## Datos informe diario
| CORREA 212 |  | CORREA 235 |  | LEYES CONCENTRADO |  |  |  | C212 |  |  | C235 |  |  | DELTA TOLVAS |  |  | TOTAL CONCENTRADO HUMEDO ALIMENTADO |  |  | TOTAL CONCENTRADO SECO SALIDA |  |  | TOLVAS SALIDA PLANTAS DE SECADO |  |  |  | CONVERTIDOR TENIENTE 1 | [12 empty] | CONVERTIDOR TENIENTE 2 | [12 empty] | HORNO CPS 1 |  |  |  | HORNO CPS 2 |  |  |  | HORNO CPS 3 |  |  |  | HORNO CPS 4 |  |  |  | TOTAL CPS |  |  | CARGAS HORNOS ANÓDICOS |  |  |  |  | PLANTA DE LIMPIEZA DE GASES 1 |  |  |  | PLANTA DE LIMPIEZA DE GASES 2 |  |  |  | RESUMEN
FECHA | CONCENTRADO TENIENTE | CONCENTRADO EXTERNO | CONCENTRADO TENIENTE | CONCENTRADO EXTERNO | %Cu | %Fe | %S | %As | FLUO-1 | FLUO-2 | FLUO-3 | FLUO-1 | FLUO-2 | FLUO-3 | TOLVA-FLUO-1 | TOLVA-FLUO-2 | TOLVA-FLUO-3 | FLUO-1 | FLUO-2 | FLUO-3 | FLUO-1 | FLUO-2 | FLUO-3 | TOLVIN 40TON (SALIDA FLUO-3) | TOLVA 500TON | TOLVA CT1300TON | TOLVA CT2300TON | CT1 CONCENTRADO SECO | CT1 CARGA FRIA FINA | CT1 CUARZO | RAZON Fe/SiO2 | %ENRIQUCIMIENTO O2 | %Cu METAL BLANCO | %Cu ESCORIA | %MAGNETITA ESCORIA | CT1 AIRE TOB | AIRE INYEC | OXIGENO | AIRE ANULAR | MIN | SECO | C FRIA | CUARZO | RAZON Fe/SiO2 | %ENRIQUCIMIENTO O2 | %Cu METAL BLANCO | %Cu ESCORIA | %MAGNETITA ESCORIA | AIRE TOB | AIRE INYEC | OXIGENO | AIRE ANULAR | MIN | Nº CARGAS | TAZAS DE BLÍSTER | CARGA FRÍA GRUESA (TON) | TIEMPO OPERATIVO (MIN) | Nº CARGAS | TAZAS DE BLÍSTER | CARGA FRÍA GRUESA (TON) | TIEMPO OPERATIVO (MIN) | Nº CARGAS | TAZAS DE BLÍSTER | CARGA FRÍA GRUESA (TON) | TIEMPO OPERATIVO (MIN) | Nº CARGAS | TAZAS DE BLÍSTER | CARGA FRÍA GRUESA (TON) | TIEMPO OPERATIVO (MIN) | CARGAS TOTALES/DÍA | CARGA FRÍA GRUESA (TON) | MIN TOTAL | HREA001F | HREA002F | HREA004F | HREA005F | CARGAS TOTALES | PRODUCCIÓN DE ÁCIDO | FLUJO GAS Nm3H | %SO2 | HORAS DE OPERACIÓN | PRODUCCIÓN DE ÁCIDO | FLUJO DE GAS Nm3H | %SO2 | HORAS DE OPERACIÓN | Fusión [tms] | Ácido [ton] | Moldeo [tf]
2017-01-01 | 1343.77 | 0 | 708.33 | 0 | 29.19 | 26.35 | 31.65 | 0.1106901 | 0 | 94 | 983 | 0 | 118 | 658 | -0.06 | 0.15 | -123.4 | 0 | 212.15 | 1517.6 | 0 | 191.94 | 1373.17 | -12.9 | 13.5 | -116.28 | -151.56 | 1352.29 | 195.53 | 108.22 | 2.02 | 36.72 | 71.6 | 7.85 | 18.5 | 539931.3 | 13365 | 163247.42 | 57110.75 | 856 | 703.57 | 84.28 | 56.12 | 2.01 | 34.8 | 74.1 | 6.2 | 16.8 | 300307.54 | 7283.73 | 88675.3 | 2125-07-13 05:31 | 493 | 0 | 0 | 0 | 0 | 1 | 3.5 | 15 | 422 | 0 | 0 | 0 | 249 | 0 | 0 | 0 | 0 | 1 | 15 | 671 | 0 | 1 | 0 | 1 | 2 | 704.68 | 153495 | 8.2 | 12.12694 | 624.26 | 179597 | 7.9 | 9.536111 | 2052 | 1329 | 400.649435
2017-01-02 | 2749.83 | 0 | 1426.3 | 0 | 25.56 | 26.6 | 33.73 | 0.1139248 | 0 | 546 | 2289 | 0 | 532 | 1037 | 0.09 | -179.52 | 82.04 | 0 | 898.48 | 3408.04 | 0 | 814.11 | 3092.62 | 3.696 | 148.45 | 122.04 | 161.07 | 2183.21 | 386.13 | 163.83 | 1.99 | 35.99 | 73.4 | 5.67 | 18.63 | 920196.06 | 22111.77 | 261378.4 | 95653.64 | 1437 | 1984.6 | 301.21 | 145.75 | 2.14 | 35.74 | 71.75 | 5.93 | 19.37 | 866749.65 | 19893.18 | 243130.79 | 2171-06-12 23:46 | 1382 | 3 | 10.5 | 75 | 636 | 2 | 7.5 | 75 | 690 | 2 | 6.5 | 45 | 602 | 0 | 0 | 0 | 0 | 7 | 195 | 1928 | 1 | 1 | 1 | 1 | 4 | 1597.96 | 176732 | 9.45 | 24 | 2224.04 | 227209 | 8 | 24 | 4176 | 3822 | 717.30162
2017-01-03 | 2848.65 | 0 | 976.12 | 0 | 25.1 | 26.7 | 34.73 | 0.152158 | 0 | 935 | 2786 | 0 | 534 | 538 | -0.03 | -20.79 | -51.64 | 0 | 1448.21 | 3272.36 | 0 | 1305.68 | 2948.17 | -1.228 | 93.5 | 5.67 | 8.82 | 2046.45 | 414.25 | 161.36 | 2.17 | 36.22 | 72.3 | 5.3 | 21.75 | 887343.13 | 21724.8 | 256848.31 | 91408.42 | 1369 | 1767.27 | 418.77 | 126.76 | 2.5 | 36.75 | 71.95 | 4.65 | 19.45 | 761928.46 | 17424.98 | 234939.42 | 2164-12-29 03:07 | 1235 | 2 | 7 | 40 | 709 | 3 | 11.5 | 85 | 691 | 2 | 6.5 | 60 | 482 | 0 | 0 | 0 | 0 | 7 | 185 | 1882 | 1 | 0 | 0 | 1 | 2 | 1348.62 | 140756.33 | 9.17 | 19.85111 | 2302.14 | 224099 | 8.2 | 24 | 3595 | 3651 | 1118.316954
2017-01-04 | 2820.03 | 0 | 1006.61 | 0 | 25.58 | 27.2 | 33.83 | 0.1693411 | 0 | 943 | 2254 | 0 | 450 | 653 | 0 | 24.27 | 30.6 | 0 | 1417.27 | 2937.6 | 0 | 1279.24 | 2649.85 | 7.684 | -275.75 | -152.25 | -216.93 | 1994.34 | 433 | 161.84 | 2.27 | 35.03 | 73.47 | 6.35 | 19.1 | 907949.72 | 22500.74 | 238026.65 | 95865.8 | 1436 | 1921.27 | 435.29 | 150.32 | 2.39 | 36.16 | 71.8 | 6.15 | 16.95 | 844927.93 | 20393.23 | 246826.18 | 2175-02-17 00:29 | 1420 | 1 | 3.5 | 40 | 651 | 4 | 13.5 | 110 | 804 | 2 | 6.5 | 55 | 591 | 0 | 0 | 0 | 0 | 7 | 205 | 2046 | 1 | 1 | 0 | 1 | 3 | 1548.82 | 173897 | 9.27 | 24 | 2191.28 | 228570 | 7.7 | 24 | 3969 | 3740 | 1117.536303
2017-01-05 | 3142.98 | 0 | 701.78 | 0 | 25.02 | 28.07 | 34.23 | 0.1920949 | 0 | 495 | 2066 | 0 | 285 | 485 | 0 | 135.63 | 98.28 | 0 | 915.63 | 2649.28 | 0 | 824.77 | 2381.17 | -4.46 | -10.1 | -79.89 | 34.53 | 2034.59 | 421.42 | 168.81 | 2.08 | 35.41 | 73.55 | 5.7 | 20.45 | 912155.28 | 22749.21 | 247147.17 | 95473.12 | 1431 | 1912.76 | 353.78 | 159.82 | 2.3 | 35.15 | 72.5 | 4.4 | 18.9 | 867629.97 | 20485.95 | 231871.88 | 2175-06-18 16:34 | 1435 | 3 | 11 | 30 | 951 | 3 | 11.5 | 74 | 644 | 3 | 10.5 | 85 | 723 | 0 | 0 | 0 | 0 | 9 | 189 | 2318 | 0 | 1 | 0 | 1 | 2 | 1592.5 | 175826.33 | 9.23 | 24 | 2284.1 | 232270.67 | 7.9 | 24 | 3845 | 3877 | 1118.850349
2017-01-06 | 1350.09 | 0 | 1400.19 | 0 | 26.43 | 27.6 | 33.33 | 0.1129091 | 0 | 672 | 811 | 0 | 381 | 1148 | 0 | -31.47 | -11.24 | 0 | 1021.53 | 1947.76 | 0 | 922.15 | 1758.74 | 1.616 | -14 | 215.4 | 149.34 | 1555.99 | 122.23 | 134.23 | 2.05 | 33.28 | 74.4 | 6.67 | 22 | 718481.21 | 18339.31 | 160552.38 | 76483.07 | 1145 | 1227.85 | 124.01 | 115.27 | 2.09 | 33.24 | 73.95 | 5.6 | 18.4 | 583469.62 | 13490.98 | 135236.49 | 2149-04-25 08:24 | 953 | 2 | 7 | 45 | 438 | 3 | 10.5 | 65 | 659 | 2 | 7.5 | 55 | 501 | 0 | 0 | 0 | 0 | 7 | 165 | 1598 | 1 | 1 | 0 | 0 | 2 | 1015.56 | 141084.33 | 7.1 | 22.97639 | 1612.52 | 186518 | 6.73 | 24 | 2750 | 2629 | 916.0859725
2017-01-07 | 2276.84 | 0 | 1493.71 | 0 | 26.51 | 28.1 | 34.33 | 0.1201599 | 0 | 916 | 1929 | 0 | 611 | 1022 | 0 | 46.92 | 6.4 | 0 | 1573.92 | 2957.4 | 0 | 1428.39 | 2683.49 | -1.428 | 128.65 | -45.99 | 16.2 | 1787.31 | 280.29 | 140.25 | 1.98 | 34.72 | 73.27 | 5.5 | 18.93 | 829311.89 | 20685.43 | 211566.42 | 86998.77 | 1304 | 1947.43 | 342.14 | 157.31 | 2.31 | 35.68 | 71.77 | 4.13 | 17.4 | 849757.5 | 20135.54 | 238034.06 | 2173-04-12 04:05 | 1435 | 2 | 7 | 40 | 488 | 2 | 7 | 65 | 456 | 3 | 11 | 95 | 736 | 0 | 0 | 0 | 0 | 7 | 200 | 1680 | 0 | 0 | 0 | 0 | 0 | 1432.34 | 163991 | 8.83 | 24 | 2027.48 | 218834 | 7.3 | 24 | 3771 | 3459 | 1117.701
2017-01-08 | 2922.8 | 0 | 1051.07 | 0 | 25.74 | 27.53 | 33.47 | 0.1243047 | 0 | 856 | 2607 | 0 | 564 | 595 | 0 | -109.38 | -55.08 | 0 | 1310.62 | 3146.92 | 0 | 1196.08 | 2872.77 | -1.436 | 236.9 | 28.44 | 5.64 | 2092.7 | 440.55 | 174.85 | 2.19 | 35.71 | 73.53 | 5.73 | 18.77 | 941109.88 | 22517.65 | 260647.98 | 95977.07 | 1437 | 1965.3 | 316.62 | 160.88 | 2.41 | 35.83 | 73.3 | 4.9 | 19.5 | 853150.59 | 19781.55 | 241559.01 | 2171-01-26 10:34 | 1406 | 3 | 10.5 | 90 | 687 | 3 | 10.5 | 85 | 676 | 3 | 13 | 165 | 438 | 0 | 0 | 0 | 0 | 9 | 340 | 1801 | 2 | 1 | 0 | 2 | 5 | 1541.54 | 170131.33 | 9.37 | 24 | 2247.7 | 229088.67 | 7.8 | 24 | 3974 | 3790 | 1151.513066
2017-01-09 | 3003.61 | 0 | 1092.01 | 0 | 27.25 | 27.17 | 33.03 | 0.1151436 | 0 | 886 | 2866 | 0 | 692 | 502 | 0 | -87.3 | -94.04 | 0 | 1490.7 | 3273.96 | 0 | 1361.2 | 2990.51 | -3.5 | -173.85 | 18.78 | 16.29 | 2142.72 | 374.4 | 168.34 | 2.17 | 35.2 | 74 | 5.75 | 18.8 | 946128.44 | 20103.13 | 250227.8 | 95976.93 | 1437 | 2016.28 | 338.56 | 159.34 | 2.32 | 35.97 | 72.33 | 4.78 | 18.25 | 866338.18 | 20034.25 | 248106.12 | 2175-03-13 04:19 | 1437 | 3 | 10.25 | 85 | 691 | 3 | 10 | 80 | 665 | 3 | 10.5 | 70 | 708 | 0 | 0 | 0 | 246 | 9 | 235 | 2310 | 1 | 1 | 0 | 1 | 3 | 1588.86 | 171811.67 | 9.57 | 24 | 2311.4 | 232930.67 | 8 | 24 | 4096 | 3900 | 1117.257
2017-01-10 | 3401.03 | 0 | 792.77 | 0 | 28.02 | 25.8 | 31.95 | 0.1297473 | 0 | 801 | 2571 | 0 | 490 | 383 | 0 | 133.2 | 48.32 | 0 | 1424.2 | 3002.32 | 0 | 1301.66 | 2743.68 | 0.948 | -13.45 | 11.79 | -24.21 | 1954.08 | 283.57 | 140.27 | 1.99 | 35.39 | 73.43 | 6.1 | 19.63 | 848272.45 | 19472.39 | 228751.87 | 87761.06 | 1312 | 2155.87 | 348.29 | 175.46 | 2.08 | 36.28 | 74.1 | 4.43 | 17.07 | 893109.07 | 20182.07 | 261543.11 | 2175-10-17 09:36 | 1436 | 1 | 4 | 10 | 0 | 2 | 8 | 80 | 652 | 2 | 6.5 | 45 | 711 | 2 | 7.5 | 50 | 730 | 7 | 185 | 2093 | 1 | 1 | 0 | 1 | 3 | 1579.76 | 170413 | 9.57 | 24 | 2187.64 | 227391.67 | 7.67 | 24 | 4194 | 3768 | 1117.243
2017-01-11 | 2907.86 | 0 | 543.1 | 0 | 27.94 | 25.3 | 32.75 | 0.1314541 | 0 | 1316 | 1923 | 0 | 339 | 257 | 0 | -78.75 | 3.6 | 0 | 1576.25 | 2183.6 | 0 | 1432.68 | 1985.36 | -2.08 | 72.5 | -18.03 | 17.64 | 1714.25 | 258.92 | 128.76 | 1.96 | 35.58 | 71.35 | 6.37 | 20.23 | 754202 | 17802.68 | 207027.88 | 79131.91 | 1184 | 1735 | 302.62 | 136.78 | 2.17 | 36.13 | 73.2 | 6.35 | 20.6 | 730579.47 | 16509.13 | 212665.95 | 2140-01-07 17:17 | 1175 | 0 | 0 | 0 | 0 | 2 | 6.5 | 146 | 443 | 3 | 9.5 | 65 | 672 | 2 | 7.5 | 70 | 457 | 7 | 281 | 1572 | 1 | 1 | 0 | 0 | 2 | 1090.36 | 141178.5 | 8.4 | 15.47917 | 2147.6 | 220454 | 7.9 | 24 | 3451 | 3238 | 1117.360831
2017-01-12 | 3526.44 | 0 | 527.87 | 0 | 26.89 | 26.03 | 33.83 | 0.1287242 | 0 | 1077 | 2824 | 0 | 119 | 459 | 0 | 14.25 | 8.24 | 0 | 1210.25 | 3291.24 | 0 | 1106.26 | 3009.45 | 13.948 | 100.45 | 32.1 | 9.93 | 2100.56 | 415.4 | 162.31 | 1.99 | 36.14 | 70.8 | 5.33 | 20.33 | 917494.6 | 21835.65 | 264011.19 | 95506.84 | 1431 | 1802.77 | 335.48 | 142.27 | 2.13 | 36.11 | 71.45 | 5.2 | 19.4 | 765202.11 | 17719.42 | 223786.34 | 2165-06-02 19:55 | 1259 | 0 | 0 | 0 | 0 | 3 | 10 | 90 | 728 | 3 | 10.5 | 105 | 455 | 2 | 7 | 100 | 787 | 8 | 295 | 1970 | 0 | 1 | 0 | 1 | 2 | 1397.76 | 152038.33 | 9.3 | 20.99722 | 2265.9 | 228708.33 | 7.9 | 24 | 4054 | 3664 | 938.009504
2017-01-13 | 3340.64 | 0 | 259.22 | 0 | 26.91 | 26.47 | 33.33 | 0.1475608 | 0 | 926 | 2944 | 0 | 74 | 213 | 0 | 5.34 | -28.48 | 0 | 1005.34 | 3128.52 | 0 | 912.15 | 2837.41 | -8.256 | -149.8 | -33.33 | -9.93 | 1581.32 | 353.43 | 127.75 | 2.03 | 35.89 | 72.15 | 6.7 | 19.77 | 724192.95 | 17481.36 | 204603.46 | 77109.19 | 1154 | 2025.14 | 230.57 | 160.33 | 2.16 | 36.23 | 71.85 | 4.8 | 18.33 | 854113.31 | 19266.7 | 249473.49 | 2166-03-21 00:29 | 1412 | 0 | 0 | 0 | 230 | 3 | 10.5 | 100 | 675 | 0 | 0 | 0 | 225 | 3 | 9.5 | 100 | 730 | 6 | 200 | 1860 | 1 | 1 | 0 | 1 | 3 | 1193.92 | 160754.5 | 9.75 | 19.50861 | 2282.28 | 232166.5 | 8 | 24 | 3600 | 3476 | 991.582302
2017-01-14 | 4113.53 | 0 | 187.22 | 0 | 26.99 | 26.53 | 32.8 | 0.1654783 | 0 | 1277 | 2869 | 0 | 0 | 207 | 0 | 64.38 | 131.12 | 0 | 1341.38 | 3207.12 | 0 | 1207.93 | 2886.6 | 8.732 | -185.65 | -144.48 | -132.06 | 2081.51 | 385.84 | 143.8 | 1.98 | 36.03 | 72.35 | 5.2 | 20.7 | 917484 | 21740.92 | 261574.29 | 96020.17 | 1437 | 2108.64 | 365.21 | 158.31 | 2.04 | 36.46 | 72.05 | 4.8 | 16.47 | 886748.91 | 19316.69 | 262823.23 | 2166-04-04 12:00 | 1437 | 3 | 10.5 | 95 | 747 | 3 | 10.5 | 70 | 305 | 0 | 0 | 0 | 405 | 4 | 14 | 120 | 996 | 10 | 285 | 2453 | 1 | 0 | 0 | 1 | 2 | 1660.75 | 181545.33 | 9.5 | 24 | 2323.96 | 232491 | 8.03 | 24 | 4301 | 3985 | 1082.380089
2017-01-15 | 3003.6 | 0 | 1145.92 | 0 | 26.68 | 26.73 | 32.67 | 0.125227 | 0 | 960 | 1978 | 0 | 153 | 1119 | 0 | -59.55 | -49.36 | 0 | 1053.45 | 3047.64 | 0 | 951.63 | 2752.72 | -11.768 | 5.65 | 1.47 | -30.84 | 2058.99 | 346.71 | 152.29 | 2.09 | 35.72 | 73.8 | 6.6 | 18.9 | 927932.47 | 21820.2 | 257593.85 | 96160 | 1437 | 2056.36 | 341.58 | 157.82 | 2.02 | 35.52 | 73.6 | 6.9 | 17.93 | 895495.35 | 20151.04 | 246177.72 | 2176-10-19 01:12 | 1437 | 3 | 9.5 | 85 | 696 | 0 | 0 | 0 | 0 | 4 | 14 | 135 | 649 | 2 | 7 | 30 | 724 | 9 | 250 | 2069 | 1 | 1 | 0 | 1 | 3 | 1565.91 | 180363.5 | 8.85 | 24 | 2295.2 | 232086 | 7.8 | 24 | 4150 | 3861 | 1226.537
2017-01-16 | 2443.82 | 0 | 679.99 | 0 | 26.52 | 26.3 | 31.9 | 0.1259552 | 0 | 1100 | 1594 | 0 | 0 | 742 | 0 | 31.53 | -58.28 | 0 | 1131.53 | 2277.72 | 0 | 1023.03 | 2057.76 | 1.704 | -1.8 | 23.13 | 13.23 | 1728.38 | 264.33 | 122.75 | 1.87 | 35.64 | 74.8 | 7.03 | 21.63 | 772487.23 | 18300.67 | 212584.07 | 78731.7 | 1179 | 1368.91 | 185.86 | 109.72 | 1.89 | 34.6 | 73.7 | 8.3 | 19.37 | 602570.17 | 14118.46 | 157657.61 | 2143-12-15 07:26 | 973 | 3 | 11 | 80 | 687 | 0 | 0 | 0 | 0 | 1 | 3.5 | 35 | 456 | 2 | 7 | 55 | 460 | 6 | 170 | 1603 | 1 | 1 | 0 | 0 | 2 | 1049.2 | 119871 | 4.8 | 20.21028 | 1743.56 | 176678 | 7.2 | 20.91 | 3124 | 2793 | 1111.464573
2017-01-17 | 3654.32 | 0 | 557.98 | 0 | 26.58 | 26.27 | 31.67 | 0.1353333 | 0 | 1266 | 2783 | 0 | 149 | 457 | 0 | 65.31 | -6.44 | 0 | 1480.31 | 3233.56 | 0 | 1330.96 | 2906.16 | 8.832 | 5.8 | -16.17 | 10.29 | 2095.92 | 311.19 | 144.22 | 1.79 | 35.52 | 73.75 | 5.97 | 19.23 | 934643.44 | 21813.65 | 254756.31 | 95936.63 | 1437 | 2020.52 | 289.4 | 156.83 | 1.93 | 35.13 | 72.9 | 6.3 | 19.3 | 885625.7 | 20554.76 | 235231.95 | 2171-05-25 17:02 | 1437 | 2 | 6.5 | 40 | 451 | 0 | 0 | 0 | 241 | 3 | 10 | 90 | 707 | 2 | 7 | 40 | 666 | 7 | 170 | 2065 | 1 | 1 | 0 | 1 | 3 | 1501.5 | 179124.67 | 8.57 | 24 | 2340.52 | 232986 | 8 | 24 | 4212 | 3843 | 825.903833
2017-01-18 | 3947.48 | 0 | 227.68 | 0 | 26.65 | 26 | 31.4 | 0.1446446 | 0 | 1471 | 2906 | 0 | 104 | 143 | 0 | -81.48 | 103.6 | 0 | 1493.52 | 3152.6 | 0 | 1341.61 | 2834.7 | -5.692 | 7.1 | 122.19 | 101.22 | 2167.66 | 286.06 | 152.28 | 1.74 | 35.3 | 74.45 | 6.83 | 20.4 | 941714.22 | 21884.64 | 251668.28 | 95970.14 | 1437 | 1977.38 | 332.59 | 136.26 | 1.89 | 34.59 | 74.05 | 7.03 | 21.07 | 897422.62 | 20750 | 226960.33 | 2170-09-15 13:12 | 1437 | 2 | 7 | 57 | 674 | 3 | 10.5 | 90 | 662 | 1 | 3.5 | 20 | 228 | 2 | 6.5 | 40 | 437 | 8 | 207 | 2001 | 0 | 1 | 0 | 1 | 2 | 1481.48 | 179263.33 | 8.47 | 24 | 2293.2 | 231818 | 7.87 | 24 | 4175 | 3774 | 1112.235254
2017-01-19 | 3584.54 | 0 | 280.21 | 0 | 26.4 | 26.37 | 32.1 | 0.1344955 | 0 | 1187 | 3156 | 0 | 121 | 188 | 0 | -30.45 | -81.88 | 0 | 1277.55 | 3262.12 | 0 | 1150.37 | 2935.09 | 5.776 | 351.15 | 44.16 | 23.52 | 1943.92 | 266.54 | 146.29 | 1.88 | 34.33 | 72.2 | 9.2 | 17.93 | 904826.66 | 21200.96 | 222390.46 | 94308.24 | 1412 | 1868.54 | 293.21 | 130.22 | 1.92 | 34.37 | 74.4 | 8.07 | 20.03 | 861977.75 | 19790.97 | 214353.1 | 2169-04-14 07:12 | 1396 | 2 | 7 | 40 | 452 | 2 | 7 | 50 | 440 | 0 | 0 | 0 | 0 | 3 | 11.5 | 70 | 488 | 7 | 160 | 1380 | 1 | 1 | 0 | 1 | 3 | 1352.26 | 172792 | 7.97 | 24 | 1983.8 | 220726.33 | 7.1 | 24 | 3865 | 3336 | 917.094438
2017-01-20 | 3892.8 | 0 | 0 | 0 | 27.24 | 26.6 | 32.03 | 0.143 | 0 | 1413 | 3387 | 0 | 0 | 0 | 0 | 2.61 | -33.8 | 0 | 1415.61 | 3353.2 | 0 | 1280.51 | 3031.86 | -10.624 | -3.7 | -8.67 | 11.73 | 1967.48 | 256.93 | 156.78 | 2.07 | 34.63 | 73.6 | 6.23 | 19 | 906481.47 | 21301.14 | 229220.73 | 95976.8 | 1437 | 1864.96 | 368.68 | 138.72 | 2.15 | 34.45 | 73.4 | 9.63 | 18.83 | 869412.15 | 19679.65 | 217877 | 2172-04-03 09:50 | 1417 | 3 | 10.5 | 95 | 739 | 3 | 11.5 | 85 | 696 | 0 | 0 | 0 | 0 | 2 | 7.5 | 70 | 751 | 8 | 250 | 2186 | 1 | 0 | 0 | 1 | 2 | 1423.24 | 177376.67 | 8.2 | 24 | 2142.14 | 228450 | 7.43 | 24 | 3893 | 3565 | 801.643832
2017-01-21 | 3947.76 | 0 | 0 | 0 | 27.57 | 26.9 | 32.43 | 0.145 | 0 | 1453 | 2881 | 0 | 0 | 0 | 0 | -3.03 | 11.08 | 0 | 1449.97 | 2892.08 | 0 | 1312.82 | 2618.18 | 9.864 | -94.65 | 11.46 | -5.82 | 1972.12 | 296.76 | 158.77 | 2.17 | 35.5 | 72.95 | 6.73 | 17.33 | 894690.35 | 20731.92 | 243614.73 | 92944.45 | 1394 | 1897.78 | 366.31 | 138.25 | 2.21 | 34.73 | 73 | 6.37 | 21.63 | 859040.73 | 20139.07 | 220757.83 | 2166-12-21 13:12 | 1437 | 2 | 7 | 55 | 471 | 2 | 7 | 70 | 455 | 0 | 0 | 0 | 0 | 3 | 11 | 100 | 748 | 7 | 225 | 1674 | 1 | 1 | 0 | 0 | 2 | 1400.52 | 176445 | 8.55 | 24 | 2206 | 225109 | 8.43 | 24 | 3948 | 3607 | 1060.234725
2017-01-22 | 3827.23 | 0 | 177.74 | 0 | 27.46 | 27.3 | 32.17 | 0.1376 | 0 | 1281 | 2753 | 0 | 0 | 192 | 0 | 99 | -6.04 | 0 | 1380 | 2938.96 | 0 | 1252.23 | 2665.37 | -2.94 | 140.8 | -15.36 | 28.71 | 2128.18 | 364.86 | 179.93 | 2.23 | 36.41 | 72.9 | 6.18 | 17.43 | 926197.09 | 21696.77 | 272273.82 | 96090.66 | 1437 | 1811.83 | 408.85 | 141.27 | 2.21 | 35.49 | 71.3 | 5.83 | 19.77 | 812914.98 | 19113.98 | 224467.98 | 2166-10-14 04:05 | 1355 | 3 | 10.5 | 95 | 716 | 3 | 10.5 | 100 | 648 | 0 | 0 | 0 | 0 | 3 | 11.5 | 130 | 515 | 9 | 325 | 1879 | 1 | 1 | 0 | 1 | 3 | 1465.1 | 177357.67 | 8.5 | 24 | 2284.1 | 225946.67 | 8.1 | 24 | 4005 | 3749 | 1138.855154
2017-01-23 | 3286.84 | 0 | 335.54 | 0 | 27.38 | 27.13 | 33.33 | 0.1297381 | 0 | 911 | 3022 | 0 | 124 | 244 | 0 | -152.85 | -3.92 | 0 | 882.15 | 3262.08 | 0 | 801.16 | 2965.41 | -3.228 | -57.1 | -6.87 | -17.01 | 2183.39 | 405.05 | 177.95 | 2.2 | 36.15 | 73.05 | 5.77 | 19.8 | 941458.23 | 22710.27 | 270532.86 | 95955.65 | 1437 | 1461.07 | 218.52 | 106.67 | 2.34 | 35.67 | 69.95 | 4.3 | 16.07 | 640539.89 | 16127.57 | 183908.24 | 2156-04-12 07:55 | 1091 | 3 | 10.5 | 95 | 727 | 3 | 10 | 90 | 707 | 0 | 0 | 0 | 0 | 3 | 10 | 95 | 983 | 9 | 280 | 2417 | 1 | 1 | 0 | 1 | 3 | 1341.34 | 166971.33 | 8.1 | 24 | 2251.34 | 225455.67 | 7.97 | 24 | 3623 | 3592 | 1061.194
2017-01-24 | 3995.84 | 0 | 0 | 0 | 27.76 | 26.87 | 32.33 | 0.156 | 0 | 1336 | 2923 | 0 | 0 | 0 | 0 | 39.57 | 28.08 | 0 | 1375.57 | 2951.08 | 0 | 1242.05 | 2662.38 | 1.896 | -3.2 | 14.46 | -3.33 | 2164.68 | 334.29 | 177.38 | 2.16 | 35.82 | 73.83 | 5.17 | 18.53 | 928211.91 | 23101.68 | 260074.75 | 95955.03 | 1437 | 1824.27 | 385.68 | 128.74 | 2.26 | 36.44 | 71.87 | 5.03 | 17.3 | 777572.38 | 18564.16 | 233677.32 | 2166-10-26 13:12 | 1291 | 3 | 10.5 | 90 | 719 | 3 | 10 | 85 | 693 | 0 | 0 | 0 | 0 | 2 | 7 | 70 | 502 | 8 | 245 | 1914 | 1 | 1 | 0 | 1 | 3 | 1452.36 | 172952.67 | 8.5 | 24 | 2238.6 | 231160 | 7.83 | 24 | 3996 | 3691 | 968.7185995
2017-01-25 | 3064.38 | 0 | 0 | 0 | 27.42 | 26.47 | 32.87 | 0.167 | 0 | 1398 | 2008 | 0 | 0 | 0 | 0 | 17.16 | -46.52 | 0 | 1415.16 | 1961.48 | 0 | 1287.3 | 1783.88 | -5.12 | -123.95 | 3.99 | 1.86 | 1484.08 | 208.57 | 101.18 | 2.26 | 33.7 | 75.8 | 5 | 22.63 | 690354.84 | 16856.48 | 160230.3 | 72753.67 | 1090 | 1578.78 | 311.85 | 118.73 | 2.31 | 35.14 | 73.45 | 5.6 | 21.67 | 704617.96 | 16539.93 | 189702.6 | 2143-03-20 15:36 | 1166 | 2 | 7.5 | 55 | 464 | 2 | 6.5 | 60 | 464 | 0 | 0 | 0 | 0 | 3 | 10 | 90 | 708 | 7 | 205 | 1636 | 1 | 1 | 0 | 1 | 3 | 1457.82 | 176195 | 8.4 | 24 | 1268.54 | 186994 | 7.5 | 14.13806 | 3064 | 2727 | 1002.734
2017-01-26 | 3698.98 | 0 | 431.11 | 0 | 27.7 | 26.63 | 32.43 | 0.1531547 | 0 | 1252 | 2666 | 0 | 126 | 347 | 0 | -24.3 | 24.12 | 0 | 1353.7 | 3037.12 | 0 | 1232.81 | 2766.39 | 2.28 | -26.9 | -8.67 | 6.24 | 2123.11 | 322.53 | 160.79 | 2.16 | 34.97 | 73.3 | 6.17 | 19.87 | 919928.01 | 22599.02 | 239776.66 | 96011.98 | 1437 | 2032.97 | 431.72 | 159.81 | 2.16 | 36.17 | 72.6 | 6.1 | 18.93 | 881958.84 | 20197.76 | 256350.74 | 2174-07-15 10:48 | 1437 | 3 | 11.25 | 75 | 686 | 3 | 11 | 45 | 647 | 0 | 0 | 0 | 0 | 3 | 10.5 | 90 | 992 | 9 | 210 | 2325 | 0 | 1 | 0 | 1 | 2 | 1556.1 | 179817 | 9.1 | 24 | 2313.22 | 237666.5 | 8 | 24 | 4130 | 3869 | 974.075979
2017-01-27 | 4084.46 | 0 | 12.81 | 0 | 27.94 | 26.33 | 32.6 | 0.161486 | 0 | 991 | 3338 | 0 | 0 | 14 | 0 | 68.16 | 45.88 | 0 | 1059.16 | 3397.88 | 0 | 965.37 | 3096.61 | -6.264 | 2 | 1.71 | -10.17 | 2068.75 | 332.65 | 162.85 | 2.22 | 34.84 | 73.65 | 7.27 | 18.97 | 923540.34 | 22713.71 | 237797.58 | 96013.33 | 1437 | 1991.85 | 417.47 | 143.26 | 2.26 | 36.41 | 72.4 | 6.23 | 18.6 | 863651.97 | 20413.92 | 256671.58 | 2174-05-28 17:46 | 1437 | 3 | 11 | 90 | 738 | 2 | 6.5 | 50 | 661 | 0 | 0 | 0 | 0 | 3 | 10.5 | 85 | 752 | 8 | 225 | 2151 | 1 | 1 | 0 | 1 | 3 | 1543.36 | 177847.5 | 9.1 | 24 | 2224.04 | 234059 | 7.7 | 24 | 4097 | 3767 | 1106.479
2017-01-28 | 4185.53 | 0 | 0 | 0 | 28.04 | 26.4 | 32.1 | 0.17 | 0 | 1369 | 3295 | 0 | 0 | 0 | 0 | -42.6 | -28.28 | 0 | 1326.4 | 3266.72 | 0 | 1202.46 | 2961.5 | 6.636 | 85.05 | 7.08 | -14.43 | 2188.44 | 299.45 | 156.79 | 2.01 | 35.23 | 72.4 | 5.67 | 22.4 | 943100.65 | 22591.34 | 250761.5 | 96003.13 | 1437 | 2073.69 | 408.82 | 168.36 | 2.06 | 36.24 | 74.9 | 5.87 | 20.17 | 882803.38 | 20394.01 | 258025.19 | 2173-07-28 20:53 | 1437 | 4 | 14.5 | 123 | 976 | 3 | 11 | 70 | 672 | 0 | 0 | 0 | 0 | 3 | 11 | 82 | 746 | 10 | 275 | 2394 | 1 | 0 | 0 | 1 | 2 | 1587.04 | 178130.33 | 9.23 | 24 | 2360.54 | 235408.67 | 8.1 | 24 | 4186 | 3948 | 1117.372
2017-01-29 | 3954.43 | 0 | 188.12 | 0 | 27.27 | 26.5 | 31.43 | 0.1613293 | 0 | 1386 | 3011 | 0 | 0 | 207 | 0 | 13.35 | 12.96 | 0 | 1399.35 | 3230.96 | 0 | 1275.43 | 2944.99 | 8.072 | -15.8 | 9.15 | 27.54 | 2059.22 | 296.19 | 155.86 | 1.87 | 34.75 | 74.4 | 8.15 | 23.1 | 910904.41 | 21749.91 | 232603.54 | 94851.24 | 1419 | 2066.93 | 328.02 | 163.3 | 2.06 | 35.73 | 73.05 | 7 | 20.15 | 883898.85 | 20498.15 | 247425.63 | 2173-03-15 12:43 | 1437 | 3 | 11 | 70 | 698 | 2 | 6.5 | 47 | 653 | 0 | 0 | 0 | 0 | 3 | 10.5 | 80 | 698 | 8 | 197 | 2049 | 1 | 1 | 0 | 1 | 3 | 1534.26 | 176014 | 9 | 24 | 2209.48 | 225112.33 | 7.83 | 24 | 4142 | 3743 | 1173.808977
2017-01-30 | 4240.42 | 0 | 0 | 0 | 27.6 | 26.6 | 32.57 | 0.158 | 0 | 1435 | 3094 | 0 | 0 | 0 | 0 | 87.33 | 77.08 | 0 | 1522.33 | 3171.08 | 0 | 1382.26 | 2878.51 | -11.096 | -6.9 | -3.78 | -3.3 | 2072.9 | 385.43 | 155.82 | 2.01 | 35.42 | 74.8 | 6.2 | 19.3 | 907775.85 | 19973.49 | 245311.97 | 94160.03 | 1411 | 2127.93 | 345.76 | 163.32 | 2.14 | 35.95 | 74.3 | 6.15 | 18.75 | 895124.28 | 21034.15 | 254899.73 | 2171-03-26 23:46 | 1437 | 2 | 7.5 | 40 | 467 | 3 | 10 | 75 | 660 | 0 | 0 | 0 | 0 | 3 | 10 | 70 | 720 | 8 | 185 | 1847 | 1 | 1 | 0 | 1 | 3 | 1567.02 | 176394 | 9.35 | 24 | 2267.72 | 229025 | 8.1 | 24 | 4240 | 3835 | 1191.842
2017-01-31 | 4058.4 | 0 | 0 | 0 | 28.1 | 28.5 | 32.1 | 0.156 | 0 | 1414 | 3205 | 0 | 0 | 0 | 0 | -120.69 | -55.36 | 0 | 1293.31 | 3149.64 | 0 | 1171.4 | 2853.86 | 4.552 | -32.8 | -12.09 | -1.17 | 2066 | 299.13 | 158.82 | 2.14 | 34.73 | 72.55 | 6.8 | 18.6 | 921774.25 | 21646.05 | 234717.22 | 95821.59 | 1437 | 1964.87 | 376.07 | 152.79 | 2.12 | 36.42 | 71.05 | 5.6 | 16.85 | 840500.94 | 20563.58 | 250234.39 | 2168-01-31 21:22 | 1390 | 4 | 13.5 | 100 | 885 | 2 | 7 | 55 | 485 | 0 | 0 | 0 | 0 | 3 | 9.5 | 75 | 688 | 9 | 230 | 2058 | 1 | 1 | 0 | 1 | 3 | 1506.96 | 175791.33 | 9.23 | 24 | 2116.66 | 230270.67 | 7.63 | 24 | 4058 | 3624 | 1134.488
2017-02-01 | 3808.5 | 0 | 256.93 | 0 | 28.19 | 28.5 | 31.3 | 0.1517605 | 0 | 1123 | 3070 | 0 | 101 | 191 | 0 | -14.4 | -22.12 | 0 | 1209.6 | 3238.88 | 0 | 1095.24 | 2931.19 | 7.016 | -231.05 | -31.5 | -31.89 | 2018.86 | 220.5 | 165.84 | 2.14 | 34.23 | 73.57 | 6.15 | 20.95 | 918349.48 | 20946.8 | 223144.06 | 94264.85 | 1414 | 2016.3 | 364.07 | 154.81 | 2.23 | 35.82 | 73.33 | 5.5 | 21.1 | 888166.56 | 20644.52 | 250192.09 | 2169-07-18 01:55 | 1415 | 3 | 10 | 85 | 693 | 3 | 11.5 | 66 | 662 | 0 | 0 | 0 | 0 | 3 | 10.5 | 85 | 734 | 9 | 236 | 2089 | 1 | 1 | 0 | 1 | 3 | 1543.36 | 176960.33 | 9.05 | 24 | 2240.42 | 229310 | 7.93 | 24 | 4066 | 3783 | 1021
2017-02-02 | 2992.19 | 0 | 450.07 | 0 | 28.24 | 28.33 | 32.43 | 0.142559 | 0 | 810 | 1796 | 0 | 457 | 36 | 0 | 187.89 | 183.04 | 0 | 1454.89 | 2015.04 | 0 | 1321.4 | 1829.58 | -14.132 | 24.7 | -145.38 | -140.16 | 1747.81 | 187.61 | 126.78 | 1.91 | 35.17 | 73.13 | 7.67 | 17.77 | 759432.27 | 17775.76 | 200890.38 | 78438.2 | 1175 | 1698.04 | 170.73 | 131.27 | 1.98 | 35.5 | 74.2 | 7.77 | 21.53 | 717148.34 | 17562.62 | 199643.89 | 2149-06-28 06:14 | 1173 | 3 | 11 | 70 | 680 | 2 | 6.5 | 65 | 665 | 0 | 0 | 0 | 0 | 3 | 10.5 | 75 | 704 | 8 | 210 | 2049 | 1 | 1 | 0 | 1 | 3 | 1190.28 | 96360 | 7.63 | 24 | 1954.68 | 212321.33 | 7.3 | 24 | 3442 | 3145 | 1112.1
2017-02-03 | 3175.56 | 0 | 296.33 | 0 | 29.65 | 27.7 | 31.45 | 0.1472742 | 0 | 1046 | 2559 | 0 | 87 | 240 | 0 | -180.75 | -217.96 | 0 | 952.25 | 2581.04 | 0 | 859.72 | 2331.62 | 9.664 | -14.7 | 105.3 | 124.89 | 2026.62 | 64.7 | 145.25 | 1.73 | 34.19 | 76.23 | 6.18 | 21.75 | 907252.09 | 21917.39 | 220430.97 | 95790.95 | 1437 | 1460.17 | 60.19 | 104.2 | 1.44 | 34.36 | 75.83 | 6.43 | 19.87 | 658221.77 | 15550.08 | 166449.9 | 2140-09-21 12:14 | 1061 | 2 | 8 | 0 | 537 | 2 | 7.5 | 30 | 568 | 0 | 0 | 0 | 0 | 3 | 10.5 | 45 | 822 | 7 | 75 | 1927 | 0 | 0 | 0 | 0 | 0 | 1124.76 | 158154.5 | 7.25 | 22.15333 | 1885.52 | 216440 | 6.7 | 24 | 3472 | 3011 | 912.5
2017-02-04 | 3987.74 | 0 | 98.91 | 0 | 27.96 | 27.8 | 31.6 | 0.1571001 | 0 | 1325 | 3276 | 0 | 110 | 0 | 0 | 16.41 | 45.16 | 0 | 1451.41 | 3321.16 | 0 | 1310.37 | 2996.88 | 5.32 | 205.7 | 52.77 | 39.51 | 2032.64 | 159.5 | 158.3 | 1.95 | 34.02 | 73.9 | 6.38 | 20.53 | 907358.06 | 21834.57 | 217068.16 | 95776.98 | 1437 | 2000.3 | 288.32 | 160.81 | 2.07 | 35.35 | 74.2 | 5.55 | 20.55 | 879556.13 | 20645.81 | 238536.73 | 2173-04-12 01:12 | 1437 | 3 | 10.5 | 40 | 629 | 1 | 3.5 | 10 | 431 | 0 | 0 | 0 | 0 | 2 | 8 | 40 | 467 | 6 | 90 | 1527 | 1 | 1 | 0 | 1 | 3 | 1446.9 | 174048 | 8.63 | 24 | 2111.2 | 228976.67 | 7.5 | 24 | 4087 | 3558 | 849.9
2017-02-05 | 4029.51 | 0 | 0 | 0 | 28.07 | 27.7 | 31.5 | 0.169 | 0 | 1526 | 3302 | 0 | 0 | 0 | 0 | -5.76 | -30.8 | 0 | 1520.24 | 3271.2 | 0 | 1373.3 | 2953.61 | -12.704 | 3.3 | 8.58 | -0.72 | 1960.14 | 182.75 | 155.42 | 1.93 | 34.03 | 72.8 | 5.77 | 17.9 | 894208.81 | 21361.97 | 214269.27 | 95440.06 | 1432 | 1998.19 | 272.79 | 157.33 | 2.02 | 35.09 | 74.7 | 6.23 | 19.63 | 881864.53 | 20628.07 | 233568.71 | 2170-10-09 15:07 | 1437 | 3 | 10.5 | 45 | 636 | 2 | 7 | 30 | 631 | 0 | 0 | 0 | 0 | 3 | 11.5 | 65 | 678 | 8 | 140 | 1945 | 1 | 1 | 1 | 1 | 4 | 1439.62 | 174924 | 8.6 | 24 | 2136.68 | 232670 | 7.5 | 24 | 4030 | 3577 | 1049.5
2017-02-06 | 4068.77 | 0 | 64 | 0 | 27.46 | 27.13 | 30.63 | 0.1821353 | 0 | 1360 | 3162 | 0 | 71 | 0 | 0 | 3.36 | -13.24 | 0 | 1434.36 | 3148.76 | 0 | 1292.03 | 2834.48 | -1.62 | 151.6 | 22.59 | 8.04 | 2096.06 | 218.67 | 161.38 | 1.78 | 34.65 | 0 | 5.77 | 19.37 | 914375.18 | 22496.82 | 231590.56 | 95896.86 | 1437 | 2051.59 | 222.02 | 166.82 | 2.41 | 34.6 | 0 | 5.8 | 19.4 | 892024.91 | 20329.34 | 225963.82 | 2171-06-21 18:00 | 1437 | 2 | 6.5 | 65 | 672 | 3 | 9.5 | 65 | 658 | 0 | 0 | 0 | 0 | 3 | 10 | 60 | 674 | 8 | 190 | 2004 | 0 | 1 | 0 | 1 | 2 | 1481.48 | 169482 | 9.17 | 24 | 2178.54 | 224862.67 | 7.87 | 24 | 4133 | 3665 | 1023.2
2017-02-07 | 3933.79 | 0 | 61.33 | 0 | 27.66 | 26.5 | 32.1 | 0.1811905 | 0 | 1319 | 3105 | 0 | 67 | 0 | 0 | 63.18 | 68.76 | 0 | 1449.18 | 3173.76 | 0 | 1308.19 | 2863.41 | 6.912 | -355.7 | -142.29 | -101.55 | 2016.52 | 304.99 | 158.29 | 2.05 | 34.48 | 74.3 | 7.2 | 18.7 | 913496.34 | 22973.57 | 228025.19 | 96019.52 | 1437 | 1962.88 | 335.61 | 162.85 | 2.12 | 35.17 | 71.8 | 7.17 | 17.7 | 880961.5 | 20028 | 234763.1 | 2169-06-15 03:36 | 1397 | 3 | 10 | 95 | 683 | 3 | 9.5 | 55 | 659 | 0 | 0 | 0 | 0 | 4 | 13.5 | 110 | 895 | 10 | 260 | 2237 | 1 | 0 | 0 | 1 | 2 | 1506.96 | 160334 | 9.83 | 24 | 2111.2 | 222277 | 7.53 | 24 | 3995 | 3618 | 933.8
2017-02-08 | 3103.2 | 0 | 57.44 | 0 | 27.56 | 27.1 | 32.97 | 0.180681 | 0 | 701 | 2083 | 0 | 63 | 0 | 0 | 103.08 | -117.36 | 0 | 867.08 | 1965.64 | 0 | 785.81 | 1779.24 | -8.52 | 39.05 | 99.72 | 67.44 | 1516.56 | 213.39 | 116.24 | 2.12 | 34.41 | 72.8 | 5.37 | 16.97 | 710208.82 | 17761.97 | 176104.19 | 74495.39 | 1116 | 1718.24 | 246.79 | 131.78 | 2.22 | 35.64 | 72.4 | 5.8 | 14.87 | 765059.46 | 17888.54 | 214257.7 | 2155-03-17 14:10 | 1244 | 2 | 11 | 60 | 495 | 2 | 7.5 | 45 | 438 | 0 | 0 | 0 | 0 | 2 | 7 | 60 | 501 | 6 | 165 | 1434 | 0 | 1 | 0 | 1 | 2 | 1031.94 | 123701.67 | 7.9 | 17.78222 | 2056.6 | 209489.67 | 7.73 | 23.83278 | 3160 | 3089 | 1011.7
2017-02-09 | 3922.79 | 0 | 187.12 | 0 | 28.21 | 26.63 | 31.95 | 0.1756282 | 0 | 1464 | 3054 | 0 | 86 | 119 | 0 | -136.65 | 164.68 | 0 | 1413.35 | 3337.68 | 0 | 1278.09 | 3022.11 | 0.284 | 226.7 | 42.39 | 34.56 | 2045.16 | 196.77 | 159.32 | 2.08 | 34.86 | 73.2 | 4.97 | 17.73 | 919837.66 | 22590.04 | 236721.74 | 93498.18 | 1404 | 2029.93 | 297.87 | 162.35 | 2.18 | 35.07 | 74.1 | 5.53 | 18.23 | 905914.22 | 20735.43 | 238931.52 | 2172-01-29 04:34 | 1437 | 3 | 10.5 | 65 | 615 | 3 | 11 | 70 | 635 | 0 | 0 | 0 | 0 | 3 | 10 | 70 | 679 | 9 | 205 | 1929 | 1 | 0 | 0 | 1 | 2 | 1503.32 | 175584 | 8.83 | 24 | 2162.16 | 224375.33 | 7.63 | 24 | 4110 | 3660 | 845.6
2017-02-10 | 3693.59 | 0 | 321.09 | 0 | 27.89 | 26.3 | 31.1 | 0.1683691 | 0 | 1219 | 3298 | 0 | 148 | 203 | 0 | 44.7 | -146.44 | 0 | 1411.7 | 3354.56 | 0 | 1277.3 | 3032.63 | 9.976 | 15.25 | -2.28 | -4.47 | 2098.79 | 304.45 | 161.83 | 2.03 | 35.22 | 72.05 | 6.23 | 19.03 | 914728.26 | 23004.19 | 243838 | 95981.23 | 1437 | 1938.87 | 323.09 | 152.3 | 2.16 | 35.04 | 71.9 | 6.27 | 21.1 | 860865.68 | 20191.52 | 226930.07 | 2163-12-05 13:55 | 1388 | 3 | 10.5 | 85 | 638 | 2 | 6.5 | 20 | 678 | 0 | 0 | 0 | 0 | 3 | 10 | 85 | 778 | 8 | 190 | 2094 | 1 | 1 | 0 | 2 | 4 | 1503.32 | 172259.33 | 8.97 | 24 | 2171.26 | 227721.33 | 7.57 | 24 | 4015 | 3674 | 876
2017-02-11 | 3714.47 | 0 | 343 | 0 | 28.55 | 26.2 | 32 | 0.1629509 | 0 | 1156 | 2909 | 0 | 379 | 0 | 0 | -16.5 | 79.72 | 0 | 1518.5 | 2988.72 | 0 | 1371.72 | 2700.89 | 0.648 | 5.35 | -1.47 | -3.3 | 2016.74 | 197.27 | 143.75 | 2 | 34.73 | 0 | 5.37 | 21.1 | 887661.97 | 21744.22 | 226635 | 93742.87 | 1401 | 2050.84 | 305.81 | 147.78 | 2.01 | 34.93 | 0 | 5.3 | 19.27 | 906737 | 20151 | 236012.46 | 2171-07-31 04:48 | 1437 | 4 | 13.5 | 85 | 846 | 3 | 10.5 | 60 | 678 | 0 | 0 | 0 | 0 | 1 | 4 | 30 | 248 | 8 | 175 | 1772 | 0 | 0 | 0 | 0 | 0 | 1523.34 | 170054.33 | 9.2 | 24 | 2165.8 | 227141 | 7.53 | 24 | 4057 | 3689 | 815.8
2017-02-12 | 4078.39 | 0 | 33.85 | 0 | 28.93 | 26.33 | 31.3 | 0.1676026 | 0 | 1462 | 3193 | 0 | 37 | 0 | 0 | -79.89 | -60.88 | 0 | 1419.11 | 3132.12 | 0 | 1280.53 | 2826.28 | -6.076 | -288.85 | -101.04 | -63.33 | 2172.82 | 271.05 | 193.91 | 2.1 | 35.57 | 73.2 | 5.67 | 20.53 | 937778.41 | 22425.52 | 256664 | 95919 | 1437 | 1981.67 | 355.85 | 175.91 | 2.15 | 34.95 | 74 | 7.17 | 20.37 | 863229.87 | 19852.46 | 225990.27 | 2168-09-21 13:41 | 1412 | 3 | 10.5 | 80 | 706 | 2 | 7.5 | 80 | 683 | 0 | 0 | 0 | 0 | 4 | 14.5 | 75 | 843 | 9 | 235 | 2232 | 1 | 1 | 0 | 2 | 4 | 1497.86 | 174346.33 | 8.63 | 24 | 2264.08 | 229022.67 | 7.87 | 24 | 4112 | 3762 | 1130.8
2017-02-13 | 3498.23 | 0 | 758.51 | 0 | 28.12 | 25.9 | 29.93 | 0.1437984 | 0 | 828 | 2258 | 0 | 232 | 593 | 0 | 189.72 | 96.4 | 0 | 1249.72 | 2947.4 | 0 | 1128.93 | 2658.92 | -1.432 | 11.35 | -30.27 | -9.96 | 2202.51 | 142.5 | 167.84 | 1.94 | 34.43 | 74.4 | 5.57 | 21.03 | 945455.59 | 22554.22 | 233989.12 | 95766.45 | 1437 | 1999.21 | 215.97 | 151.31 | 1.99 | 34.79 | 73.8 | 5 | 21.57 | 840400.66 | 19320.72 | 217320.11 | 2166-04-29 15:50 | 1378 | 3 | 10.5 | 65 | 691 | 3 | 11.5 | 50 | 652 | 0 | 0 | 0 | 0 | 2 | 8 | 40 | 470 | 8 | 155 | 1813 | 0 | 1 | 0 | 1 | 2 | 1437.8 | 166895.33 | 9.23 | 24 | 2165.8 | 223085.67 | 7.7 | 24 | 4257 | 3604 | 1135.7
2017-02-14 | 3798.39 | 0 | 278.67 | 0 | 27.58 | 26.03 | 30.97 | 0.1555717 | 0 | 1366 | 2776 | 0 | 69 | 233 | 0 | -42.9 | 70 | 0 | 1392.1 | 3079 | 0 | 1256.26 | 2780.4 | 4.852 | -18.3 | 15.09 | -55.86 | 1999.32 | 120.88 | 150.78 | 1.95 | 34.85 | 71.3 | 6.27 | 18.73 | 883818.79 | 21398.23 | 228059.79 | 93223.42 | 1396 | 2027.81 | 247.14 | 142.27 | 1.92 | 35.01 | 71 | 7.8 | 18.65 | 866885.44 | 20069.67 | 228486.63 | 2172-07-06 21:50 | 1421 | 3 | 10.5 | 65 | 685 | 2 | 11.5 | 60 | 660 | 0 | 0 | 0 | 0 | 3 | 10.5 | 75 | 698 | 8 | 200 | 2043 | 1 | 1 | 0 | 2 | 4 | 1506.96 | 169319.33 | 9.23 | 24 | 2154.88 | 224880 | 7.53 | 24 | 4077 | 3662 | 1127
2017-02-15 | 3421 | 0 | 121.67 | 0 | 28.65 | 26.63 | 31.93 | 0.1680085 | 0 | 1379 | 2435 | 0 | 88 | 44 | 0 | -18.75 | -75.48 | 0 | 1448.25 | 2403.52 | 0 | 1308.84 | 2171.91 | -4.94 | 16.05 | 18.12 | 53.49 | 1644.67 | 156.27 | 117.23 | 2.15 | 36.77 | 71.7 | 5.97 | 18.6 | 677749.4 | 16763.04 | 206166.99 | 73077.74 | 1095 | 1808.3 | 290.43 | 130.74 | 2.39 | 35.81 | 71.1 | 5.43 | 20.97 | 785707.75 | 17706.05 | 222131.5 | 2151-07-02 08:53 | 1259 | 3 | 10.5 | 90 | 621 | 3 | 11 | 80 | 412 | 0 | 0 | 0 | 0 | 3 | 10.5 | 120 | 476 | 9 | 290 | 1509 | 1 | 0 | 0 | 2 | 3 | 1059 | 140408 | 8 | 15.89694 | 2112 | 226353.5 | 7.6 | 24 | 3543 | 3171 | 1106.4
2017-02-16 | 3903.1 | 0 | 274.69 | 0 | 29.44 | 26.67 | 31.73 | 0.1560079 | 0 | 1456 | 3188 | 0 | 112 | 186 | 0 | -93.57 | -147.96 | 0 | 1474.43 | 3226.04 | 0 | 1332.92 | 2916.75 | 2.748 | -6.85 | -84.33 | -101.58 | 2169.56 | 329.74 | 175.38 | 2.15 | 37.36 | 71.45 | 4.17 | 17.07 | 908783.47 | 21892.47 | 288899.14 | 95910.18 | 1437 | 2042.15 | 349.86 | 156.82 | 2.38 | 36.23 | 72.2 | 5.17 | 17.33 | 874621.72 | 19460.42 | 255211.31 | 2172-01-08 13:41 | 1391 | 3 | 10 | 85 | 734 | 4 | 17 | 130 | 901 | 0 | 0 | 0 | 0 | 3 | 9.5 | 105 | 940 | 10 | 320 | 2575 | 1 | 1 | 0 | 1 | 3 | 1628.9 | 169448 | 9.8 | 23.26833 | 2322.32 | 230484.67 | 8 | 24 | 4178 | 3951 | 903.7
2017-02-17 | 4108.91 | 0 | 0 | 0 | 28.55 | 25.93 | 31.33 | 0.162 | 0 | 1114 | 3169 | 0 | 0 | 0 | 0 | -24.39 | 61.72 | 0 | 1089.61 | 3230.72 | 0 | 987.12 | 2926.72 | 1.056 | -2.15 | -17.58 | 31.98 | 2144.14 | 228.63 | 155.33 | 1.85 | 36.02 | 72.9 | 6.43 | 18.43 | 923278.91 | 21620.05 | 262816.21 | 96097.24 | 1437 | 1944.05 | 203.34 | 139.76 | 1.95 | 36.14 | 73 | 5.97 | 18.5 | 802511.26 | 18580.54 | 234491.25 | 2168-06-27 21:50 | 1321 | 3 | 10.5 | 95 | 674 | 2 | 6.5 | 90 | 671 | 0 | 0 | 0 | 0 | 3 | 10 | 100 | 725 | 8 | 285 | 2070 | 1 | 1 | 0 | 1 | 3 | 1528.8 | 165886.33 | 9.5 | 23.35889 | 2236.78 | 226670.67 | 7.9 | 24 | 4109 | 3766 | 1071.8
2017-02-18 | 4000.07 | 0 | 0 | 0 | 28.98 | 26.43 | 32.37 | 0.16 | 0 | 1357 | 2877 | 0 | 0 | 0 | 0 | 42.63 | 134.44 | 0 | 1399.63 | 3011.44 | 0 | 1271.68 | 2736.08 | -2.372 | -7.7 | 92.1 | 26.4 | 2049.47 | 269.65 | 148.27 | 1.73 | 35.98 | 71.93 | 5.3 | 20.63 | 901998.5 | 21497.25 | 256159.1 | 94352.18 | 1411 | 2041.4 | 301.73 | 147.75 | 1.8 | 35.27 | 72.5 | 5.1 | 19.73 | 891768.04 | 20238.52 | 239595.66 | 2172-11-06 02:10 | 1437 | 1 | 3.5 | 45 | 706 | 3 | 11.5 | 95 | 684 | 0 | 0 | 0 | 0 | 4 | 14.5 | 120 | 1027 | 8 | 260 | 2417 | 0 | 1 | 0 | 1 | 2 | 1569.84 | 168884 | 8.93 | 24 | 2260.44 | 229605.67 | 7.83 | 24 | 4000 | 3830 | 1215.6
2017-02-19 | 4111.45 | 0 | 0 | 0 | 29.1 | 24.57 | 32.1 | 0.15 | 0 | 1409 | 3426 | 0 | 0 | 0 | 0 | -42.15 | -126.96 | 0 | 1366.85 | 3299.04 | 0 | 1234.29 | 2977.19 | 1.032 | 7.2 | 31.44 | -19.5 | 2036.24 | 248.75 | 149.77 | 1.74 | 36.42 | 71.93 | 5.53 | 20.37 | 869293.56 | 20584.89 | 256462.84 | 92655.74 | 1388 | 1953.12 | 373.82 | 147.78 | 1.77 | 36 | 73.47 | 4.9 | 20.3 | 854057.79 | 19349.07 | 244923.1 | 2169-06-03 10:05 | 1371 | 2 | 7 | 90 | 739 | 2 | 7.5 | 60 | 688 | 0 | 0 | 0 | 0 | 3 | 10 | 85 | 770 | 7 | 235 | 2197 | 1 | 1 | 0 | 2 | 4 | 1561.56 | 168388.33 | 9.6 | 24 | 2149.42 | 222379 | 7.67 | 24 | 4111 | 3711 | 1218.9
2017-02-20 | 3256.72 | 0 | 0 | 0 | 28.05 | 25.83 | 31.75 | 0.156 | 0 | 1032 | 2413 | 0 | 0 | 0 | 0 | 82.35 | 69.12 | 0 | 1114.35 | 2482.12 | 0 | 1014.56 | 2259.28 | -4.928 | 0.6 | -85.26 | 63.57 | 1640.71 | 283.18 | 106.15 | 1.77 | 36.75 | 72.1 | 5.55 | 17.5 | 723042.63 | 17003.77 | 218816.75 | 75993.94 | 1137 | 1606.82 | 268.4 | 117.73 | 1.72 | 35.99 | 73.2 | 6.03 | 20 | 686004.05 | 15567.78 | 198824.19 | 2140-07-21 01:55 | 1120 | 3 | 10 | 65 | 726 | 3 | 10.5 | 65 | 479 | 0 | 0 | 0 | 0 | 2 | 8 | 75 | 506 | 8 | 205 | 1711 | 1 | 0 | 0 | 1 | 2 | 1623.44 | 177513 | 9.5 | 24 | 1681.68 | 144815.33 | 8.2 | 13.84 | 3257 | 3305 | 1117.3
2017-02-21 | 3817.21 | 0 | 371.75 | 0 | 27.93 | 25.2 | 31.13 | 0.1412354 | 0 | 1449 | 2837 | 0 | 98 | 310 | 0 | -53.82 | -23.72 | 0 | 1493.18 | 3123.28 | 0 | 1343.85 | 2810.84 | 16.124 | -7.4 | -14.82 | -164.46 | 2075.21 | 315.13 | 167.87 | 1.68 | 35.91 | 75.15 | 5.9 | 21.1 | 920467.12 | 22092.29 | 259992.62 | 96130.5 | 1437 | 2107.36 | 399.9 | 148.27 | 1.68 | 36.56 | 73.95 | 4.93 | 20.47 | 901191.09 | 20064.66 | 269942.49 | 2176-06-16 17:17 | 1437 | 2 | 6.5 | 55 | 422 | 3 | 11 | 70 | 678 | 0 | 0 | 0 | 0 | 3 | 11 | 65 | 735 | 8 | 190 | 1835 | 0 | 1 | 0 | 1 | 2 | 1619.8 | 178293.67 | 9.87 | 24 | 2143.96 | 223010 | 7.43 | 24 | 4189 | 3764 | 793.2
2017-02-22 | 3669.5 | 0 | 40.99 | 0 | 27.12 | 25.3 | 30.93 | 0.1522986 | 0 | 742 | 2855 | 0 | 45 | 0 | 0 | 150 | 124.48 | 0 | 937 | 2979.48 | 0 | 847.23 | 2689.88 | -2.74 | 20.3 | 90.57 | 128.82 | 2015.13 | 260.25 | 125.71 | 1.69 | 34.87 | 74.9 | 5.9 | 18.1 | 914796.44 | 22331.95 | 236268.58 | 95945.85 | 1437 | 1678.99 | 251.15 | 103.65 | 1.79 | 35.48 | 72.6 | 6.37 | 16.93 | 746846.33 | 17491.31 | 207560.93 | 2163-04-20 21:50 | 1249 | 1 | 3.5 | 60 | 741 | 3 | 10.5 | 55 | 638 | 0 | 0 | 0 | 0 | 2 | 6 | 70 | 505 | 6 | 185 | 1884 | 1 | 1 | 0 | 2 | 4 | 1321.32 | 152058 | 8.43 | 22.02889 | 2123.94 | 223646.33 | 7.27 | 24 | 3711 | 3445 | 955.2
2017-02-23 | 3615.18 | 0 | 355.32 | 0 | 28.17 | 26.03 | 31.17 | 0.1420504 | 0 | 1443 | 3137 | 0 | 165 | 223 | 0 | -168.9 | -129.36 | 0 | 1439.1 | 3230.64 | 0 | 1292.92 | 2904.29 | -12.528 | -14.35 | 28.65 | 74.16 | 2121.95 | 303.31 | 142.24 | 1.65 | 36.28 | 74.3 | 5.93 | 17.47 | 909624.32 | 22594.16 | 265296.49 | 95813.37 | 1437 | 1914.65 | 273.27 | 124.22 | 1.56 | 36.26 | 73.95 | 6.13 | 17.1 | 810216.86 | 18523.96 | 238396.77 | 2165-08-15 00:58 | 1301 | 1 | 3.5 | 30 | 230 | 2 | 6.5 | 55 | 688 | 0 | 0 | 10 | 458 | 1 | 3 | 30 | 808 | 4 | 125 | 2184 | 1 | 0 | 0 | 1 | 2 | 1379.56 | 149567.67 | 8.8 | 21.51111 | 2140.32 | 213035 | 7.67 | 24 | 3970 | 4900 | 1049.8
2017-02-24 | 3883.37 | 0 | 354.61 | 0 | 28.29 | 25.43 | 31.8 | 0.1475137 | 0 | 1217 | 3149 | 0 | 182 | 205 | 0 | 76.59 | -51.68 | 0 | 1475.59 | 3302.32 | 0 | 1331.22 | 2976.29 | 8.056 | 86.95 | 34.2 | 24.51 | 2192.47 | 364.85 | 149.25 | 1.71 | 36.86 | 72.43 | 5.73 | 18.63 | 927843.63 | 22671.82 | 283115.43 | 96040.6 | 1437 | 2080.36 | 352.65 | 152.3 | 1.77 | 36.59 | 72.93 | 7.45 | 20.28 | 881626.25 | 20364.06 | 264931.47 | 2172-05-08 14:10 | 1410 | 0 | 0 | 0 | 0 | 2 | 6.5 | 45 | 456 | 3 | 10.5 | 75 | 698 | 3 | 9.5 | 50 | 522 | 8 | 170 | 1676 | 0 | 1 | 0 | 1 | 2 | 1610.7 | 171135.67 | 9.83 | 24 | 2295.02 | 220209.33 | 8 | 24 | 4238 | 3906 | 1081.616387
2017-02-25 | 4262.05 | 0 | 38.8 | 0 | 27.96 | 26.03 | 32.13 | 0.160531 | 0 | 1424 | 3318 | 0 | 42 | 0 | 0 | 40.86 | 95.84 | 0 | 1506.86 | 3413.84 | 0 | 1362.22 | 3086.32 | -8.628 | 41.85 | 19.05 | 11.4 | 2138.86 | 323.36 | 153.78 | 1.72 | 36.71 | 73.9 | 5.5 | 19.97 | 911431.91 | 21792.47 | 274804.64 | 95070.08 | 1421 | 2155.92 | 286.13 | 157.84 | 1.71 | 36.77 | 73.6 | 6.33 | 18.53 | 899949.53 | 20722.09 | 274387.17 | 2177-03-28 22:19 | 1437 | 0 | 0 | 0 | 0 | 3 | 11 | 85 | 967 | 3 | 10.5 | 90 | 728 | 3 | 10.75 | 85 | 1051 | 9 | 260 | 2746 | 1 | 0 | 0 | 1 | 2 | 1670.76 | 174494 | 10.07 | 24 | 2345.98 | 224045 | 8.1 | 24 | 4301 | 4017 | 1168.01541
2017-02-26 | 4149.1 | 0 | 66.69 | 0 | 27.67 | 25.97 | 31.53 | 0.1574573 | 0 | 1540 | 3363 | 0 | 74 | 0 | 0 | -122.07 | -143.68 | 0 | 1491.93 | 3219.32 | 0 | 1352.69 | 2919.54 | 4.076 | -120.1 | -143.91 | -201.84 | 2189.44 | 356.52 | 154.8 | 1.62 | 37.08 | 72.93 | 6.07 | 18.17 | 931084.22 | 22048.64 | 288840.18 | 96047.35 | 1437 | 2075.56 | 309.98 | 142.77 | 1.74 | 36.83 | 73.17 | 5.7 | 19.2 | 883192.56 | 20097.33 | 270671.24 | 2173-07-15 06:29 | 1405 | 0 | 0 | 0 | 0 | 3 | 11 | 95 | 677 | 3 | 11 | 90 | 701 | 3 | 10 | 90 | 483 | 9 | 275 | 1861 | 1 | 1 | 0 | 2 | 4 | 1681.68 | 173416.33 | 10.07 | 24 | 2373.28 | 154484 | 8.1 | 24 | 4216 | 4055 | 1185.506
2017-02-27 | 3992.98 | 0 | 0 | 0 | 27.23 | 26.43 | 32.35 | 0.154 | 0 | 741 | 3073 | 0 | 0 | 0 | 0 | 13.05 | 51.76 | 0 | 754.05 | 3124.76 | 0 | 685.52 | 2840.2 | 11.108 | -2.15 | 36.57 | 90.3 | 2072.6 | 377.49 | 140.25 | 1.83 | 36.61 | 73.23 | 6.8 | 19.3 | 903646.73 | 21765.97 | 270264.02 | 94134.97 | 1408 | 1929.92 | 310.11 | 145.78 | 1.73 | 36.79 | 72.2 | 6.3 | 17.3 | 829886.44 | 18984.4 | 254811.29 | 2169-11-29 18:43 | 1339 | 0 | 0 | 0 | 0 | 3 | 11 | 85 | 450 | 3 | 10.5 | 90 | 668 | 2 | 7 | 40 | 1019 | 8 | 215 | 2137 | 0 | 1 | 1 | 1 | 3 | 1532.44 | 170059.33 | 9.33 | 24 | 2244.06 | 223420.33 | 7.8 | 24 | 3993 | 3776 | 1137.032
2017-02-28 | 3835.81 | 0 | 310.38 | 0 | 27.7 | 25.8 | 31.45 | 0.1434105 | 0 | 1229 | 2994 | 0 | 96 | 240 | 0 | 21.6 | 112.48 | 0 | 1346.6 | 3346.48 | 0 | 1225.23 | 3045.13 | -9.108 | 108.15 | 12.63 | 32.73 | 2147.52 | 375.08 | 161.28 | 0 | 37.39 | 72.7 | 0 | 0 | 922388.16 | 21172.27 | 293133.27 | 95853.36 | 1433 | 2047.9 | 276.33 | 146.26 | 0 | 36.3 | 72.95 | 0 | 0 | 865947.34 | 19731.62 | 255068.67 | 2176-12-17 07:12 | 1437 | 1 | 4 | 15 | 465 | 2 | 7.5 | 115 | 901 | 2 | 7.5 | 75 | 681 | 2 | 7.5 | 50 | 251 | 7 | 255 | 2298 | 0 | 1 | 0 | 1 | 2 | 1514.24 | 170379.33 | 9.2 | 24 | 2322.32 | 226615 | 8.03 | 24 | 4146 | 3836 | 1277.311
2017-03-01 | 4050.65 | 0 | 0 | 0 | 29.77 | 25.97 | 31.9 | 0.153 | 0 | 1490 | 3063 | 0 | 0 | 0 | 0 | 83.34 | -12.28 | 0 | 1573.34 | 3050.72 | 0 | 1425.16 | 2761.77 | -7.412 | -98.15 | 58.32 | 36.39 | 2060.69 | 300.64 | 146.76 | 1.7 | 35.98 | 74.25 | 5.8 | 18.95 | 907465.47 | 21559.56 | 257982.8 | 96016.28 | 1437 | 1995.5 | 360.98 | 152.78 | 1.83 | 36.37 | 75.25 | 5.45 | 23.05 | 868587.53 | 20164.64 | 257267.7 | 2176-05-03 21:50 | 1437 | 3 | 10 | 50 | 650 | 2 | 9 | 35 | 690 | 3 | 10.5 | 80 | 617 | 0 | 0 | 0 | 0 | 8 | 165 | 1957 | 0 | 1 | 1 | 1 | 3 | 1512.42 | 169817.67 | 9.33 | 24 | 2224.04 | 229718 | 7.63 | 24 | 4051 | 3736 | 1107.9
2017-03-02 | 3383.36 | 0 | 0 | 0 | 28.91 | 26.4 | 31.97 | 0.16 | 0 | 1523 | 2249 | 0 | 0 | 0 | 0 | -56.28 | 11.48 | 0 | 1466.72 | 2260.48 | 0 | 1324.49 | 2042.06 | 5.604 | 266.6 | 32.52 | 25.53 | 1407.29 | 212.13 | 107.71 | 0 | 36.32 | 74.9 | 0 | 0 | 625434.12 | 14510.6 | 182148.65 | 63915.98 | 957 | 2038.47 | 308.75 | 158.3 | 0 | 36.34 | 74.4 | 0 | 0 | 889445.16 | 20353.83 | 262018.67 | 2175-10-25 11:17 | 1437 | 3 | 10 | 55 | 633 | 2 | 6.5 | 50 | 479 | 1 | 4 | 30 | 672 | 0 | 0 | 0 | 0 | 6 | 135 | 1784 | 0 | 1 | 1 | 1 | 3 | 1634.36 | 171353.5 | 9.65 | 24 | 1816.36 | 205356 | 7.35 | 16.05306 | 3383 | 3450 | 1129.9
2017-03-03 | 3989.48 | 0 | 91.46 | 0 | 28.23 | 26.63 | 32 | 0.1564314 | 0 | 1412 | 3316 | 0 | 99 | 0 | 0 | 53.85 | -5.92 | 0 | 1564.85 | 3310.08 | 0 | 1413.81 | 2989.13 | -5.312 | -260.6 | -131.76 | -149.7 | 2193.71 | 364.84 | 157.79 | 1.69 | 37.05 | 73.4 | 5.77 | 17.6 | 941643.5 | 21718.73 | 290740.12 | 95781.72 | 1437 | 1936.88 | 326.83 | 146.79 | 1.73 | 37.39 | 73.2 | 4.47 | 18.9 | 835393.78 | 19165.02 | 268261.49 | 2165-05-02 20:24 | 1346 | 1 | 3.5 | 20 | 656 | 1 | 3.5 | 20 | 675 | 1 | 3 | 55 | 842 | 0 | 0 | 0 | 0 | 3 | 95 | 2173 | 0 | 0 | 1 | 1 | 2 | 1582.9 | 170136 | 9.9 | 24 | 2256.68 | 230243 | 7.9 | 24 | 4080 | 3840 | 903.2
2017-03-04 | 3661.42 | 0 | 315.62 | 0 | 28.93 | 26.13 | 31.37 | 0.1472869 | 0 | 1013 | 2406 | 0 | 165 | 185 | 0 | -29.28 | 55.84 | 0 | 1148.72 | 2646.84 | 0 | 1037.27 | 2390.57 | 10.536 | 283.05 | 131.82 | 161.43 | 2196.38 | 283.16 | 167.37 | 1.7 | 36.28 | 75.47 | 5.57 | 20.23 | 943219.88 | 21350.72 | 273637.51 | 95900.92 | 1437 | 1888.25 | 281.54 | 138.25 | 1.68 | 36.58 | 74.03 | 5.7 | 18.47 | 818377.84 | 18742.11 | 247313.02 | 2169-02-01 14:53 | 1315 | 0 | 0 | 0 | 650 | 0 | 0 | 0 | 467 | 0 | 0 | 0 | 640 | 0 | 0 | 0 | 225 | 0 | 0 | 1982 | 0 | 1 | 1 | 1 | 3 | 1468 | 0 | 0 | 24 | 2139 | 0 | 0 | 24 | 3977 | 3607 | 1108.2
2017-03-05 | 2721 | 0 | 62.05 | 0 | 28.43 | 26.33 | 31.37 | 0.1564355 | 0 | 890 | 2898 | 0 | 67 | 0 | 0 | 33.45 | -156.48 | 0 | 990.45 | 2741.52 | 0 | 893.29 | 2469.75 | -11.2 | 42.75 | -238.08 | 1.11 | 1603.32 | 137.6 | 110.21 | 1.57 | 35.51 | 74.5 | 5.63 | 18.77 | 712666.74 | 16318.74 | 193965.88 | 73168.44 | 1098 | 1214.33 | 184.43 | 87.18 | 1.77 | 35.77 | 78.2 | 4.87 | 24.97 | 548237.97 | 12660.49 | 160662.96 | 2143-11-08 14:38 | 878 | 0 | 0 | 0 | 485 | 0 | 0 | 0 | 0 | 0 | 0 | 0 | 683 | 0 | 0 | 0 | 461 | 0 | 0 | 1629 | 0 | 1 | 1 | 1 | 3 | 1535 | 0 | 0 | 24 | 1201 | 0 | 0 | 9.451944 | 2783 | 2736 | 1108.7
2017-03-06 | 3077.11 | 0 | 61.4 | 0 | 27.8 | 25.93 | 31.2 | 0.1568897 | 0 | 900 | 2220 | 0 | 68 | 0 | 0 | -150.87 | 218.96 | 0 | 817.13 | 2438.96 | 0 | 734.42 | 2196.11 | -5.116 | -331.4 | -9.54 | 1.86 | 1631.28 | 210.58 | 101.68 | 1.68 | 35.76 | 75.57 | 6.53 | 23.4 | 731810 | 17539.53 | 203961.66 | 76343.06 | 1144 | 1566.15 | 173.13 | 99.65 | 1.56 | 34.88 | 72.8 | 5.73 | 19.6 | 726553.75 | 16732.72 | 190442.12 | 2141-12-23 11:17 | 1176 | 1 | 3.5 | 20 | 373 | 0 | 0 | 0 | 0 | 1 | 4 | 20 | 487 | 0 | 0 | 0 | 696 | 2 | 40 | 1556 | 0 | 0 | 1 | 0 | 1 | 1277.64 | 156425 | 8.7 | 21.15972 | 1734.46 | 219685 | 7.5 | 19.64528 | 3138 | 3012 | 818.2
2017-03-07 | 1747.01 | 0 | 0 | 0 | 27.71 | 25.37 | 31 | 0.16 | 0 | 1525 | 0 | 0 | 0 | 0 | 0 | 34.74 | -1 | 0 | 1559.74 | 0 | 0 | 1403.27 | 0 | 0 | -25.8 | 0 | -183.9 | 0 | 0 | 0 | 0 | 21 | 0 | 0 | 0 | 0 | 10.44 | 0 | 0 | 0 | 1699.08 | 79.23 | 113.16 | 1.68 | 31.65 | 74.43 | 6.17 | 22.6 | 884658.97 | 19811.37 | 167630.16 | 2175-11-24 06:29 | 1437 | 0 | 0 | 0 | 0 | 0 | 0 | 0 | 0 | 2 | 6.5 | 25 | 443 | 1 | 3.5 | 30 | 480 | 3 | 55 | 923 | 0 | 0 | 1 | 0 | 1 | 1592.5 | 166671 | 8.5 | 24 | 0 | 0 | 0 | 0 | 1747 | 1593 | 849.9
2017-03-08 | 1530.28 | 0 | 45.74 | 0 | 28.33 | 25.33 | 31.17 | 0.1553299 | 0 | 1432 | 0 | 0 | 50 | 0 | 0 | 27.75 | -0.56 | 0 | 1509.75 | 0 | 0 | 1366.13 | 0 | 0.088 | -6.15 | 0 | -33.6 | 0 | 0 | 0 | 0 | 21 | 0 | 0 | 0 | 0 | 9.53 | 0 | 0 | 0 | 1518.99 | 206.61 | 100.62 | 1.78 | 32.09 | 75.2 | 4.97 | 26.37 | 836175.09 | 19082.43 | 166583.81 | 2166-01-30 20:53 | 1394 | 0 | 0 | 0 | 0 | 0 | 0 | 0 | 0 | 2 | 7 | 35 | 230 | 0 | 0 | 0 | 220 | 2 | 35 | 450 | 0 | 0 | 1 | 1 | 2 | 1439.52 | 168449.5 | 8.5 | 23.35694 | 0 | 0 | 0 | 0 | 1576 | 1440 | 422.2
2017-03-09 | 1407.17 | 0 | 32.01 | 0 | 28.61 | 25.67 | 31.3 | 0.156442 | 0 | 1543 | 0 | 0 | 15 | 0 | 0 | -28.35 | -1.52 | 0 | 1529.65 | 0 | 0 | 1380.72 | 0 | -0.004 | -0.5 | 0 | 206.85 | 0 | 0 | 0 | 0 | 21 | 0 | 0 | 0 | 0 | 8.75 | 0 | 0 | 0 | 1382.33 | 86.36 | 99.64 | 1.86 | 30.84 | 74.6 | 4.53 | 25.23 | 798423.97 | 18693.53 | 137794.53 | 2142-12-17 23:31 | 1361 | 0 | 0 | 0 | 0 | 0 | 0 | 0 | 0 | 1 | 4 | 10 | 700 | 2 | 8.5 | 25 | 490 | 3 | 35 | 1190 | 0 | 0 | 0 | 0 | 0 | 1279.46 | 161299.67 | 7.87 | 23.9975 | 0 | 0 | 0 | 0 | 1439 | 1279 | 427.7
2017-03-10 | 889.49 | 0 | 108.98 | 0 | 28.71 | 26.27 | 31.7 | 0.1425251 | 0 | 1225 | 0 | 0 | 103 | 0 | 0 | -9.06 | 1.48 | 0 | 1318.94 | 0 | 0 | 1187.58 | 0 | 0 | 9.25 | 0 | -192.36 | 0 | 0 | 0 | 0 | 21 | 0 | 0 | 0 | 0 | 8.45 | 0 | 0 | 0 | 971.41 | 57.18 | 68.58 | 1.97 | 31.18 | 73 | 4.2 | 21.5 | 528042.81 | 13243.92 | 97192.85 | 2099-11-07 16:34 | 980 | 0 | 0 | 0 | 0 | 0 | 0 | 0 | 0 | 0 | 0 | 0 | 455 | 0 | 0 | 0 | 250 | 0 | 0 | 705 | 0 | 0 | 1 | 1 | 2 | 979.36 | 148945.5 | 7.8 | 16.39667 | 0 | 0 | 0 | 0 | 998 | 979 | 194.1
2017-03-11 | 1066.54 | 0 | 348.04 | 0 | 29.24 | 26.63 | 31.33 | 0.1206502 | 0 | 979 | 0 | 0 | 376 | 0 | 0 | 6.27 | -0.48 | 0 | 1361.27 | 0 | 0 | 1226.41 | 0 | -0.088 | -16.25 | 0 | -8.46 | 0 | 0 | 0 | 0 | 21 | 0 | 0 | 0 | 0 | 8.45 | 0 | 0 | 0 | 1390.34 | 80.92 | 112.66 | 1.84 | 31.96 | 71.55 | 3.2 | 20.53 | 689560.73 | 18595.52 | 136905.78 | 2134-08-27 23:02 | 1355 | 0 | 0 | 0 | 0 | 0 | 0 | 0 | 0 | 2 | 7 | 40 | 281 | 1 | 4 | 20 | 490 | 3 | 60 | 771 | 0 | 0 | 0 | 1 | 1 | 1206.64 | 155044 | 7.7 | 23.30417 | 0 | 0 | 0 | 0 | 1415 | 1207 | 399.2
2017-03-12 | 1381.74 | 0 | 0 | 0 | 28.22 | 26.53 | 31.6 | 0.16 | 0 | 1548 | 0 | 0 | 0 | 0 | 0 | -42.15 | 2.12 | 0 | 1505.85 | 0 | 0 | 1354.02 | 0 | 0 | 382.55 | 0 | 206.64 | 0 | 0 | 0 | 0 | 21 | 0 | 0 | 0 | 0 | 8.53 | 0 | 0 | 0 | 1372.67 | 71.14 | 95.61 | 1.77 | 31.64 | 74.5 | 4.07 | 16.1 | 692579.24 | 18250.76 | 132679.77 | 2135-02-27 11:02 | 1369 | 0 | 0 | 0 | 0 | 0 | 0 | 0 | 0 | 0 | 0 | 0 | 51 | 2 | 6.5 | 30 | 260 | 2 | 30 | 311 | 0 | 0 | 1 | 0 | 1 | 1224.86 | 160706.33 | 7.67 | 23.93389 | 0 | 0 | 0 | 0 | 1382 | 1225 | 427.7
2017-03-13 | 624.14 | 0 | 8.16 | 0 | 27.55 | 26.33 | 31.57 | 0.1579747 | 0 | 1308 | 0 | 0 | 0 | 0 | 0 | 38.19 | -0.04 | 0 | 1346.19 | 0 | 0 | 1213.76 | 0 | 0.004 | -159.95 | 0 | 1.86 | 0 | 0 | 0 | 0 | 21 | 0 | 0 | 0 | 0 | 9.45 | 0 | 0 | 0 | 561.83 | 12.53 | 36.55 | 1.9 | 30.66 | 73.5 | 5 | 22 | 291925.07 | 7628.27 | 56207.95 | 2112-08-01 18:14 | 563 | 0 | 0 | 0 | 0 | 0 | 0 | 0 | 0 | 0 | 0 | 0 | 246 | 0 | 0 | 0 | 0 | 0 | 0 | 246 | 0 | 0 | 0 | 0 | 0 | 638.82 | 104495 | 5.35 | 9.650833 | 0 | 0 | 0 | 0 | 632 | 639 | 23
2017-03-14 | 1546.64 | 0 | 55.32 | 0 | 27.74 | 26.17 | 31.7 | 0.1545069 | 0 | 1548 | 0 | 0 | 0 | 0 | 0 | -7.98 | -1.52 | 0 | 1540.02 | 0 | 0 | 1389.51 | 0 | 0.088 | -202.75 | 0 | -114.81 | 0 | 0 | 0 | 0 | 21 | 0 | 0 | 0 | 0 | 9.6 | 0 | 0 | 0 | 1543.77 | 115.48 | 109.16 | 1.83 | 33.01 | 71.13 | 5.4 | 20.03 | 718745.42 | 19579.75 | 158569.79 | 2137-08-10 08:10 | 1414 | 0 | 0 | 0 | 0 | 0 | 0 | 0 | 0 | 1 | 3.5 | 35 | 257 | 1 | 3 | 30 | 524 | 2 | 65 | 781 | 0 | 0 | 0 | 1 | 1 | 1341.34 | 164540 | 8.25 | 23.89861 | 0 | 0 | 0 | 0 | 1602 | 1341 | 399.2
2017-03-15 | 1356.97 | 0 | 34.46 | 0 | 27.76 | 26.2 | 31.9 | 0.1560891 | 0 | 1208 | 0 | 0 | 0 | 0 | 0 | -58.26 | 0.48 | 0 | 1149.74 | 0 | 0 | 1038.79 | 0 | -0.004 | -1.35 | 0 | -45.15 | 0 | 0 | 0 | 0 | 21 | 0 | 0 | 0 | 0 | 181.42 | 0 | 0 | 0 | 1419.33 | 149.08 | 84.63 | 1.98 | 32.33 | 71.9 | 3.7 | 22.97 | 732957.97 | 18705.52 | 149830.04 | 2129-09-25 00:58 | 1380 | 0 | 0 | 0 | 0 | 0 | 0 | 0 | 0 | 1 | 3.5 | 30 | 535 | 1 | 3 | 25 | 470 | 2 | 55 | 1005 | 0 | 0 | 1 | 0 | 1 | 1315.86 | 161078.33 | 8.2 | 23.31417 | 0 | 0 | 0 | 0 | 1391 | 1316 | 285.1
2017-03-16 | 1579.23 | 0 | 0 | 0 | 28.23 | 26.27 | 31.97 | 0.16 | 0 | 1612 | 0 | 0 | 0 | 0 | 0 | 78.99 | 0.52 | 0 | 1690.99 | 0 | 0 | 1531.27 | 0 | 0 | -23.65 | 0 | -72.63 | 0 | 0 | 0 | 0 | 21 | 0 | 0 | 0 | 0 | 8.49 | 0 | 0 | 0 | 1488.75 | 95.25 | 115.67 | 1.85 | 32.06 | 73.75 | 4.47 | 21.33 | 727054.5 | 19442.78 | 145698.68 | 2144-10-23 08:10 | 1437 | 0 | 0 | 0 | 0 | 0 | 0 | 0 | 0 | 2 | 6.5 | 40 | 515 | 1 | 3.5 | 30 | 574 | 3 | 70 | 1089 | 0 | 0 | 0 | 1 | 1 | 1292.2 | 162898.67 | 8.07 | 24 | 0 | 0 | 0 | 0 | 1579 | 1292 | 194.1
2017-03-17 | 1394.8 | 0 | 0 | 0 | 27.31 | 25.93 | 31.77 | 0.16 | 0 | 1260 | 0 | 0 | 0 | 0 | 0 | 166.38 | 0 | 0 | 1426.38 | 0 | 0 | 1297.35 | 0 | 0 | -5.1 | -0.15 | 13.47 | 0 | 0 | 0 | 0 | 21 | 0 | 0 | 0 | 0 | 8.64 | 0 | 0 | 0 | 1367.23 | 64.7 | 89.65 | 1.66 | 32.39 | 72.03 | 3.8 | 21.57 | 637755.49 | 16868.67 | 133205.95 | 2127-06-10 05:17 | 1216 | 0 | 0 | 0 | 0 | 0 | 0 | 0 | 0 | 0 | 0 | 0 | 0 | 1 | 3 | 20 | 0 | 1 | 20 | 0 | 0 | 0 | 0 | 0 | 0 | 1112.02 | 138055.67 | 7.43 | 21.82111 | 0 | 0 | 0 | 0 | 1395 | 1120 | 399.2
2017-03-18 | -10.29 | 0 | 0 | 0 | 28.64 | 25.6 | 30.53 | 0 | 0 | 0 | 0 | 0 | 0 | 0 | 0 | -1.74 | 0.16 | 0 | 0 | 0 | 0 | 0 | 0 | -0.088 | 0.05 | 0.03 | -1.11 | 0 | 0 | 0 | 0 | 21 | 0 | 0 | 0 | 0 | 9.64 | 0 | 0 | 0 | 0 | 0 | 0 | 1.39 | 30.74 | 75.65 | 11.77 | 19.77 | 0 | 0 | 0 | 0 | 0 | 0 | 0 | 0 | 0 | 0 | 0 | 0 | 0 | 0 | 0 | 0 | 0 | 0 | 0 | 0 | 0 | 0 | 0 | 0 | 0 | 0 | 0 | 1 | 1 | 0 | 0 | 0 | 24 | 0 | 0 | 0 | 0 | 10 | 0 | 363.6
2017-03-19 | -1.48 | 0 | 0 | 0 | 28.2 | 25.93 | 30.97 | 0 | 0 | 0 | 0 | 0 | 0 | 0 | 2.28 | 1.89 | -0.64 | 0 | 0 | 0 | 0 | 0 | 0 | 0 | 1.25 | 0 | 0 | 0 | 0 | 0 | 0 | 21 | 0 | 0 | 0 | 0 | 3.81 | 0 | 0 | 0 | 0 | 0 | 0 | 1.47 | 31.26 | 74.03 | 5.1 | 20.37 | 0 | 0 | 0 | 0 | 0 | 0 | 0 | 0 | 0 | 0 | 0 | 0 | 0 | 0 | 0 | 0 | 0 | 0 | 0 | 0 | 0 | 0 | 0 | 0 | 0 | 0 | 0 | 0 | 0 | 0 | 0 | 0 | 2.159722 | 0 | 0 | 0 | 0 | 1 | 0 | 0
2017-03-20 | 28.89 | 0 | 0 | 0 | 28.62 | 26 | 30.53 | 0 | 0 | 0 | 0 | 0 | 0 | 0 | 0 | 0 | -1.08 | 0 | 0 | 0 | 0 | 0 | 0 | -0.376 | -1.05 | 0 | 2.55 | 0 | 0 | 0 | 0 | 21 | 0 | 0 | 0 | 0 | 0 | 0 | 0 | 0 | 0 | 0 | 0 | 1.54 | 31.53 | 74.4 | 5.87 | 23.03 | 0 | 0 | 0 | 0 | 0 | 0 | 0 | 0 | 0 | 0 | 0 | 0 | 0 | 0 | 0 | 0 | 0 | 0 | 0 | 0 | 0 | 0 | 0 | 0 | 0 | 0 | 0 | 0 | 0 | 0 | 0 | 0 | 0 | 0 | 0 | 0 | 0 | 29 | 0 | 0
2017-03-21 | -22.76 | 0 | 0 | 0 | 29.9 | 25.83 | 30.5 | 0 | 0 | 0 | 0 | 0 | 0 | 0 | 0 | 0 | 1.36 | 0 | 0 | 0 | 0 | 0 | 0 | 0.292 | 202.25 | 0 | 163.5 | 0 | 0 | 0 | 0 | 21 | 0 | 0 | 0 | 0 | 0 | 0 | 0 | 0 | 0 | 0 | 0 | 1.72 | 30.75 | 73.4 | 6.4 | 27.93 | 0 | 0 | 0 | 0 | 0 | 0 | 0 | 0 | 0 | 0 | 0 | 0 | 0 | 0 | 0 | 0 | 0 | 0 | 0 | 0 | 0 | 0 | 0 | 0 | 0 | 0 | 0 | 0 | 0 | 0 | 0 | 0 | 0 | 0 | 0 | 0 | 0 | 23 | 0 | 0
2017-03-22 | -2.33 | 0 | 0 | 0 | 29.72 | 25.55 | 30.37 | 0 | 0 | 0 | 0 | 0 | 0 | 0 | 0 | -12.72 | -2.12 | 0 | 0 | 0 | 0 | 0 | 0 | -0.104 | 247.55 | 0 | 75.87 | 0 | 0 | 0 | 0 | 21 | 0 | 0 | 0 | 0 | 0 | 0 | 0 | 0 | 0 | 0 | 0 | 1.64 | 32.27 | 74.03 | 6.47 | 22.4 | 0 | 0 | 0 | 0 | 0 | 0 | 0 | 0 | 0 | 0 | 0 | 0 | 0 | 0 | 0 | 0 | 0 | 0 | 0 | 0 | 0 | 0 | 0 | 0 | 0 | 0 | 0 | 0 | 0 | 0 | 0 | 0 | 0 | 0 | 0 | 0 | 0 | 2 | 0 | 0
2017-03-23 | 0.23 | 0 | 0 | 0 | 30.43 | 25.6 | 30.27 |  | 0 | 0 | 0 | 0 | 0 | 0 | 0 | -144.03 | 1 | 0 | 0 | 0 | 0 | 0 | 0 | 0.1 | -418.7 | 0 | -79.17 | 0 | 0 | 0 | 0 | 30.09 | 73 | 0 | 0 | 0 | 0 | 0 | 0 | 0 | 0 | 0 | 0 | 1.61 | 33.19 | 69.97 | 6.1 | 22.83 | 0 | 0 | 0 | 0 | 0 | 0 | 0 | 0 | 0 | 0 | 0 | 0 | 0 | 0 | 0 | 0 | 0 | 0 | 0 | 0 | 0 | 0 | 0 | 0 | 0 | 0 | 0 | 0 | 0 | 0 | 0 | 0 | 5.399167 | 0 | 0 | 0 | 0 | 0 | 0 | 0
2017-03-24 | 55.27 | 0 | 0 | 0 | 30.17 | 24.97 | 29.75 | 0 | 0 | 468 | 0 | 0 | 0 | 0 | 0 | 60.45 | -0.4 | 0 | 528.45 | 0 | 0 | 423.23 | 0 | 0.084 | 51.55 | 17.22 | 45 | 0 | 0 | 0 | 1.63 | 32.12 | 74.45 | 8.35 | 25.8 | 0 | 0 | 0 | 0 | 0 | 0 | 0 | 0 | 1.65 | 31.79 | 71.65 | 6.8 | 24.25 | 0 | 0 | 0 | 0 | 0 | 0 | 0 | 0 | 0 | 0 | 0 | 0 | 0 | 0 | 0 | 0 | 0 | 0 | 0 | 0 | 0 | 0 | 0 | 0 | 0 | 0 | 0 | 0 | 0 | 0 | 0 | 0 | 24 | 0 | 0 | 0 | 0 | 55 | 0 | 0
2017-03-25 | -26.76 | 0 | 0 | 0 | 30.01 | 25.43 | 30.2 | 0 | 0 | 474 | 0 | 0 | 0 | 0 | 0 | -13.26 | 1.04 | 0 | 460.74 | 0 | 0 | 294.19 | 0 | -0.356 | -58.3 | 0.6 | -70.02 | 0 | 0 | 0 | 0 | 21 | 0 | 0 | 0 | 0 | 0 | 0 | 0 | 0 | 0 | 0 | 0 | 1.59 | 30.81 | 75.95 | 7.03 | 27.63 | 0 | 0 | 0 | 0 | 0 | 0 | 0 | 0 | 0 | 0 | 0 | 0 | 0 | 0 | 0 | 0 | 0 | 0 | 0 | 0 | 0 | 0 | 0 | 0 | 0 | 0 | 0 | 0 | 0 | 0 | 0 | 0 | 21.02556 | 0 | 0 | 0 | 0 | 27 | 0 | 0
2017-03-26 | 1279.8 | 0 | 0 | 0 | 29.91 | 25.33 | 30.23 | 0.16 | 0 | 809 | 0 | 0 | 0 | 0 | 0 | -40.14 | -0.08 | 0 | 768.86 | 0 | 0 | 783.64 | 0 | -0.016 | 10.05 | -17.13 | -87.03 | 0 | 0 | 0 | 0 | 21 | 0 | 0 | 0 | 0 | 0 | 0 | 0 | 0 | 0 | 0 | 0 | 1.65 | 31.04 | 72.73 | 5.23 | 24.37 | 0 | 0 | 0 | 0 | 0 | 0 | 0 | 0 | 0 | 0 | 0 | 0 | 0 | 0 | 0 | 0 | 0 | 0 | 0 | 0 | 265 | 0 | 0 | 265 | 0 | 0 | 1 | 0 | 1 | 1106.76 | 114015 | 8.4 | 21.88944 | 0 | 0 | 0 | 0 | 1280 | 1107 | 0
2017-03-27 | 1185.23 | 0 | 0 | 0 | 30.02 | 25.3 | 30.3 | 0.141 | 0 | 1459 | 0 | 0 | 0 | 0 | 0 | -7.59 | -1.28 | 0 | 1451.41 | 0 | 0 | 1296.54 | 0 | 23.136 | -16.2 | -0.24 | 101.76 | 0 | 0 | 0 | 0 | 21 | 0 | 0 | 0 | 0 | 7.05 | 0 | 0 | 0 | 596.84 | 9.04 | 39.07 | 1.5 | 30.09 | 73.37 | 6.53 | 22.9 | 282688.78 | 7380.3 | 51945.38 | 2051-11-19 18:00 | 497 | 0 | 0 | 0 | 0 | 0 | 0 | 0 | 0 | 0 | 0 | 0 | 300 | 1 | 3 | 0 | 309 | 1 | 0 | 609 | 0 | 0 | 0 | 0 | 0 | 911.82 | 114524 | 5.8 | 16.4075 | 0 | 0 | 0 | 0 | 1185 | 912 | 0
2017-03-28 | 1474.61 | 0 | 0 | 0 | 30.35 | 25.97 | 30.35 | 0.143 | 0 | 1534 | 0 | 0 | 0 | 0 | 0 | 66.6 | -70 | 0 | 1600.6 | 0 | 0 | 1345.37 | 0 | -0.184 | 272.1 | 49.89 | 55.65 | 0 | 0 | 0 | 0 | 21 | 0 | 0 | 0 | 0 | 9.89 | 0 | 0 | 0 | 1504.25 | 63.24 | 89.61 | 1.59 | 30.36 | 71.03 | 6.9 | 23.1 | 699104.18 | 16289.61 | 128610.42 | 2144-12-28 23:17 | 1185 | 0 | 0 | 0 | 0 | 0 | 0 | 0 | 0 | 2 | 7 | 0 | 485 | 2 | 8 | 25 | 544 | 4 | 25 | 1029 | 0 | 0 | 0 | 0 | 0 | 1315.86 | 151137 | 7.75 | 23.12861 | 0 | 0 | 0 | 0 | 1475 | 1316 | 285.1
2017-03-29 | 1313.98 | 0 | 0 | 0 | 31.03 | 26.03 | 30.5 | 0.146 | 0 | 1365 | 0 | 0 | 0 | 0 | 0 | 88.26 | 71.68 | 0 | 1453.26 | 0 | 0 | 1220.02 | 0 | -0.484 | -181.85 | 169.35 | -12.12 | 0 | 0 | 0 | 0 | 21 | 0 | 0 | 0 | 0 | 13.71 | 0 | 0 | 0 | 1277.39 | 57.91 | 68.08 | 1.75 | 32.14 | 71.73 | 5.73 | 24.63 | 610567.27 | 13889.89 | 117163.95 | 2139-01-25 17:02 | 1028 | 0 | 0 | 0 | 0 | 0 | 0 | 0 | 0 | 2 | 7 | 20 | 235 | 0 | 0 | 0 | 0 | 2 | 20 | 235 | 0 | 0 | 1 | 0 | 1 | 1048.34 | 127639 | 6.9 | 17.23028 | 0 | 0 | 0 | 0 | 1314 | 1048 | 399.2
2017-03-30 | 1237.6 | 0 | 14.51 | 0 | 29.74 | 26.03 | 30.53 | 0.1462283 | 0 | 1386 | 103 | 0 | 16 | 0 | 0 | 0 | -4.4 | 0 | 1402 | 98.6 | 0 | 1330.4 | 29.56 | -16.4 | 218.55 | 53.91 | 18.03 | 0 | 0 | 0 | 0 | 21 | 0 | 0 | 0 | 0 | 9.89 | 0 | 0 | 32 | 1204.57 | 13.04 | 60.58 | 1.54 | 29.69 | 75.85 | 4.73 | 24.4 | 572930.97 | 13542.19 | 101306.21 | 2136-06-16 02:10 | 972 | 0 | 0 | 0 | 0 | 0 | 0 | 0 | 0 | 1 | 3 | 15 | 226 | 2 | 7.5 | 35 | 794 | 3 | 50 | 1020 | 0 | 0 | 0 | 0 | 0 | 1024.66 | 103544 | 5.4 | 19.37 | 0 | 0 | 0 | 0 | 1253 | 1025 | 422.2
2017-03-31 | 1820.87 | 0 | 0 | 0 | 30.09 | 26.73 | 30.83 | 0.152 | 0 | 715 | 1555 | 0 | 0 | 0 | 0 | 0 | -8.76 | 0 | 715 | 1546.24 | 0 | 726.11 | 1469.15 | 10.436 | 29 | 0.66 | 2.91 | 58.11 | 0 | 0 | 0 | 21 | 0 | 0 | 0 | 56262.68 | 963.84 | 0 | 0 | 93 | 1807.98 | 71.7 | 106.15 | 1.74 | 30.5 | 71.25 | 5.88 | 23.08 | 805077.25 | 18647.42 | 163327.53 | 2152-10-18 09:07 | 1386 | 0 | 0 | 0 | 0 | 0 | 0 | 0 | 0 | 2 | 7.5 | 35 | 776 | 0 | 0 | 25 | 210 | 2 | 60 | 986 | 0 | 0 | 1 | 0 | 1 | 1428.7 | 150110.5 | 8.85 | 22.84333 | 0 | 86482 | 0 | 0 | 1821 | 1429 | 427.7
2017-04-01 | 1805.56 | 0 | 9.12 | 0 | 30.18 | 26.53 | 30.93 | 0.1495879 | 0 | 0 | 1994 | 0 | 0 | 10 | 0 | 0 | -133.84 | 0 | 0 | 1870.16 | 0 | 0 | 1786.04 | -9.592 | -93 | 1.65 | 2.94 | 192.16 | 2.51 | 2 | 0 | 33.01 | 80.9 | 0 | 0 | 115374.37 | 2716.95 | 17885.9 | 10579.76 | 165 | 1603.12 | 52.66 | 84.09 | 1.74 | 34.24 | 77.05 | 4.3 | 20.8 | 678449.41 | 16659.28 | 153758.49 | 2148-02-19 00:14 | 1217 | 0 | 0 | 0 | 0 | 0 | 0 | 0 | 0 | 2 | 6.5 | 30 | 230 | 0 | 0 | 25 | 220 | 2 | 55 | 450 | 0 | 0 | 1 | 1 | 2 | 1180.96 | 143748.67 | 8.13 | 22.37917 | 12.74 | 0 | 4.5 | 2.045556 | 1815 | 1194 | 0
2017-04-02 | 1975.99 | 0 | 0 | 0 | 30.27 | 26.87 | 31.63 | 0.1376667 | 0 | 0 | 2514 | 0 | 0 | 0 | 0 | 2.16 | -76.32 | 0 | 0 | 2437.68 | 0 | 0 | 2245.74 | -0.56 | 119 | 0.75 | -6.96 | 944.11 | 30.11 | 66.62 | 1.43 | 31.19 | 75.7 | 7.93 | 19.7 | 438417.41 | 10546.8 | 86869.58 | 46072.39 | 684 | 991.92 | 35.84 | 49.56 | 1.61 | 31.97 | 75.03 | 6.23 | 21.07 | 428460.52 | 9993.82 | 88202.02 | 2124-12-09 20:24 | 750 | 0 | 0 | 0 | 0 | 0 | 0 | 0 | 0 | 1 | 3.5 | 0 | 443 | 2 | 5.5 | 55 | 367 | 3 | 55 | 810 | 0 | 0 | 0 | 0 | 0 | 475.02 | 92214 | 5 | 9.054167 | 1219.4 | 152103.67 | 8.9 | 17.24806 | 1976 | 1694 | 344.968979
2017-04-03 | 1782.15 | 0 | 0 | 0 | 29.94 | 26.67 | 31.3 | 0.1503333 | 0 | 0 | 2148 | 0 | 0 | 0 | 0 | 0 | -51.08 | 0 | 0 | 2096.92 | 0 | 0 | 1821.61 | 8.632 | -88.9 | 0.15 | 16.86 | 0 | 0 | 0 | 1.62 | 32.07 | 74.3 | 5.33 | 23.7 | 981.72 | 32.92 | 0 | 102.31 | 1 | 1795.24 | 19.05 | 98.62 | 1.67 | 32.31 | 74.33 | 4.73 | 21.43 | 793210.9 | 18781.47 | 137228.19 | 2153-11-17 00:14 | 1380 | 0 | 0 | 0 | 0 | 0 | 0 | 0 | 0 | 2 | 7.5 | 20 | 457 | 2 | 7 | 30 | 485 | 4 | 50 | 942 | 0 | 0 | 1 | 0 | 1 | 1068.34 | 118740.67 | 5.9 | 18.72417 | 283.92 | 185113 | 0 | 6.178611 | 1782 | 1352 | 413.4213041
2017-04-04 | 1830.2 | 0 | 0 | 0 | 30.05 | 26.5 | 31.43 | 0.1503333 | 0 | 279 | 1705 | 0 | 0 | 0 | 0 | 0 | 41.44 | 0 | 279 | 1746.44 | 0 | 254.56 | 1474.82 | -8.728 | -29.75 | 0.15 | 0.96 | 0 | 0 | 0 | 1.54 | 34.41 | 74.17 | 5.53 | 20.37 | 0 | 9.5 | 0 | 0 | 0 | 1835.28 | 30.57 | 91.6 | 1.61 | 34.81 | 73.83 | 5.93 | 19.67 | 841015.5 | 20387.55 | 149017.38 | 2159-11-08 23:17 | 1437 | 0 | 0 | 0 | 0 | 0 | 0 | 0 | 0 | 3 | 10 | 55 | 494 | 0 | 0 | 0 | 265 | 3 | 55 | 759 | 0 | 0 | 1 | 1 | 2 | 558.74 | 82714.67 | 4.63 | 12.92056 | 930.02 | 144108.33 | 6.67 | 17.87472 | 1830 | 1489 | 350.5805935
2017-04-05 | 1981.57 | 0 | 0 | 0 | 29.04 | 26.57 | 32.37 | 0.1435 | 0 | 0 | 2374 | 0 | 0 | 0 | 0 | -1.92 | 101.44 | 0 | 0 | 2475.44 | 0 | 0 | 2090.57 | 0.472 | 132.95 | 0.6 | 10.83 | 0 | 0 | 0 | 1.69 | 34.75 | 73.43 | 6.2 | 22.07 | 0 | 8.9 | 0 | 0 | 0 | 1991.69 | 6.51 | 124.71 | 1.72 | 34.58 | 72.77 | 5.13 | 20.6 | 922408.66 | 20669.33 | 144244.12 | 2159-06-14 | 1437 | 0 | 0 | 0 | 0 | 0 | 0 | 0 | 0 | 1 | 2.75 | 35 | 652 | 2 | 6.5 | 50 | 473 | 3 | 85 | 1125 | 0 | 0 | 0 | 0 | 0 | 460.46 | 2222 | 3.65 | 16.10139 | 1172.08 | 139239 | 7.55 | 24 | 1982 | 1632 | 402.7625765
2017-04-06 | 1896.66 | 0 | 0 | 0 | 29.19 | 26.87 | 32.47 | 0.1396667 | 0 | 0 | 1990 | 0 | 0 | 0 | 0 | 0 | -142.88 | 0 | 0 | 1847.12 | 0 | 0 | 1832.94 | 1.132 | 25.85 | -0.21 | -22.32 | 0 | 0 | 0 | 1.66 | 33.32 | 73.47 | 4.88 | 21.62 | 0 | 43.14 | 0 | 0 | 0 | 1855.46 | 17.07 | 116.68 | 1.83 | 35.39 | 72.07 | 5.18 | 20 | 851046.44 | 20102.77 | 138681.79 | 2156-07-21 21:36 | 1437 | 0 | 0 | 0 | 0 | 0 | 0 | 0 | 0 | 2 | 6.5 | 60 | 505 | 3 | 12 | 60 | 774 | 5 | 120 | 1279 | 0 | 0 | 1 | 1 | 2 | 1062.88 | 130050 | 6.6 | 22.5975 | 553.28 | 99773 | 4.35 | 10.13028 | 1897 | 1616 | 556.3592998
2017-04-07 | 1748.71 | 0 | 0 | 0 | 29.39 | 26.77 | 31.53 | 0.1456667 | 0 | 306 | 1494 | 0 | 0 | 0 | 0 | 0 | 19.36 | 0 | 306 | 1513.36 | 0 | 273.26 | 1437.09 | 6.176 | -32.3 | -23.01 | -8.55 | 0 | 0 | 0 | 1.66 | 34.43 | 73.63 | 4.7 | 22.07 | 0 | 8.95 | 0 | 0 | 0 | 1737.58 | 75.28 | 88.61 | 1.75 | 35.36 | 72.33 | 5.37 | 20.23 | 773205.64 | 19249.21 | 154474.93 | 2136-08-11 03:50 | 1331 | 0 | 0 | 0 | 0 | 0 | 0 | 0 | 0 | 1 | 3 | 65 | 448 | 1 | 3 | 40 | 473 | 2 | 105 | 921 | 0 | 0 | 1 | 1 | 2 | 707.98 | 99557.67 | 6.8 | 20.03556 | 951.86 | 100629 | 9.13 | 0 | 1749 | 1660 | 521.9991903
2017-04-08 | 1860.39 | 0 | 0 | 0 | 29.33 | 26.93 | 32.43 | 0.1453333 | 0 | 0 | 2373 | 0 | 0 | 0 | 0 | -122.64 | 84.6 | 0 | 0 | 2457.6 | 0 | 0 | 2002.46 | -4.46 | -118.75 | 19.2 | 6.96 | 0 | 0 | 0 | 1.72 | 34.19 | 72.67 | 4.57 | 20.87 | 0 | 7.84 | 0 | 0 | 0 | 1846.02 | 0 | 121.7 | 1.78 | 36.12 | 72.57 | 4 | 20.63 | 969207.5 | 20619.09 | 142347.69 | 2142-07-22 16:34 | 1437 | 0 | 0 | 0 | 0 | 0 | 0 | 0 | 0 | 3 | 9 | 65 | 454 | 2 | 7.5 | 30 | 440 | 5 | 95 | 894 | 0 | 0 | 1 | 1 | 2 | 702.52 | 100488 | 6.63 | 20.16556 | 854.12 | 111051 | 8.83 | 0 | 1860 | 1557 | 500.5663822
2017-04-09 | 1889.96 | 0 | 0 | 0 | 30 | 27.03 | 31.87 | 0.1463333 | 0 | 0 | 2079 | 0 | 0 | 0 | 0 | 87.66 | 23.44 | 0 | 0 | 2102.44 | 0 | 0 | 1894.19 | 11.956 | 83.05 | -18.3 | 5.97 | 0 | 0 | 0 | 1.53 | 33.12 | 74.2 | 5.1 | 20.53 | 0 | 7.69 | 0 | 0 | 0 | 1872.31 | 55.23 | 105.67 | 1.71 | 34.54 | 74.1 | 5.07 | 20.83 | 931197.56 | 20535.93 | 152020.7 | 2141-10-07 06:14 | 1437 | 0 | 0 | 0 | 0 | 0 | 0 | 0 | 0 | 1 | 3.5 | 30 | 456 | 1 | 3 | 15 | 710 | 2 | 45 | 1166 | 0 | 0 | 1 | 0 | 1 | 751.66 | 115762 | 7.9 | 19.99778 | 928.2 | 104880 | 8.2 | 0 | 1890 | 1680 | 574.83032
2017-04-10 | 1971.1 | 0 | 305.95 | 0 | 30.75 | 27.07 | 31.9 | 0.1260909 | 0 | 69 | 2082 | 0 | 113 | 227 | 0 | -130.56 | 8.44 | 0 | 51.44 | 2317.44 | 0 | 53.11 | 2168.01 | -16.508 | -246.2 | -21.39 | 6.15 | 512.09 | 19.62 | 38.08 | 1.62 | 33.8 | 74.9 | 4.8 | 21.4 | 217968.08 | 5766.06 | 48110.55 | 26695.4 | 387 | 1713.55 | 215.12 | 116.21 | 1.73 | 34.71 | 73.77 | 5.23 | 19.97 | 725955.46 | 16340.42 | 179211.89 | 2137-12-05 06:00 | 1178 | 0 | 0 | 0 | 0 | 0 | 0 | 0 | 0 | 2 | 7.5 | 65 | 705 | 2 | 10 | 30 | 1005 | 4 | 95 | 1710 | 0 | 1 | 0 | 0 | 1 | 900.9 | 95547 | 5.3 | 18.915 | 1019.2 | 131971 | 9.5 | 5.060278 | 2277 | 1920 | 636.3537942
2017-04-11 | 3697.23 | 0 | 0 | 0 | 30.02 | 27.17 | 31.83 | 0.1443333 | 0 | 1308 | 2534 | 0 | 0 | 0 | 0 | 112.56 | 58.04 | 0 | 1420.56 | 2592.04 | 0 | 1269.42 | 2325.39 | 0.844 | 131.3 | -9.36 | -14.31 | 1758.06 | 82.71 | 130.74 | 1.61 | 33.48 | 74 | 5.03 | 20.6 | 810390.69 | 20052.79 | 146890.84 | 96869.66 | 1407 | 1871.98 | 162.23 | 126.69 | 1.68 | 34.71 | 73.17 | 4.33 | 17.33 | 862977.44 | 19660.48 | 169653.72 | 2174-10-17 15:22 | 1437 | 1 | 3 | 0 | 681 | 0 | 0 | 0 | 0 | 3 | 10.5 | 40 | 687 | 1 | 11 | 15 | 530 | 5 | 55 | 1898 | 0 | 1 | 1 | 1 | 3 | 1399.58 | 157411.33 | 9.2 | 24 | 1820 | 162269.67 | 9.67 | 24 | 3697 | 3220 | 687.390623
2017-04-12 | 3813.97 | 0 | 0 | 0 | 30.11 | 26.47 | 31.03 | 0.1506667 | 0 | 1570 | 2842 | 0 | 0 | 0 | 0 | -150.96 | -143.28 | 0 | 1419.04 | 2698.72 | 0 | 1304.29 | 2584.45 | 4.944 | -178.3 | -124.68 | -140.16 | 1935.74 | 164.17 | 141.75 | 1.51 | 32.72 | 75.23 | 5.13 | 22.37 | 865956.31 | 20717.01 | 172084.36 | 99446.44 | 1437 | 1912.69 | 141.48 | 143.73 | 1.56 | 34.03 | 73.73 | 5.77 | 20.23 | 849972.75 | 19766.09 | 173690.77 | 2174-07-14 07:26 | 1426 | 3 | 10 | 50 | 675 | 0 | 0 | 0 | 0 | 1 | 4 | 60 | 476 | 3 | 10.5 | 85 | 748 | 7 | 195 | 1899 | 0 | 0 | 1 | 1 | 2 | 1446.9 | 162842 | 9.8 | 24 | 1931.02 | 159794.5 | 10.75 | 24 | 3814 | 3378 | 1114.15
2017-04-13 | 4149.4 | 0 | 0 | 0 | 29.31 | 26.4 | 31.2 | 0.151 | 0 | 2106 | 2009 | 0 | 0 | 0 | 0 | 106.02 | 31.64 | 0 | 2212.02 | 2040.64 | 0 | 2001.15 | 1864.15 | -4.372 | 137.95 | 140.04 | 153.39 | 2077.22 | 312.97 | 143.75 | 1.49 | 32.48 | 73.7 | 5.1 | 21.07 | 868695.35 | 21844.04 | 216944.22 | 97849.51 | 1437 | 2012.55 | 251.66 | 156.8 | 1.64 | 34.94 | 73.03 | 5.87 | 20.4 | 799290.19 | 20256.67 | 209436.83 | 2176-06-15 06:29 | 1437 | 3 | 10.5 | 65 | 458 | 0 | 0 | 0 | 0 | 3 | 9.5 | 85 | 887 | 2 | 7 | 50 | 672 | 8 | 200 | 2017 | 0 | 1 | 1 | 1 | 3 | 1576.12 | 170752.67 | 9.5 | 24 | 2114.84 | 166466.5 | 11.37 | 24 | 4149 | 3691 | 1147.26784
2017-04-14 | 4117.04 | 0 | 0 | 0 | 27.76 | 26.97 | 32.5 | 0.1473333 | 0 | 1642 | 3307 | 0 | 0 | 0 | 0 | -49.44 | -6.04 | 0 | 1592.56 | 3300.96 | 0 | 1350.74 | 2866.81 | 2.464 | 127.8 | -8.88 | 5.97 | 2146.23 | 364.21 | 153.3 | 1.57 | 33.82 | 72.2 | 6.1 | 20.7 | 899158.25 | 22615.65 | 230298.74 | 96090.41 | 1437 | 1961.35 | 179.82 | 140.24 | 1.7 | 35.74 | 71.95 | 4.73 | 19.67 | 780428.28 | 20112.03 | 200848.96 | 2174-03-31 16:48 | 1413 | 3 | 11 | 65 | 946 | 0 | 0 | 0 | 0 | 3 | 13.5 | 95 | 648 | 2 | 6.5 | 90 | 738 | 8 | 250 | 2332 | 0 | 1 | 1 | 1 | 3 | 1570.66 | 175881.33 | 9.27 | 24 | 2287.74 | 162166.67 | 10.63 | 24 | 4117 | 3859 | 1061.327437
2017-04-15 | 4125.26 | 0 | 0 | 0 | 28.85 | 26.97 | 32.23 | 0.148 | 0 | 497 | 3399 | 0 | 0 | 0 | 0 | 8.13 | -50.56 | 0 | 505.13 | 3348.44 | 0 | 550.44 | 3131.42 | 9.016 | -284.95 | -141 | -177.75 | 2026.29 | 257.34 | 148.26 | 1.66 | 32.62 | 74.5 | 6.9 | 20.9 | 903008.57 | 22212.25 | 202464.62 | 96359.48 | 1437 | 1984.46 | 193.83 | 143.27 | 1.57 | 33.75 | 72.75 | 6.1 | 21 | 785149.57 | 20558.94 | 217000.24 | 2176-02-06 21:07 | 1437 | 4 | 14.5 | 95 | 675 | 1 | 3 | 30 | 451 | 3 | 9.5 | 80 | 650 | 2 | 6.5 | 70 | 482 | 10 | 275 | 2258 | 0 | 1 | 1 | 1 | 3 | 1585.22 | 179415 | 9.23 | 24 | 2249.52 | 147496 | 8.63 | 24 | 4125 | 3835 | 1142.477255
2017-04-16 | 4232.74 | 0 | 0 | 0 | 29.02 | 26.57 | 31.87 | 0.1586667 | 0 | 1681 | 3501 | 0 | 0 | 0 | 0 | 100.62 | 50.8 | 0 | 1781.62 | 3551.8 | 0 | 1479.58 | 3169.87 | 1.808 | 27.2 | 71.61 | 36.03 | 2139.8 | 285.17 | 158.81 | 1.68 | 31.72 | 73.7 | 3.93 | 19.9 | 905906.07 | 20199.53 | 224741.61 | 95909.16 | 1437 | 2010.94 | 266.99 | 152.78 | 1.79 | 33.03 | 73.6 | 4.2 | 18.73 | 802952.49 | 20172.36 | 220573.79 | 2175-10-19 20:53 | 1437 | 3 | 11.5 | 80 | 925 | 3 | 10 | 135 | 862 | 3 | 10.5 | 95 | 640 | 0 | 0 | 0 | 0 | 9 | 310 | 2427 | 0 | 1 | 1 | 1 | 3 | 1628.9 | 179146.67 | 9.43 | 24 | 2342.34 | 133092.33 | 8.53 | 24 | 4233 | 3971 | 1273.261721
2017-04-17 | 3971.28 | 0 | 0 | 0 | 28.78 | 26.67 | 31.9 | 0.1616667 | 0 | 1534 | 3025 | 0 | 0 | 0 | 0 | -44.1 | 127.36 | 0 | 1489.9 | 3152.36 | 0 | 1397.21 | 2694.23 | -8.36 | 35.95 | -69.42 | -60.99 | 1978.24 | 214.28 | 166.85 | 1.6 | 31.23 | 73.77 | 4.5 | 20.27 | 835610.02 | 19972.34 | 203468.7 | 90426.85 | 1343 | 1983.21 | 298.39 | 169.89 | 1.67 | 32.85 | 73.17 | 4.77 | 19.5 | 775649.27 | 20304.46 | 228342.99 | 2176-04-06 15:36 | 1437 | 3 | 10 | 90 | 690 | 3 | 10 | 50 | 700 | 3 | 10 | 100 | 687 | 0 | 0 | 0 | 0 | 9 | 240 | 2077 | 0 | 1 | 1 | 1 | 3 | 1638 | 174569.67 | 9.8 | 24 | 2158.52 | 121172.67 | 6.87 | 24 | 3971 | 3797 | 1193.014
2017-04-18 | 3319.32 | 0 | 0 | 0 | 28.3 | 26.77 | 32.2 | 0.1666667 | 0 | 921 | 1929 | 0 | 0 | 0 | 0 | -51.57 | -152.76 | 0 | 869.43 | 1776.24 | 0 | 926.55 | 1794.79 | -4.828 | -81.75 | -45.39 | 15.45 | 1629.44 | 95.19 | 132.25 | 1.55 | 32.49 | 73.35 | 5.3 | 19.43 | 727630.46 | 18126.05 | 160330.03 | 79438.46 | 1175 | 1612.13 | 190.36 | 132.29 | 1.57 | 33.47 | 73.35 | 5.73 | 17.37 | 688547.9 | 16593.13 | 177043.4 | 2152-08-02 20:10 | 1174 | 3 | 10 | 55 | 666 | 2 | 6.5 | 50 | 640 | 3 | 10 | 80 | 661 | 0 | 0 | 0 | 0 | 8 | 185 | 1967 | 0 | 1 | 1 | 0 | 2 | 1641.64 | 174573.5 | 10.35 | 24 | 1359.88 | 94981 | 6.2 | 15.65417 | 3319 | 3002 | 1057.489
2017-04-19 | 4153.09 | 0 | 0 | 0 | 27.01 | 27.4 | 32.37 | 0.171 | 0 | 1581 | 3073 | 0 | 0 | 0 | 0 | 0.75 | 84 | 0 | 1581.75 | 3157 | 0 | 1388.73 | 2893.69 | 6.348 | 25.65 | 100.38 | 129.72 | 2089.58 | 284.39 | 166.85 | 1.65 | 35.41 | 72.45 | 5.02 | 18.92 | 892158.75 | 21917.32 | 209829.57 | 96909.25 | 1437 | 2065.6 | 267.08 | 179.38 | 1.56 | 34.72 | 72 | 9.98 | 15.22 | 854794.25 | 19729.4 | 219918.24 | 2176-02-16 22:48 | 1437 | 3 | 11 | 65 | 707 | 3 | 11.5 | 60 | 644 | 4 | 14 | 75 | 842 | 0 | 0 | 0 | 0 | 10 | 200 | 2193 | 0 | 1 | 1 | 1 | 3 | 1610.7 | 169893.67 | 9.93 | 24 | 2076.62 | 117218.33 | 6.9 | 24 | 4153 | 3688 | 1043.376
2017-04-20 | 3962.34 | 0 | 0 | 0 | 27.66 | 27.13 | 31.73 | 0.1766667 | 0 | 1489 | 2979 | 0 | 0 | 0 | 0 | 68.85 | 17.6 | 0 | 1557.85 | 2996.6 | 0 | 1299.04 | 2553.32 | -6.636 | 39.85 | 87.93 | 45.72 | 2010.99 | 263.37 | 167.88 | 1.58 | 35.26 | 72.77 | 5.97 | 16.7 | 878888.41 | 21262.47 | 200642.85 | 96636.36 | 1437 | 2003.78 | 241.92 | 163.85 | 1.68 | 34.41 | 73.6 | 4.87 | 17.3 | 838150.1 | 20158.87 | 216259.88 | 2175-09-09 10:05 | 1437 | 2 | 7 | 80 | 682 | 3 | 9.5 | 75 | 663 | 2 | 6.5 | 105 | 663 | 0 | 0 | 0 | 0 | 7 | 260 | 2008 | 0 | 1 | 0 | 1 | 2 | 1614.34 | 174764 | 9.77 | 24 | 2173.08 | 128258.67 | 7.07 | 24 | 3962 | 3787 | 1165.298
2017-04-21 | 4106.62 | 0 | 0 | 0 | 27.99 | 27.2 | 32.03 | 0.171 | 0 | 1407 | 2935 | 0 | 0 | 0 | 0 | 55.08 | -76.16 | 0 | 1462.08 | 2858.84 | 0 | 1267.28 | 2717.52 | 6.824 | 318.2 | -2.7 | 9.54 | 2028.43 | 189.87 | 167.34 | 1.59 | 35.44 | 73.35 | 4.53 | 16.7 | 892383.51 | 20758.45 | 188636.44 | 97584.01 | 1437 | 2014.58 | 220.38 | 173.37 | 1.62 | 35.39 | 71.5 | 4.17 | 16.4 | 879076.87 | 20082.95 | 212001.51 | 2175-12-26 05:02 | 1437 | 4 | 13 | 90 | 945 | 2 | 7.5 | 55 | 662 | 2 | 6.5 | 75 | 688 | 0 | 0 | 0 | 0 | 8 | 220 | 2295 | 0 | 2 | 1 | 1 | 4 | 1616.16 | 173147 | 9.57 | 24 | 2032.94 | 126437.67 | 6.83 | 24 | 4107 | 3649 | 1021
2017-04-22 | 3982.55 | 0 | 0 | 0 | 28.34 | 27.13 | 32.17 | 0.1726667 | 0 | 1426 | 3189 | 0 | 0 | 0 | 0 | -36.48 | -26.76 | 0 | 1389.52 | 3162.24 | 0 | 1348.55 | 2890.87 | 0.288 | -13.6 | -8.46 | -24.6 | 2045.59 | 144.11 | 155.82 | 1.58 | 35.41 | 73.9 | 5.03 | 18.2 | 903435.43 | 21001.61 | 186187.69 | 97792.31 | 1437 | 1856.33 | 197.74 | 148.81 | 1.67 | 35.5 | 74.1 | 4.23 | 18.13 | 785125.05 | 18739.78 | 206998.34 | 2160-07-27 13:41 | 1342 | 3 | 11 | 40 | 611 | 3 | 10 | 100 | 665 | 2 | 7 | 100 | 350 | 0 | 0 | 0 | 265 | 8 | 240 | 1891 | 0 | 1 | 1 | 1 | 3 | 1579.76 | 163001.5 | 9.45 | 23.76306 | 2012.92 | 116662 | 7.1 | 24 | 3983 | 3593 | 1226.1
2017-04-23 | 4257.26 | 0 | 0 | 0 | 28.63 | 27.05 | 31.83 | 0.1656667 | 0 | 1430 | 3453 | 0 | 0 | 0 | 0 | -5.55 | -7.04 | 0 | 1424.45 | 3445.96 | 0 | 1349.47 | 3067.45 | -5.22 | -336.95 | 7.08 | -48.36 | 2112.17 | 226.63 | 168.34 | 1.62 | 34.75 | 73.25 | 4.47 | 19.2 | 889173.1 | 20893.9 | 209339.5 | 96995.77 | 1437 | 2056.23 | 298.44 | 154.76 | 1.6 | 34.27 | 76.2 | 4.6 | 19.03 | 855019.69 | 19993.74 | 238566.17 | 2152-10-27 22:34 | 1437 | 3 | 10 | 228 | 712 | 2 | 6.5 | 45 | 872 | 0 | 0 | 0 | 0 | 4 | 14 | 105 | 1058 | 9 | 378 | 2642 | 0 | 0 | 0 | 0 | 0 | 1732.64 | 176020.67 | 10.3 | 24 | 2085.72 | 118125.33 | 7.73 | 24 | 4257 | 3818 | 1169.1
2017-04-24 | 2305.69 | 0 | 279.62 | 0 | 29.12 | 26.37 | 31.4 | 0.1420815 | 0 | 905 | 2057 | 0 | 131 | 176 | 0 | -182.16 | -112 | 0 | 853.84 | 2121 | 0 | 907.68 | 2004.11 | 3.988 | 203.2 | -4.47 | 58.98 | 1403.46 | 193.94 | 94.15 | 1.86 | 34.95 | 72.67 | 4.93 | 18.5 | 655188.86 | 15992.16 | 137802.26 | 74878.73 | 1084 | 1175.05 | 101.98 | 99.19 | 2.01 | 35.19 | 73 | 3.3 | 16.67 | 524050.46 | 12540.06 | 127084.28 | 2116-05-06 14:38 | 914 | 3 | 10.5 | 70 | 686 | 2 | 10 | 80 | 887 | 0 | 0 | 0 | 0 | 2 | 7 | 35 | 458 | 7 | 185 | 2031 | 0 | 1 | 2 | 2 | 5 | 900.9 | 108206.67 | 7.9 | 18.69194 | 1683.5 | 111952.33 | 6.8 | 24 | 2586 | 2584 | 1044.1
2017-04-25 | 3228.39 | 0 | 460.58 | 0 | 29.47 | 26.5 | 31.67 | 0.1373803 | 0 | 802 | 2721 | 0 | 83 | 423 | 0 | 87.33 | 143.52 | 0 | 972.33 | 3287.52 | 0 | 796.19 | 2840.36 | 7.308 | 109.4 | 24.3 | -6.96 | 1829.25 | 32.09 | 154.28 | 1.74 | 35.6 | 72.7 | 5.05 | 18.55 | 856496 | 20922.2 | 163653.49 | 96260.79 | 1437 | 1795.22 | 74.3 | 147.76 | 1.98 | 35.52 | 73.3 | 4.75 | 17.25 | 813477.39 | 20024.6 | 179790.43 | 2174-07-13 11:31 | 1430 | 3 | 11 | 60 | 646 | 2 | 7 | 60 | 405 | 0 | 0 | 0 | 0 | 2 | 7 | 20 | 705 | 7 | 140 | 1756 | 0 | 1 | 1 | 0 | 2 | 1410.46 | 170518 | 8.67 | 24 | 1961.96 | 130563 | 6.73 | 24 | 3689 | 3372 | 883.9
2017-04-26 | 2711.55 | 0 | 759.66 | 0 | 28.67 | 27.33 | 32.3 | 0.1262788 | 0 | 608 | 2271 | 0 | 105 | 735 | 0 | 0 | -4.48 | 0 | 713 | 3001.52 | 0 | 478.1 | 2610.45 | -11.104 | -323.75 | -72.93 | -56.07 | 1831.22 | 100.87 | 146.26 | 1.88 | 33.61 | 72.55 | 5.8 | 19.4 | 876993.65 | 21518.21 | 158367.22 | 96355.05 | 1437 | 1751.33 | 139.89 | 156.79 | 1.88 | 35.16 | 73.75 | 5.9 | 19.7 | 814782.69 | 20059.5 | 176807.76 | 2174-11-09 13:41 | 1437 | 3 | 11 | 70 | 706 | 1 | 3 | 40 | 646 | 0 | 0 | 0 | 0 | 4 | 12.5 | 115 | 448 | 8 | 225 | 1800 | 0 | 1 | 0 | 1 | 2 | 1399.69 | 173032 | 8.35 | 24 | 1912.82 | 128180.5 | 6.7 | 24 | 3472 | 3312 | 1021
2017-04-27 | 3480.02 | 0 | 479.41 | 0 | 27.78 | 27.43 | 32.85 | 0.1441576 | 0 | 1150 | 2747 | 0 | 248 | 277 | 0 | 94.8 | -18.6 | 0 | 1492.8 | 3005.4 | 0 | 1346.69 | 2871.02 | -1.42 | 11.8 | 39.33 | 50.91 | 1875.72 | 57.15 | 146.76 | 1.87 | 34.51 | 72.7 | 5 | 15.6 | 847373.62 | 21541.68 | 175846.34 | 95749.84 | 1400 | 1851.19 | 130.54 | 144.78 | 2.02 | 33.82 | 74.2 | 4.1 | 17.5 | 825093.29 | 20231.7 | 190180.76 | 2175-03-15 20:53 | 1437 | 2 | 7 | 50 | 438 | 1 | 7 | 35 | 655 | 0 | 0 | 0 | 0 | 3 | 10.5 | 75 | 737 | 6 | 160 | 1830 | 0 | 1 | 1 | 1 | 3 | 1477.84 | 164341 | 9 | 23.43306 | 2045.68 | 127879.33 | 6.9 | 24 | 3959 | 3524 | 878.5
2017-04-28 | 3453.46 | 0 | 23.81 | 0 | 27.7 | 27 | 32.57 | 0.1605508 | 0 | 843 | 2956 | 0 | 26 | 0 | 0 | -110.22 | -0.04 | 0 | 758.78 | 2955.96 | 0 | 923.23 | 2691.56 | 4.08 | -4.4 | 2.25 | -66.63 | 1852.52 | 238.84 | 147.82 | 1.86 | 34.48 | 72.9 | 5.1 | 15.83 | 693216.07 | 17454.59 | 189207.51 | 78219.51 | 1132 | 1578.21 | 191.11 | 135.28 | 1.99 | 34.66 | 74.2 | 4.8 | 15.87 | 615394.59 | 15069.23 | 161907.78 | 2136-11-12 03:22 | 1052 | 3 | 10.5 | 65 | 720 | 2 | 8 | 40 | 455 | 0 | 0 | 0 | 0 | 2 | 7 | 60 | 761 | 7 | 165 | 1936 | 0 | 0 | 1 | 1 | 2 | 1303.12 | 168548.5 | 9.35 | 20.49472 | 1789.06 | 121467.5 | 7.15 | 20.93722 | 3477 | 3096.18 | 1027
2017-04-29 | 3564.51 | 0 | 0 | 0 | 26.25 | 26.73 | 32.87 | 0.1583333 | 0 | 1191 | 2895 | 0 | 0 | 0 | 0 | 132.63 | -25.64 | 0 | 1323.63 | 2869.36 | 0 | 943.22 | 2605.66 | -5.404 | 72.3 | 23.1 | 73.98 | 1457.65 | 121.54 | 125.78 | 1.85 | 34.29 | 72 | 5.17 | 16.23 | 594061.75 | 14586.6 | 160176.53 | 67796.75 | 988 | 2008.02 | 231.61 | 167.85 | 1.95 | 34.02 | 72.95 | 4.4 | 15.4 | 876542.88 | 19850.08 | 218727.21 | 2174-07-04 18:00 | 1437 | 3 | 10 | 60 | 701 | 2 | 6.5 | 50 | 668 | 0 | 0 | 0 | 0 | 3 | 10 | 80 | 767 | 8 | 190 | 2136 | 0 | 1 | 1 | 1 | 3 | 1708.98 | 176021 | 10.13 | 24 | 1481.48 | 78160.33 | 7.37 | 16.51556 | 3565 | 3190 | 793
2017-04-30 | 4187.69 | 0 | 0 | 0 | 25.96 | 27.45 | 33.4 | 0.1563333 | 0 | 816 | 3137 | 0 | 0 | 0 | 0 | -139.89 | 25.92 | 0 | 676.11 | 3162.92 | 0 | 823.62 | 2894.55 | 16.216 | 105.4 | 10.8 | 7.68 | 2198.31 | 209.97 | 185.41 | 1.96 | 35.16 | 73.4 | 4.25 | 15.8 | 895421.06 | 21198.54 | 244147.08 | 98847.32 | 1437 | 2050.4 | 258.1 | 178.38 | 1.87 | 34.3 | 73.4 | 3.55 | 15.55 | 856390.19 | 19741.95 | 233967.43 | 2176-04-01 03:50 | 1437 | 3 | 11 | 80 | 714 | 3 | 11 | 90 | 936 | 0 | 0 | 0 | 231 | 3 | 11.5 | 95 | 533 | 9 | 265 | 2414 | 0 | 1 | 1 | 0 | 2 | 1754.48 | 177623 | 10.2 | 24 | 2269.54 | 122157.67 | 7.97 | 24 | 4188 | 4024 | 1135
2017-05-01 | 4356.71 | 0 | 0 | 0 | 25.94 | 26.97 | 33.2 | 0.155 | 0 | 1543 | 3475 | 0 | 0 | 0 | 0 | 17.37 | 32.72 | 0 | 1560.37 | 3507.72 | 0 | 1298.72 | 3151.49 | -8.056 | -223.3 | -56.13 | -101.19 | 2201.04 | 256.36 | 188.44 | 2 | 36.15 | 72.6 | 4.8 | 16.6 | 882122.5 | 21381.7 | 240431.05 | 98866.76 | 1437 | 2088.5 | 337.71 | 174.39 | 2.09 | 36.06 | 71.4 | 4.1 | 15.63 | 889172.98 | 19772.99 | 243935.36 | 2175-09-02 10:34 | 1437 | 3 | 11 | 85 | 727 | 3 | 10 | 95 | 703 | 4 | 16.5 | 100 | 694 | 0 | 0 | 0 | 0 | 10 | 280 | 2124 | 0 | 1 | 1 | 2 | 4 | 1723.54 | 178759.67 | 9.93 | 24 | 2295.02 | 126708.33 | 8.07 | 24 | 4357 | 4019 | 1261.816161
2017-05-02 | 2957.45 | 0 | 0 | 0 | 26.19 | 27.07 | 32.7 | 0.155 | 0 | 374 | 2693 | 0 | 0 | 0 | 0 | 89.79 | -69.2 | 0 | 463.79 | 2623.8 | 0 | 461.67 | 2426.95 | -7.592 | 45.5 | -47.28 | 15.09 | 1699.88 | 130.52 | 142.82 | 1.76 | 35.27 | 73.97 | 8 | 15.03 | 692025.23 | 17286.44 | 178367.6 | 78682.91 | 1156 | 1303 | 120.91 | 114.23 | 1.91 | 36.6 | 72.57 | 3.93 | 16.4 | 566333.89 | 13041.17 | 142837.71 | 2118-08-21 06:14 | 908 | 3 | 9.5 | 60 | 756 | 3 | 10 | 70 | 725 | 3 | 11 | 75 | 734 | 0 | 0 | 0 | 0 | 9 | 205 | 2215 | 0 | 1 | 1 | 0 | 2 | 1681.68 | 181515.33 | 9.5 | 24 | 1232.14 | 106753.5 | 7.8 | 11.47083 | 2957 | 2914 | 1117.792
2017-05-03 | 3686.43 | 0 | 0 | 0 | 26.72 | 27.27 | 32.3 | 0.155 | 0 | 1402 | 2955 | 0 | 0 | 0 | 0 | 63.39 | 44.64 | 0 | 1465.39 | 2999.64 | 0 | 1142.21 | 2700.35 | 17.928 | -26.05 | -60.9 | -95.91 | 1941.61 | 202.56 | 169.37 | 1.73 | 34.76 | 73.73 | 6.5 | 16.37 | 813242.51 | 19316.73 | 212082.65 | 87887.05 | 1306 | 1615.63 | 227.97 | 144.84 | 1.95 | 36.37 | 74 | 4.57 | 15.47 | 693562.07 | 16258.49 | 189218.33 | 2158-03-18 03:50 | 1124 | 3 | 11 | 65 | 719 | 1 | 3 | 40 | 431 | 2 | 7 | 55 | 656 | 0 | 0 | 0 | 0 | 6 | 160 | 1806 | 0 | 1 | 1 | 1 | 3 | 1691.96 | 180550.5 | 9.3 | 24 | 1477.74 | 123362 | 7.47 | 16.12444 | 3686 | 3170 | 940.9042935
2017-05-04 | 4305.35 | 0 | 0 | 0 | 27.28 | 27.25 | 32.25 | 0.155 | 0 | 1478 | 3365 | 0 | 0 | 0 | 0 | -24.27 | -14.48 | 0 | 1453.73 | 3350.52 | 0 | 1356.68 | 3082.06 | -12.328 | 327.2 | 125.19 | 182.04 | 2149.81 | 256.16 | 207.5 | 1.78 | 35.19 | 73.8 | 6.13 | 16.4 | 879165.91 | 20819.78 | 242641.02 | 95863.53 | 1425 | 2058.41 | 328.75 | 186.43 | 1.91 | 35.74 | 73.6 | 4.37 | 15.13 | 880010.1 | 20732.97 | 242438.87 | 2176-11-05 10:19 | 1437 | 2 | 7 | 65 | 693 | 3 | 10.5 | 215 | 967 | 3 | 10.5 | 90 | 703 | 0 | 0 | 0 | 0 | 8 | 370 | 2363 | 0 | 1 | 0 | 1 | 2 | 1634.36 | 179707.67 | 9.37 | 24 | 2282.28 | 142344.33 | 7.47 | 24 | 4305 | 3916 | 1146.383
2017-05-05 | 3640.37 | 0 | 0 | 0 | 28.29 | 27.53 | 31.8 | 0.16 | 0 | 284 | 3286 | 0 | 0 | 0 | 0 | 9.45 | 116.56 | 0 | 293.45 | 3402.56 | 0 | 339.15 | 2907.26 | 5.872 | -21.45 | 32.76 | 2.97 | 1626.14 | 139.98 | 162.89 | 1.72 | 35.09 | 74.15 | 6.03 | 16.27 | 734255.07 | 18255.13 | 169398.81 | 78938.24 | 1175 | 1896.21 | 231.48 | 188.01 | 1.85 | 35.57 | 75.55 | 4.97 | 16.3 | 774940.18 | 18597.12 | 209272.06 | 2168-02-05 03:36 | 1292 | 3 | 11.5 | 75 | 673 | 2 | 7 | 55 | 662 | 3 | 12 | 85 | 675 | 0 | 0 | 0 | 0 | 8 | 215 | 2010 | 0 | 1 | 1 | 1 | 3 | 1417.78 | 160859.33 | 8.63 | 23.05611 | 2011.1 | 140336 | 7.37 | 23.7225 | 3640 | 3429 | 1118.397
2017-05-06 | 3135.68 | 0 | 0 | 0 | 27.61 | 27.67 | 33 | 0.163 | 0 | 0 | 3379 | 0 | 0 | 0 | 0 | -28.29 | -83.12 | 0 | 0 | 3295.88 | 0 | 0 | 3079.57 | -1.884 | 1.15 | -9.36 | -2.97 | 1637 | 206.94 | 173.92 | 1.89 | 35.98 | 72.05 | 5.23 | 15.73 | 739602.09 | 18755.09 | 185581.64 | 79694.51 | 1191 | 1376.73 | 109.45 | 137.35 | 2.05 | 36.07 | 73.05 | 4.13 | 15.3 | 617332.67 | 13691.55 | 150303.52 | 2152-09-18 06:29 | 1011 | 3 | 11.5 | 60 | 482 | 1 | 3.5 | 20 | 433 | 2 | 6.5 | 65 | 427 | 0 | 0 | 0 | 0 | 6 | 145 | 1342 | 0 | 1 | 1 | 1 | 3 | 1303.12 | 145256 | 8.2 | 23.49833 | 1703.52 | 148517 | 7.1 | 24 | 3136 | 3007 | 1018.924
2017-05-07 | 3327.55 | 0 | 0 | 0 | 27.2 | 27.27 | 34 | 0.16 | 0 | 0 | 3550 | 0 | 0 | 0 | 0 | 34.35 | 144 | 0 | 0 | 3694 | 0 | 0 | 3180.66 | 1.892 | -58.7 | 23.31 | 25.02 | 1729.54 | 189.84 | 167.88 | 1.95 | 35.39 | 72.15 | 6.83 | 17.13 | 779887.9 | 19873.54 | 195093.46 | 83087.5 | 1248 | 1537.06 | 140.48 | 154.34 | 2.16 | 35.58 | 72.55 | 4.03 | 16.9 | 684065.93 | 15685.16 | 178135.85 | 2157-03-28 04:19 | 1112 | 2 | 6.5 | 45 | 459 | 2 | 6.5 | 60 | 642 | 3 | 10.5 | 55 | 648 | 0 | 0 | 0 | 0 | 7 | 160 | 1749 | 0 | 1 | 1 | 0 | 2 | 1255.8 | 138632.67 | 8.37 | 21.28611 | 1872.78 | 171165.67 | 7.57 | 24 | 3328 | 3129 | 886.6273144
2017-05-08 | 3777.08 | 0 | 0 | 0 | 27.22 | 25.9 | 32.63 | 0.162 | 0 | 1433 | 3305 | 0 | 0 | 0 | 0 | 8.79 | 6.24 | 0 | 1441.79 | 3311.24 | 0 | 1302.41 | 3091.16 | -10.724 | -130.2 | 10.5 | -42.6 | 2003.87 | 259.2 | 188.93 | 1.72 | 34.86 | 73.67 | 7.1 | 19.47 | 897982.31 | 22240.52 | 220632.25 | 95708.33 | 1437 | 1704.27 | 115.87 | 152.87 | 1.99 | 34.65 | 71.07 | 10.75 | 21.25 | 770529.29 | 17791.9 | 187373.9 | 2164-10-20 23:02 | 1255 | 4 | 13.5 | 105 | 985 | 3 | 11 | 50 | 717 | 1 | 3 | 25 | 222 | 0 | 0 | 0 | 0 | 8 | 180 | 1924 | 0 | 0 | 1 | 1 | 2 | 1568.84 | 170756 | 9.43 | 24 | 1954.68 | 187027 | 7.6 | 24 | 3777 | 3524 | 1118.445
2017-05-09 | 3163.79 | 0 | 0 | 0 | 27.1 | 26.9 | 32.9 | 0.17 | 0 | 1461 | 2189 | 0 | 0 | 0 | 0 | -86.49 | -112.6 | 0 | 1374.51 | 2076.4 | 0 | 1286.41 | 1891.83 | 1.704 | 31.55 | -24.99 | 24.57 | 2016.36 | 138.02 | 110.25 | 1.81 | 36.14 | 72.53 | 4.7 | 18 | 528802.13 | 12751.89 | 140220.71 | 56107.17 | 838 | 1302.45 | 66.33 | 126.8 | 2.02 | 35.63 | 74 | 5.27 | 19.17 | 569927.63 | 13668.78 | 142288.42 | 2095-05-13 02:38 | 925 | 2 | 7 | 45 | 724 | 2 | 6 | 35 | 471 | 2 | 6.5 | 40 | 426 | 0 | 0 | 0 | 0 | 6 | 120 | 1621 | 0 | 1 | 0 | 1 | 2 | 966.42 | 111796 | 7.67 | 13.68 | 2045.68 | 187708 | 7.97 | 24 | 3164 | 3012 | 917.72853
2017-05-10 | 4269.71 | 0 | 0 | 0 | 27.58 | 26.73 | 33.07 | 0.166 | 0 | 1398 | 3109 | 0 | 0 | 0 | 0 | 50.07 | 50.88 | 0 | 1448.07 | 3159.88 | 0 | 1299.56 | 2952.06 | 5.032 | -100.7 | 18.75 | -22.02 | 2133.36 | 419.33 | 210.99 | 1.88 | 35.56 | 73.63 | 4.47 | 18.37 | 915298.29 | 21942.74 | 263722.64 | 96083.28 | 1434 | 2064.56 | 311.15 | 185.27 | 2 | 35.75 | 72.93 | 4.7 | 16.57 | 887589 | 20606.08 | 255536.23 | 2175-03-16 19:41 | 1437 | 2 | 7.5 | 57 | 489 | 3 | 10 | 65 | 455 | 2 | 7 | 55 | 707 | 1 | 3.5 | 15 | 489 | 8 | 192 | 2140 | 0 | 1 | 1 | 0 | 2 | 1785.42 | 182457 | 10.3 | 24 | 2404.04 | 224233 | 8.2 | 24 | 4270 | 4189 | 865.5277037
2017-05-11 | 3994.02 | 0 | 79.07 | 0 | 27.56 | 27.03 | 33.1 | 0.1575678 | 0 | 1330 | 3046 | 0 | 0 | 87 | 0 | 16.44 | -5.68 | 0 | 1346.44 | 3127.32 | 0 | 1212.88 | 2844.1 | -6.636 | -5.7 | -39.96 | 26.76 | 2036.06 | 389.16 | 209.54 | 1.92 | 35.29 | 73.83 | 6.57 | 16.53 | 885265.07 | 22002.61 | 237190.93 | 94079.27 | 1410 | 2097.26 | 311.54 | 176.42 | 2.18 | 36.18 | 72.7 | 3.87 | 17.53 | 859324.1 | 21283.31 | 259931.92 | 2176-04-27 07:26 | 1437 | 3 | 10.5 | 85 | 715 | 0 | 0 | 0 | 0 | 2 | 7.5 | 55 | 678 | 2 | 7 | 55 | 478 | 7 | 195 | 1871 | 0 | 1 | 1 | 2 | 4 | 1703.52 | 178972.67 | 9.93 | 24 | 2174.9 | 213616 | 7.63 | 24 | 4081 | 3879 | 1281.827945
2017-05-12 | 3838.25 | 0 | 321.16 | 0 | 26.8 | 27.4 | 32.9 | 0.1448824 | 0 | 1213 | 3027 | 0 | 10 | 343 | 0 | -29.22 | -20.6 | 0 | 1193.78 | 3349.4 | 0 | 1028.9 | 2949.88 | 7.3 | 30.1 | 1.89 | -19.05 | 2078.62 | 287.02 | 206.54 | 1.85 | 34.49 | 75.1 | 6.75 | 18.6 | 890898.97 | 22263.79 | 228399.92 | 95469.83 | 1432 | 2037.65 | 321 | 180.51 | 2.03 | 35.42 | 73.3 | 4.8 | 16.85 | 858305.69 | 21240.7 | 254790.41 | 2174-07-03 18:58 | 1411 | 3 | 11 | 75 | 688 | 0 | 0 | 0 | 484 | 3 | 11.5 | 75 | 636 | 2 | 7 | 20 | 417 | 8 | 170 | 2225 | 0 | 0 | 1 | 1 | 2 | 1696.24 | 179470.33 | 9.73 | 24 | 2180.36 | 211286 | 7.2 | 24 | 4159 | 3876 | 1064.84
2017-05-13 | 4457.65 | 0 | 0 | 0 | 27.21 | 27.37 | 33.03 | 0.149 | 0 | 1462 | 3233 | 0 | 0 | 0 | 0 | 36.66 | -64.8 | 0 | 1498.66 | 3168.2 | 0 | 1416.05 | 3075.65 | 1.144 | 193.85 | 26.49 | 27.84 | 2182.17 | 287.24 | 231.16 | 1.83 | 35.8 | 72.2 | 6.33 | 14.83 | 915238.75 | 22365.14 | 243092.48 | 95734.6 | 1437 | 2124.28 | 276.17 | 189.98 | 2 | 36.06 | 72.75 | 4.67 | 16.5 | 903116.38 | 21118.33 | 252761.83 | 2175-02-28 22:19 | 1437 | 3 | 10 | 70 | 695 | 0 | 0 | 0 | 0 | 2 | 8 | 70 | 653 | 3 | 11 | 60 | 918 | 8 | 200 | 2266 | 0 | 1 | 1 | 1 | 3 | 1789.06 | 182014.67 | 10.13 | 25 | 2329.6 | 211090 | 7.47 | 25 | 4458 | 4119 | 1135.93
2017-05-14 | 4243.69 | 0 | 150.53 | 0 | 27.81 | 27.23 | 32.73 | 0.1496746 | 0 | 1254 | 3337 | 0 | 101 | 65 | 0 | -66 | 25.84 | 0 | 1289 | 3427.84 | 0 | 1232.12 | 3051.37 | -4.744 | -18.75 | -0.72 | 1.92 | 2228.45 | 321.4 | 227.04 | 2.01 | 35.62 | 72.9 | 7 | 18.03 | 948014.6 | 23425.13 | 249917.7 | 99808.54 | 1018 | 2224.58 | 287.81 | 215.06 | 2.02 | 34.73 | 72.9 | 4.7 | 17.87 | 939197.72 | 21876.73 | 259147.67 | 2187-06-17 05:31 | 1018 | 1 | 3.5 | 20 | 709 | 0 | 0 | 0 | 0 | 2 | 7 | 50 | 637 | 1 | 3.5 | 20 | 733 | 4 | 90 | 2079 | 0 | 1 | 1 | 1 | 3 | 1810.9 | 182073.67 | 9.83 | 24 | 2340.52 | 212620 | 7.23 | 24 | 4395 | 4152 | 1226.572
2017-05-15 | 4211.75 | 0 | 175.3 | 0 | 27.47 | 27.47 | 32.77 | 0.1526574 | 0 | 1371 | 3303 | 0 | 88 | 103 | 0 | 38.22 | 25.32 | 0 | 1497.22 | 3431.32 | 0 | 1292.39 | 3060.77 | -4.36 | -215.3 | -24.15 | -54.72 | 2150.83 | 411.15 | 220.09 | 1.88 | 36.13 | 72.55 | 7.73 | 17.03 | 892098.34 | 22505.96 | 254289.38 | 95903.85 | 1437 | 2123.31 | 319.99 | 213.06 | 2.02 | 35.64 | 72.5 | 4.2 | 16.37 | 892787.31 | 20049.8 | 256835.04 | 2174-03-03 18:00 | 1437 | 1 | 3.5 | 15 | 220 | 2 | 7.5 | 65 | 723 | 3 | 10.5 | 80 | 674 | 3 | 10.5 | 85 | 745 | 9 | 245 | 2362 | 0 | 1 | 1 | 1 | 3 | 1714.44 | 182850.33 | 9.63 | 24 | 2384.2 | 212247.67 | 7.57 | 24 | 4387 | 4098 | 1160.642595
2017-05-16 | 4070.16 | 0 | 0 | 0 | 27.37 | 27.2 | 32.83 | 0.158 | 0 | 1140 | 3419 | 0 | 0 | 0 | 0 | -145.26 | -82.8 | 0 | 994.74 | 3336.2 | 0 | 1060.64 | 3022.64 | 7.864 | 178.3 | 13.38 | 43.29 | 2083.21 | 406.83 | 200.5 | 1.79 | 35.63 | 72.4 | 5.97 | 16.97 | 899663.07 | 21992.99 | 243467.7 | 95778.04 | 1437 | 2063.26 | 309.4 | 185.98 | 1.93 | 35.57 | 72.23 | 4.77 | 16.93 | 887936.15 | 20411.82 | 245443.01 | 2174-05-04 18:14 | 1424 | 0 | 0 | 0 | 0 | 3 | 11 | 60 | 730 | 2 | 7.5 | 95 | 678 | 3 | 10 | 76 | 738 | 8 | 231 | 2146 | 0 | 1 | 1 | 1 | 3 | 1577.94 | 176663 | 9.13 | 24 | 2418.78 | 205483.33 | 7.77 | 24 | 4070 | 3997 | 1137.151281
2017-05-17 | 3283.18 | 0 | 11.92 | 0 | 27.15 | 27 | 32.03 | 0.1494537 | 0 | 801 | 3122 | 0 | 0 | 13 | 0 | 62.79 | 82.92 | 0 | 863.79 | 3217.92 | 0 | 667.36 | 2871.76 | 5.696 | -30.85 | 34.47 | -22.41 | 2032.75 | 316.88 | 220.11 | 1.57 | 35.06 | 73.83 | 5.07 | 19.17 | 890613.84 | 22225.02 | 230569.42 | 95937.71 | 1437 | 1256.45 | 141.16 | 96.21 | 1.85 | 35.7 | 72.7 | 4.77 | 16.5 | 547829.12 | 13691.53 | 145292.24 | 2135-08-30 05:31 | 906 | 0 | 0 | 0 | 0 | 2 | 7.5 | 40 | 461 | 2 | 7 | 65 | 431 | 3 | 10.5 | 75 | 734 | 7 | 180 | 1626 | 0 | 1 | 1 | 1 | 3 | 1665.3 | 175201.33 | 9.8 | 24 | 1395.94 | 151991.33 | 6.97 | 15.45361 | 3295 | 3061 | 1139.751457
2017-05-18 | 4165.42 | 0 | 0 | 0 | 25.83 | 25.47 | 29.87 | 0.151 | 0 | 1403 | 3076 | 0 | 0 | 0 | 0 | 41.94 | -57.12 | 0 | 1444.94 | 3018.88 | 0 | 1312.19 | 2823.36 | -8.444 | 81.7 | -60.33 | 27.6 | 2081.39 | 328.18 | 190.98 | 1.48 | 34 | 77.5 | 6.7 | 19 | 880831.26 | 22082.39 | 254014.38 | 93251.18 | 1397 | 2040.77 | 295.58 | 180.91 | 1.53 | 34.36 | 76.3 | 8.33 | 15.17 | 867884.25 | 21315.63 | 242278.93 | 2179-12-14 13:26 | 1423 | 1 | 3 | 25 | 446 | 3 | 9.5 | 70 | 698 | 2 | 6.5 | 45 | 428 | 2 | 6.5 | 80 | 699 | 8 | 220 | 2271 | 0 | 1 | 0 | 1 | 2 | 1672.58 | 177969.67 | 9.73 | 24 | 2267.72 | 203610 | 7.8 | 24 | 4165 | 3941 | 937.4217725
2017-05-19 | 3605.24 | 0 | 0 | 0 | 24.9 | 24.77 | 28.23 | 0.159 | 0 | 1550 | 2305 | 0 | 0 | 0 | 0 | -117.48 | 8.36 | 0 | 1432.52 | 2313.36 | 0 | 1277.65 | 2021.89 | 5.032 | -248.35 | -46.56 | -94.65 | 1655.73 | 309.42 | 161.91 | 1.37 | 33.48 | 76.8 | 8.73 | 23.03 | 723932.97 | 17202.05 | 198783.53 | 76905.94 | 1151 | 2075.06 | 230.56 | 200.06 | 1.44 | 34.42 | 77.03 | 6.3 | 19.77 | 830591.66 | 21299.75 | 235675.94 | 2181-08-29 21:50 | 1437 | 0 | 0 | 0 | 0 | 3 | 11 | 20 | 708 | 2 | 7 | 20 | 450 | 2 | 7 | 40 | 455 | 7 | 80 | 1613 | 0 | 1 | 1 | 1 | 3 | 1503.32 | 166568.33 | 9.23 | 24 | 2045.68 | 186788.67 | 7.27 | 24 | 3605 | 3549 | 1123.635
2017-05-20 | 4199.22 | 0 | 0 | 0 | 26.3 | 25.77 | 29.47 | 0.159 | 0 | 1443 | 3286 | 0 | 0 | 0 | 0 | 59.79 | -28.2 | 0 | 1502.79 | 3257.8 | 0 | 1369.68 | 3064 | 4.168 | -12.5 | -132.42 | -109.86 | 2118.66 | 411.8 | 211.56 | 1.58 | 34.16 | 72.97 | 6.13 | 17.3 | 913140.28 | 21336.79 | 244730.32 | 96986.79 | 1437 | 2076.26 | 331.4 | 179.94 | 1.59 | 34.33 | 73.93 | 5.9 | 21.53 | 848513.03 | 20880.14 | 248365.91 | 2177-11-18 12:29 | 1437 | 0 | 0 | 0 | 0 | 3 | 10.5 | 55 | 691 | 3 | 10.5 | 75 | 632 | 3 | 11.5 | 95 | 686 | 9 | 225 | 2009 | 0 | 1 | 1 | 0 | 2 | 1668.94 | 177346.33 | 9.67 | 24 | 2278.64 | 197700.33 | 7.6 | 24 | 4199 | 3948 | 1135.459372
2017-05-21 | 3824.64 | 0 | 188.14 | 0 | 27.91 | 26.23 | 30.57 | 0.1467854 | 0 | 1271 | 2987 | 0 | 78 | 127 | 0 | 112.05 | 128.56 | 0 | 1461.05 | 3242.56 | 0 | 1203.63 | 2806.43 | -11.668 | 16.7 | 9.75 | -4.02 | 2056.9 | 268.04 | 172.94 | 1.61 | 34.67 | 73.5 | 5.57 | 20.27 | 745534.1 | 17930.36 | 186844.93 | 81404.05 | 1438 | 2072.28 | 235.16 | 153.89 | 1.65 | 34.02 | 73 | 7.9 | 20.27 | 730104.78 | 17272.93 | 199822.53 | 2133-09-07 20:24 | 1437 | 0 | 0 | 0 | 0 | 2 | 6.5 | 40 | 664 | 4 | 18 | 95 | 865 | 3 | 11 | 75 | 695 | 9 | 210 | 2224 | 0 | 0 | 1 | 1 | 2 | 1605.24 | 173282 | 9.4 | 24 | 2316.86 | 204349.67 | 7.4 | 24 | 4013 | 3922 | 1135.820286
2017-05-22 | 4233.17 | 0 | 0 | 0 | 29.6 | 26.03 | 30.43 | 0.155 | 0 | 1200 | 3351 | 0 | 0 | 0 | 0 | -25.41 | -18.04 | 0 | 1174.59 | 3332.96 | 0 | 1161.42 | 3042.01 | 0.292 | -8.45 | -11.1 | 17.67 | 2131.67 | 255.41 | 133.28 | 1.81 | 34.29 | 74.4 | 6.3 | 19.7 | 600902.85 | 14712.26 | 168079.08 | 62109.16 | 1407 | 2116.88 | 214.46 | 126.81 | 1.74 | 34.41 | 72.9 | 7.47 | 18.4 | 585965.32 | 14499.99 | 169528.73 | 2088-02-18 14:24 | 1437 | 2 | 6.5 | 50 | 704 | 0 | 0 | 15 | 0 | 2 | 7.5 | 45 | 456 | 3 | 10 | 80 | 697 | 7 | 190 | 1857 | 0 | 1 | 1 | 1 | 3 | 1577.94 | 170492.67 | 9.47 | 24 | 2444.26 | 205606.67 | 7.77 | 24 | 4233 | 4022 | 1080.416996
2017-05-23 | 3213.89 | 0 | 0 | 0 | 30.35 | 26.1 | 30.5 | 0.158 | 0 | 1012 | 2691 | 0 | 0 | 0 | 0 | 22.89 | -14.44 | 0 | 1034.89 | 2676.56 | 0 | 807.94 | 2439.68 | 5.5 | 13 | 66.51 | 40.77 | 1418.72 | 239.34 | 134.83 | 1.56 | 34.21 | 75 | 6.37 | 22.63 | 614932.55 | 15748.56 | 170656.27 | 68212.24 | 969 | 1773.49 | 175.29 | 169.42 | 1.71 | 33.5 | 73 | 8.47 | 17.1 | 753925.73 | 18932.83 | 196556.49 | 2165-08-16 20:10 | 1248 | 1 | 3 | 25 | 239 | 1 | 4 | 20 | 465 | 2 | 7.5 | 105 | 685 | 2 | 7 | 70 | 479 | 6 | 220 | 1868 | 0 | 1 | 0 | 1 | 2 | 1701.7 | 176406 | 10.07 | 24 | 1425.06 | 139199 | 7.47 | 13.14833 | 3213 | 3127 | 1109.817
2017-05-24 | 3819.99 | 0 | 297.76 | 0 | 29.94 | 26.2 | 31.2 | 0.157 | 10 | 937 | 2839 | 0 | 102 | 226 | 0 | -8.1 | -50.76 | 10 | 1030.9 | 3014.24 | 8.99 | 989.91 | 2731 | 2.268 | -14.6 | -74.49 | -86.76 | 2038.85 | 399.97 | 215.11 | 1.86 | 34.59 | 73.43 | 5.33 | 16.6 | 882220.1 | 22777.67 | 258143.39 | 107907.36 | 1407 | 2061.67 | 320.71 | 201.5 | 1.84 | 34.65 | 73.17 | 6.13 | 17.03 | 861953.5 | 22047.61 | 241179.74 | 2178-10-16 13:12 | 1437 | 3 | 13.5 | 85 | 689 | 4 | 13.5 | 90 | 959 | 3 | 11.5 | 50 | 715 | 0 | 0 | 0 | 0 | 10 | 225 | 2363 | 0 | 1 | 1 | 1 | 3 | 1523.34 | 171763 | 9.07 | 24 | 2376.92 | 204539.33 | 8 | 24 | 4118 | 3900 | 931.8143454
2017-05-25 | 3565.4 | 0 | 212.22 | 0 | 29.54 | 26.37 | 31.27 | 0.1585703 | 0 | 737 | 2702 | 0 | 74 | 159 | 0 | 21.96 | 132.48 | 0 | 832.96 | 2993.48 | 0 | 832.43 | 2692.65 | -1.42 | 19.35 | 61.2 | 78.66 | 1876.93 | 300.98 | 183.45 | 1.87 | 35.3 | 72.87 | 5.13 | 18.33 | 824137.57 | 21764.56 | 231554.42 | 101968.25 | 1330 | 1801.94 | 290.46 | 165.87 | 1.93 | 35.32 | 72.9 | 5.6 | 16.77 | 778465.65 | 19264.68 | 216730.07 | 2156-01-14 05:46 | 1274 | 3 | 10 | 100 | 720 | 1 | 3.5 | 65 | 481 | 2 | 6.5 | 60 | 248 | 1 | 3 | 25 | 266 | 7 | 250 | 1715 | 0 | 1 | 1 | 0 | 2 | 1512.42 | 167792.33 | 9.07 | 24 | 2084 | 192856.67 | 7.4 | 24 | 3777 | 3596 | 1123.669
2017-05-26 | 3359.58 | 0 | 0 | 0 | 29.56 | 26.2 | 31.67 | 0.17 | 0 | 778 | 3004 | 0 | 0 | 0 | -9.36 | 5.13 | -24.36 | 0 | 783.13 | 2979.64 | 0 | 677.27 | 2687.54 | -4.36 | 9.2 | 26.79 | 99.54 | 1704.26 | 225.57 | 179.43 | 1.84 | 34.78 | 72.63 | 5.97 | 17.37 | 760434.19 | 19619.1 | 203463.36 | 94312.26 | 1230 | 1552.07 | 285.83 | 155.9 | 1.89 | 34.91 | 72.7 | 6.93 | 17.87 | 682954.6 | 16630.65 | 192641.08 | 2130-02-08 08:38 | 1117 | 2 | 7 | 50 | 438 | 3 | 10.5 | 75 | 670 | 0 | 0 | 0 | 0 | 2 | 6 | 55 | 479 | 7 | 180 | 1587 | 0 | 1 | 1 | 0 | 2 | 1317.68 | 158733 | 8.4 | 24 | 1783.6 | 175502.67 | 6.8 | 24 | 3360 | 3102 | 1022.30386
2017-05-27 | 3926.85 | 0 | 0 | 0 | 30.26 | 26.5 | 32.3 | 0.161 | 0 | 1171 | 3150 | 0 | 0 | 0 | 0 | -68.04 | -101.88 | 0 | 1102.96 | 3048.12 | 0 | 1080.91 | 2838.4 | 4.648 | -14.75 | -52.44 | -135.18 | 2054.35 | 130.05 | 162.34 | 1.78 | 35.68 | 73 | 5.27 | 20.6 | 883161.91 | 22805.44 | 214808.27 | 110101.06 | 1437 | 1864.78 | 119.64 | 137.78 | 1.95 | 35.61 | 72.5 | 6.2 | 17.37 | 814910.36 | 20306.01 | 201288.58 | 2135-05-14 13:55 | 1359 | 2 | 6.5 | 45 | 425 | 2 | 7.5 | 50 | 465 | 0 | 0 | 0 | 0 | 2 | 11.5 | 75 | 741 | 6 | 170 | 1631 | 0 | 0 | 1 | 0 | 1 | 1472.38 | 171254.67 | 8.73 | 24 | 1938.3 | 178669.33 | 7.07 | 24 | 3927 | 3410 | 904.0882739
2017-05-28 | 3426.49 | 0 | 0 | 0 | 29.81 | 27.07 | 31.6 | 0.153 | 0 | 864 | 3148 | 0 | 0 | 0 | -6.21 | 39.57 | 70.24 | 0 | 903.57 | 3218.24 | 0 | 767.65 | 2778.23 | -6.736 | 5 | 90.54 | 105.78 | 1418.73 | 28.11 | 100.69 | 1.84 | 35.03 | 73.63 | 6.23 | 18.83 | 623301.97 | 16514.96 | 144791.92 | 79409.78 | 1033 | 1925.4 | 28.07 | 138.78 | 1.95 | 34.95 | 71.4 | 6.23 | 17.1 | 792295.45 | 20087.29 | 198543.21 | 2148-11-05 12:58 | 1329 | 1 | 3.5 | 45 | 455 | 2 | 6 | 30 | 437 | 0 | 0 | 0 | 0 | 1 | 3 | 35 | 448 | 4 | 110 | 1340 | 0 | 1 | 1 | 2 | 4 | 1104.74 | 133790.33 | 7.63 | 20.78583 | 1641.64 | 161410 | 6.53 | 24 | 3426 | 2747 | 656.87345
2017-05-29 | 4295.71 | 0 | 0 | 0 | 30.69 | 26.83 | 31.8 | 0.157 | 0 | 1298 | 3125 | 0 | 0 | 0 | 15.57 | -49.59 | -93.16 | 0 | 1248.41 | 3031.84 | 0 | 1186.85 | 2930.45 | 0.86 | 5.9 | -9.18 | -51.42 | 2102.34 | 50.22 | 147.27 | 1.69 | 35.14 | 74.2 | 4.97 | 18.97 | 885980.5 | 22962.75 | 218620.22 | 110361.49 | 1437 | 2149.95 | 80.81 | 138.73 | 1.87 | 35.46 | 72.43 | 7.2 | 16.53 | 855615.81 | 21314.38 | 212827.48 | 2173-07-12 23:17 | 1437 | 0 | 0 | 0 | 647 | 1 | 3 | 35 | 444 | 0 | 0 | 0 | 0 | 2 | 6.5 | 50 | 673 | 3 | 85 | 1764 | 0 | 1 | 1 | 0 | 2 | 1434.16 | 169287.67 | 8.6 | 24 | 2224.04 | 203777 | 7.17 | 24 | 4296 | 3658 | 790.3434352
2017-05-30 | 4049.97 | 0 | 0 | 0 | 30.47 | 27.03 | 32.3 | 0.155 | 0 | 1427 | 3248 | 0 | 0 | 0 | 0 | 25.8 | -28.24 | 0 | 1452.8 | 3219.76 | 0 | 1291.97 | 2908.12 | 10.52 | -24.2 | -56.31 | 46.68 | 2105.09 | 161.42 | 161.85 | 1.92 | 34.4 | 74.57 | 5.07 | 21.2 | 866757.44 | 22037.94 | 224619.4 | 110308.99 | 1437 | 1926.47 | 153.76 | 135.24 | 2.09 | 35.81 | 71.7 | 5.9 | 18.5 | 816654.78 | 19701.85 | 197854.7 | 2168-12-07 13:41 | 1368 | 3 | 11 | 60 | 685 | 0 | 0 | 0 | 0 | 3 | 10 | 80 | 660 | 3 | 10 | 75 | 710 | 9 | 215 | 2055 | 0 | 1 | 0 | 1 | 2 | 1350.44 | 163847.33 | 8.1 | 22.87722 | 2200.38 | 205363.67 | 7.03 | 24 | 4050 | 3550 | 1198.999
2017-05-31 | 3599.77 | 0 | 130.52 | 270.2 | 30.53 | 26.97 | 32.23 | 0.137631 | 0 | 1183 | 3099 | 0 | 133 | 312 | 0 | -114.63 | -0.4 | 0 | 1201.37 | 3410.6 | 0 | 1130.16 | 2997.37 | -6.168 | -6.35 | 40.38 | -20.97 | 2005.89 | 137.46 | 190.43 | 1.96 | 35.54 | 73.27 | 4.83 | 17.97 | 842201.78 | 20415.29 | 210395.19 | 106666.76 | 1388 | 2102.99 | 156.62 | 189.96 | 1.99 | 35.28 | 72.93 | 7.13 | 18.47 | 867230.62 | 20695.47 | 216750.1 | 2173-06-12 21:50 | 1437 | 3 | 10.5 | 65 | 704 | 0 | 0 | 0 | 0 | 2 | 7 | 55 | 669 | 3 | 12 | 70 | 676 | 8 | 190 | 2049 | 0 | 0 | 1 | 1 | 2 | 1375.92 | 163986.33 | 8.1 | 23.22833 | 2304.12 | 204392 | 7.2 | 24 | 3992 | 3680 | 1133.287
2017-06-01 | 2910.13 | 0 | 497.96 | 208.41 | 30.1 | 26.6 | 32.3 | 0.125542 | 0 | 671 | 2231 | 0 | 340 | 444 | 0 | 1.92 | 0.76 | 0 | 1012.92 | 2675.76 | 0 | 948.19 | 2477.36 | -3.508 | 33.85 | 76.95 | 66.72 | 1884.42 | 73.94 | 162.87 | 1.91 | 35.33 | 72.17 | 6.67 | 17.67 | 767360.79 | 18685.39 | 190555.9 | 97700.79 | 1272 | 1709.84 | 100.84 | 148.34 | 1.93 | 35.41 | 72.43 | 5.9 | 18.53 | 717225.44 | 17949.75 | 166832.08 | 2152-03-16 18:58 | 1187 | 2 | 7 | 50 | 553 | 0 | 0 | 0 | 0 | 2 | 6.5 | 50 | 670 | 2 | 8 | 40 | 461 | 6 | 140 | 1684 | 0 | 1 | 1 | 0 | 2 | 1125 | 170247 | 7.9 | 21.4625 | 1937 | 184588.5 | 7.35 | 24 | 3616 | 3062 | 987.3
2017-06-02 | 3904.87 | 0 | 0 | 0 | 29.11 | 26.37 | 31.7 | 0.147 | 0 | 1305 | 3318 | 0 | 0 | 0 | 0 | 28.59 | 25.44 | 0 | 1333.59 | 3343.44 | 0 | 1142.76 | 2935.64 | -3.508 | 31.3 | 45.21 | 20.25 | 1854.94 | 117.9 | 165.92 | 1.72 | 36.04 | 72.37 | 5 | 16.03 | 777996.08 | 18673 | 199707.23 | 98375.1 | 1269 | 2091.17 | 242.84 | 196.97 | 1.77 | 35.69 | 73.33 | 8.1 | 18.73 | 875583.56 | 21022.59 | 223742.01 | 2176-02-05 04:19 | 1437 | 3 | 10 | 80 | 681 | 0 | 0 | 0 | 200 | 3 | 10 | 75 | 653 | 3 | 11 | 85 | 451 | 9 | 240 | 1985 | 0 | 1 | 1 | 1 | 3 | 1344.98 | 166848.67 | 8.27 | 24 | 2193.1 | 195431.33 | 7.2 | 24 | 3905 | 3538 | 1024.2
2017-06-03 | 4292.86 | 0 | 0 | 0 | 28.28 | 26.93 | 32.7 | 0.151 | 0 | 1407 | 3259 | 0 | 0 | 0 | 0 | -31.08 | -0.88 | 0 | 1375.92 | 3258.12 | 0 | 1299.86 | 2930.57 | 10.06 | 66.05 | -27 | 9.33 | 2177.69 | 188.73 | 198.5 | 1.96 | 35.68 | 70.75 | 6.03 | 18.73 | 876648.88 | 21440.21 | 240592.16 | 115174.87 | 1437 | 2164.36 | 245.61 | 189.97 | 1.94 | 35.34 | 70.1 | 11.3 | 18.63 | 874350.32 | 21009.07 | 237185.23 | 2176-08-26 13:26 | 1437 | 4 | 16.5 | 90 | 913 | 3 | 9.5 | 55 | 702 | 2 | 6.5 | 20 | 677 | 0 | 0 | 0 | 0 | 9 | 165 | 2292 | 0 | 1 | 1 | 1 | 3 | 1472.38 | 171203.33 | 8.73 | 24 | 2384.2 | 206276.67 | 7.73 | 24 | 4293 | 3856 | 1132.6
2017-06-04 | 4081.36 | 0 | 0 | 0 | 28.46 | 26.43 | 32.1 | 0.149 | 0 | 1451 | 3151 | 0 | 0 | 0 | 0 | 162.93 | 115.92 | 0 | 1613.93 | 3266.92 | 0 | 1205.79 | 2844.75 | -0.472 | -114.9 | 18.63 | -2.4 | 2087.43 | 286.32 | 189.45 | 1.8 | 34.69 | 72.75 | 8.65 | 19.13 | 884256.31 | 21320.34 | 231766.6 | 115234.31 | 1437 | 2067.52 | 266.22 | 194.95 | 1.91 | 35.34 | 72.85 | 6.63 | 17.6 | 867000.09 | 21044.49 | 227112.14 | 2177-05-03 22:48 | 1437 | 1 | 4.5 | 30 | 695 | 0 | 0 | 20 | 668 | 2 | 7 | 60 | 682 | 0 | 0 | 0 | 0 | 3 | 110 | 2045 | 0 | 1 | 1 | 1 | 3 | 1415.96 | 167879.33 | 8.67 | 24 | 2284.1 | 200114.67 | 7.47 | 24 | 4081 | 3700 | 1163
2017-06-05 | 4190.91 | 0 | 0 | 0 | 28.95 | 26.4 | 31.3 | 0.149 | 0 | 1290 | 3342 | 0 | 0 | 0 | 0 | -57.45 | -80.04 | 0 | 1232.55 | 3261.96 | 0 | 1169.08 | 3023.56 | -10.152 | 182.4 | 7.5 | -6.24 | 2167.4 | 319.65 | 219.11 | 1.76 | 34.53 | 73.5 | 4.55 | 20.9 | 880325.15 | 21587.75 | 249487.07 | 115122.05 | 1437 | 2094.73 | 332.21 | 195.49 | 1.89 | 35.48 | 72.4 | 7.73 | 20.27 | 859973.16 | 21389.09 | 239524.68 | 2175-04-04 15:07 | 1437 | 3 | 11 | 85 | 690 | 1 | 4.5 | 15 | 916 | 0 | 0 | 0 | 0 | 1 | 3.5 | 45 | 694 | 5 | 145 | 2300 | 0 | 1 | 1 | 1 | 3 | 1483.3 | 172023.33 | 8.77 | 24 | 2376.92 | 207443.67 | 7.57 | 24 | 4191 | 3860 | 1163.5
2017-06-06 | 4134.02 | 0 | 0 | 0 | 28.99 | 27 | 31.8 | 0.148 | 0 | 1443 | 3266 | 0 | 0 | 0 | 0 | -79.53 | 15.84 | 0 | 1363.47 | 3281.84 | 0 | 1329.57 | 2972.4 | 2.84 | -99.55 | -22.59 | 8.76 | 2118.93 | 267.26 | 215.09 | 1.87 | 34.92 | 73 | 5.27 | 16.2 | 867619.78 | 21391.36 | 232967.25 | 115067.96 | 1437 | 2040.62 | 275.01 | 207.06 | 1.93 | 35.63 | 72.9 | 7.37 | 19.07 | 871873 | 21167.13 | 228949.8 | 2176-01-28 20:10 | 1437 | 3 | 11 | 85 | 671 | 2 | 7 | 55 | 676 | 0 | 0 | 0 | 0 | 2 | 6.5 | 100 | 951 | 7 | 240 | 2298 | 0 | 1 | 1 | 1 | 3 | 1459.64 | 171406.67 | 8.63 | 24 | 2318.68 | 202134.67 | 7.5 | 24 | 4289 | 3779 | 1158
2017-06-07 | 4155.59 | 0 | 0 | 0 | 29.26 | 26.45 | 31.75 | 0.149 | 0 | 1388 | 3330 | 0 | 0 | 0 | 0 | 63.27 | 19.12 | 0 | 1451.27 | 3349.12 | 0 | 1228.7 | 3014.17 | 8.64 | -86.95 | -7.41 | -26.37 | 2145.89 | 230.92 | 229.19 | 1.94 | 35.05 | 72.65 | 5.85 | 19.05 | 869532.19 | 21608.23 | 235699.51 | 115182.63 | 1437 | 2083.59 | 327.84 | 206.56 | 1.87 | 35.15 | 72.75 | 6.05 | 18.45 | 884449.57 | 21498.37 | 242691.54 | 2177-12-10 23:02 | 1437 | 3 | 10 | 80 | 674 | 3 | 10 | 90 | 892 | 0 | 0 | 0 | 0 | 3 | 10.5 | 90 | 687 | 9 | 260 | 2253 | 0 | 1 | 1 | 1 | 3 | 1457.72 | 169406 | 8.63 | 24 | 2462.46 | 207652 | 7.9 | 24 | 4156 | 3920 | 1154.4
2017-06-08 | 3108.03 | 0 | 0 | 128 | 29.19 | 26.6 | 32.03 | 0.154 | 0 | 921 | 2291 | 0 | 80 | 61 | -3.3 | -56.61 | -48.16 | 0 | 944.39 | 2303.84 | 0 | 1055.14 | 2235.27 | -10.632 | 352.85 | 32.1 | 24.93 | 1442.51 | 129.46 | 151.39 | 1.81 | 34.2 | 73.35 | 6 | 18.87 | 611810.88 | 14950.78 | 154702.07 | 78844.2 | 984 | 1757.57 | 229.38 | 163.43 | 1.85 | 35.36 | 72.5 | 5.93 | 17.03 | 725471.19 | 17555.71 | 207478.78 | 2155-05-04 02:38 | 1162 | 3 | 10 | 85 | 677 | 2 | 6 | 50 | 440 | 0 | 0 | 0 | 0 | 2 | 7 | 70 | 718 | 7 | 205 | 1835 | 0 | 1 | 1 | 1 | 3 | 842.66 | 92203 | 6.73 | 11.88806 | 2211.3 | 195721.33 | 7.4 | 24 | 3236 | 3054 | 1049.8
2017-06-09 | 4199.24 | 0 | 0 | 151.03 | 29.59 | 0 | 32.13 | 0.15 | 0 | 1362 | 3281 | 0 | 166 | 0 | -10.32 | 14.76 | 29.08 | 0 | 1542.76 | 3310.08 | 0 | 1335.5 | 2907.32 | 14.804 | -198.05 | -13.83 | -25.32 | 2223.43 | 219.29 | 227.67 | 1.88 | 34.34 | 73.55 | 5.53 | 18.55 | 896352.56 | 22443.6 | 250744.38 | 115038.24 | 1437 | 2139.43 | 289.98 | 208.09 | 1.83 | 34.9 | 73.2 | 5.28 | 18.3 | 906172.29 | 21356.44 | 243634.69 | 2174-07-24 14:24 | 1437 | 3 | 10.5 | 60 | 677 | 2 | 7 | 35 | 678 | 0 | 0 | 0 | 0 | 3 | 11 | 90 | 705 | 8 | 185 | 2060 | 0 | 1 | 0 | 1 | 2 | 1497.86 | 174721.5 | 9.45 | 24 | 2498.86 | 202065.5 | 7.65 | 24 | 4350 | 3997 | 1101.3
2017-06-10 | 3956.31 | 0 | 0 | 0 | 29.9 | 25.8 | 31.63 | 0.154 | 0 | 1456 | 3130 | 0 | 0 | 0 | -76.14 | 59.85 | 75.84 | 0 | 1515.85 | 3205.84 | 0 | 1254.33 | 2867.68 | -14.52 | -19.15 | 10.59 | 14.31 | 2131.74 | 251.76 | 213.04 | 1.87 | 35.42 | 72.87 | 5.17 | 18.37 | 874686.91 | 23053.11 | 241245.67 | 115029.4 | 1437 | 1903.69 | 252.49 | 189.5 | 1.93 | 34.72 | 71.77 | 6.77 | 19.3 | 814759.22 | 19372.26 | 223357.11 | 2166-08-16 23:02 | 1305 | 3 | 10 | 65 | 671 | 4 | 14.5 | 145 | 885 | 0 | 0 | 0 | 0 | 3 | 10 | 110 | 700 | 10 | 320 | 2256 | 0 | 1 | 1 | 1 | 3 | 1377.74 | 158916.67 | 8.3 | 21.90306 | 2331.42 | 199463.67 | 7.4 | 24 | 3956 | 3709 | 1249.4
2017-06-11 | 4125.34 | 0 | 0 | 311.13 | 29.73 | 26.05 | 31.57 | 0.15 | 0 | 1325 | 3042 | 0 | 132 | 213 | 89.76 | -21.51 | -101.36 | 0 | 1435.49 | 3153.64 | 0 | 1369.6 | 2947.28 | 5.792 | -97.6 | -11.79 | -40.98 | 2200.01 | 193.61 | 210.59 | 1.87 | 34.68 | 74.4 | 4.87 | 17.8 | 862820.69 | 23003.22 | 253157.05 | 115114.09 | 1437 | 2147.59 | 317.47 | 211.58 | 1.76 | 33.81 | 74 | 6.33 | 18.93 | 908380.75 | 21151.05 | 252551.04 | 2169-11-17 | 1437 | 4 | 14 | 125 | 906 | 3 | 12 | 100 | 645 | 0 | 0 | 0 | 0 | 3 | 10.5 | 100 | 986 | 10 | 325 | 2537 | 0 | 0 | 1 | 1 | 2 | 1619.8 | 180095.33 | 9.2 | 24 | 2418.78 | 200380.67 | 7.7 | 24 | 4436 | 4039 | 1220.9
2017-06-12 | 3772.71 | 0 | 0 | 99.03 | 29.81 | 26.37 | 31.93 | 0.159 | 50 | 1292 | 2801 | 0 | 0 | 109 | -50.76 | -45.6 | 79.48 | -0.76 | 1246.4 | 2989.48 | 42.29 | 1119.12 | 2592.62 | -4.976 | 109.95 | -23.94 | 52.41 | 2003.62 | 415.47 | 198.54 | 1.69 | 34.69 | 73.55 | 4.63 | 20.5 | 869391.13 | 22914.81 | 247175.47 | 115130.26 | 1437 | 1846.05 | 353.9 | 186.96 | 1.76 | 35.29 | 72.65 | 6.17 | 16.2 | 832808.72 | 20273.06 | 226820.37 | 2170-03-20 05:17 | 1387 | 2 | 7 | 65 | 450 | 2 | 7 | 60 | 704 | 0 | 0 | 0 | 0 | 2 | 7.5 | 100 | 485 | 6 | 225 | 1639 | 0 | 1 | 1 | 1 | 3 | 1206.66 | 160138 | 7.53 | 24 | 2411.08 | 201538 | 7.67 | 24 | 3872 | 3618 | 1181.4
2017-06-13 | 3933.95 | 0 | 0 | 0 | 28.76 | 26.8 | 32.45 | 0.161 | 0 | 1371 | 3347 | 0 | 0 | 0 | 50.76 | 79.77 | -60.56 | 0 | 1450.77 | 3286.44 | 0 | 1261.67 | 3073.82 | -2.336 | 41.4 | 18.36 | 0.69 | 1860.89 | 305.53 | 189.96 | 1.97 | 35.43 | 73.05 | 5.2 | 16.8 | 829702.98 | 22138.58 | 216994.45 | 112457.56 | 1403 | 1980.23 | 321.41 | 190.46 | 2.08 | 34.9 | 71.75 | 6.5 | 19.83 | 879008.72 | 20888.68 | 238235.84 | 2173-07-10 07:41 | 1437 | 3 | 10.5 | 100 | 696 | 2 | 6.5 | 75 | 652 | 0 | 0 | 0 | 0 | 3 | 11 | 95 | 690 | 8 | 270 | 2038 | 0 | 2 | 1 | 1 | 4 | 1181.18 | 164590.33 | 7.17 | 24 | 2451.54 | 203340 | 7.87 | 24 | 3934 | 3633 | 1073.9
2017-06-14 | 3063.62 | 0 | 0 | 0 | 28.35 | 26.47 | 32.43 | 0.159 | 241 | 476 | 2363 | 0 | 0 | 0 | 0 | -100.17 | -50.72 | 241 | 375.83 | 2312.28 | 148.49 | 484.83 | 2202.34 | 0.656 | 127.95 | -96.39 | 6 | 1481.06 | 172.31 | 132.79 | 1.77 | 35.67 | 73.95 | 5.33 | 19.47 | 646442.24 | 15885.51 | 166091.41 | 86211.72 | 1076 | 1647.5 | 297.05 | 144.85 | 1.99 | 35.65 | 71.15 | 5.2 | 16.93 | 711880.69 | 17184.79 | 198313.2 | 2153-09-23 20:10 | 1186 | 3 | 10.5 | 80 | 683 | 1 | 4 | 30 | 467 | 0 | 0 | 0 | 0 | 2 | 7 | 90 | 720 | 6 | 200 | 1870 | 0 | 0 | 1 | 0 | 1 | 1399.58 | 158423.33 | 8.53 | 21.98278 | 1354.08 | 144470.33 | 6.5 | 16.15528 | 3064 | 2754 | 1044.3
2017-06-15 | 4079.08 | 0 | 0 | 35.67 | 28.25 | 26.7 | 32.47 | 0.151 | 0 | 1181 | 3348 | 0 | 39 | 0 | -32.22 | 157.41 | 50.92 | 0 | 1377.41 | 3398.92 | 0 | 1083.3 | 2933.68 | 1.624 | -169.15 | -115.59 | -220.38 | 2003.48 | 247.88 | 201 | 1.83 | 35.34 | 73.4 | 5.23 | 17.1 | 854816.53 | 21033.97 | 227631.93 | 115188.81 | 1437 | 2031.38 | 380.93 | 202.04 | 1.87 | 35.77 | 72.8 | 6.47 | 17 | 877359.94 | 20917.72 | 244421.62 | 2178-07-30 09:36 | 1437 | 2 | 8 | 60 | 485 | 3 | 10.5 | 90 | 677 | 0 | 0 | 0 | 0 | 2 | 8 | 60 | 460 | 7 | 210 | 1622 | 0 | 1 | 0 | 1 | 2 | 1435.98 | 172436.33 | 8.37 | 24 | 2304.12 | 198170.33 | 7.27 | 24 | 4115 | 3740 | 927.8
2017-06-16 | 3756.87 | 0 | 0 | 358.96 | 28.32 | 26.7 | 32.73 | 0.145 | 50 | 1022 | 2945 | 0 | 230 | 162 | -19.92 | -45.15 | 39.08 | 30.08 | 1206.85 | 3146.08 | -0.94 | 1087.67 | 2873.33 | 7.972 | -162.3 | 105.75 | 124.62 | 2065.08 | 238.33 | 205.01 | 1.95 | 35.19 | 73 | 4.9 | 15.93 | 878189.34 | 22175.21 | 235998.45 | 115103.56 | 1437 | 2145.46 | 256.25 | 224.19 | 1.88 | 36.21 | 71.7 | 5.6 | 16.33 | 899937.81 | 21438.65 | 240075.83 | 2180-07-12 11:46 | 1437 | 3 | 11.5 | 105 | 1198 | 2 | 7.5 | 65 | 693 | 0 | 0 | 0 | 0 | 3 | 11 | 105 | 750 | 8 | 275 | 2641 | 0 | 1 | 1 | 1 | 3 | 1477.84 | 174445.67 | 8.53 | 24 | 2380.56 | 200375.67 | 7.6 | 24 | 4116 | 3859 | 1140.6
2017-06-17 | 3739.96 | 0 | 0 | 0 | 27.93 | 26.53 | 32.73 | 0.145 | 0 | 1275 | 2938 | 0 | 0 | 0 | 52.14 | 1.29 | 18.08 | 0 | 1276.29 | 2956.08 | 0 | 1224.26 | 2597.68 | 3.512 | -9.85 | 50.97 | -4.95 | 1792.84 | 216.5 | 137.85 | 1.88 | 36.02 | 74.35 | 4.67 | 18.77 | 586215.33 | 15339.47 | 146335.42 | 78274.05 | 1331 | 1953.43 | 229.51 | 150.91 | 1.92 | 36.28 | 71.95 | 5.07 | 16.9 | 657121.04 | 16334.63 | 179505.74 | 2113-08-01 18:00 | 1432 | 3 | 10 | 60 | 245 | 2 | 6.5 | 70 | 464 | 0 | 0 | 0 | 0 | 2 | 8 | 95 | 906 | 7 | 225 | 1615 | 0 | 1 | 1 | 1 | 3 | 1306.76 | 166118.33 | 8.23 | 24 | 2216.76 | 197764.33 | 7.2 | 24 | 3740 | 3524 | 1135.1
2017-06-18 | 4294.88 | 0 | 0 | 0 | 27.69 | 26.3 | 32.47 | 0.147 | 0 | 1444 | 3532 | 0 | 0 | 0 | 0 | 44.25 | 70.12 | 0 | 1488.25 | 3602.12 | 0 | 1209.93 | 3135.56 | -9.12 | 130.45 | 38.43 | 72.69 | 1997.9 | 256.03 | 192.41 | 1.92 | 35.97 | 73.8 | 5.1 | 18.6 | 879841.56 | 22046.9 | 221905.85 | 115124.04 | 1437 | 2051.36 | 188.17 | 208.11 | 2.01 | 36.72 | 72.8 | 5.57 | 17.5 | 880922.82 | 21461.04 | 230460.06 | 2180-09-20 09:07 | 1437 | 3 | 10.5 | 110 | 934 | 1 | 3.5 | 0 | 669 | 0 | 0 | 0 | 0 | 3 | 10.5 | 60 | 700 | 7 | 170 | 2303 | 0 | 0 | 1 | 1 | 2 | 1483.3 | 172281 | 8.5 | 24 | 2276.82 | 196741.33 | 7.2 | 24 | 4295 | 3760 | 964
2017-06-19 | 4084.88 | 0 | 0 | 0 | 28.46 | 26.63 | 32.37 | 0.141 | 0 | 1189 | 3182 | 0 | 0 | 0 | -0.09 | -193.08 | -211.72 | 0 | 995.92 | 2970.28 | 0 | 1220.37 | 2927.85 | -5.216 | -91.05 | 41.34 | 10.26 | 2080.83 | 308.59 | 195.42 | 1.94 | 35.68 | 73.25 | 5.57 | 19.23 | 870384.76 | 21718.77 | 241771.71 | 115064.11 | 1437 | 1953.28 | 253.95 | 180.97 | 1.92 | 36.11 | 72.9 | 6.3 | 17.77 | 868587.57 | 20773.01 | 223524.39 | 2176-02-04 15:36 | 1422 | 3 | 10 | 105 | 708 | 3 | 10 | 140 | 733 | 2 | 7 | 65 | 640 | 1 | 3 | 15 | 235 | 9 | 325 | 2316 | 0 | 1 | 1 | 1 | 3 | 1465.1 | 169317.33 | 8.83 | 24 | 2264.08 | 194491.67 | 7.2 | 24 | 4085 | 3729 | 1158.2
2017-06-20 | 2892.88 | 0 | 0 | 0 | 28.68 | 26.53 | 32.37 | 0.151 | 210 | 976 | 1485 | 0 | 0 | 0 | 0.09 | 64.26 | 33.76 | 210.09 | 1040.26 | 1518.76 | 171.5 | 838.73 | 1375.22 | 12.344 | 64.7 | -7.56 | -2.19 | 1508.43 | 128.95 | 145.82 | 1.87 | 35.04 | 73.23 | 4.65 | 20.55 | 645428.44 | 16217.64 | 167911.38 | 85186.97 | 1064 | 1346.65 | 179.35 | 135.85 | 2.02 | 35.93 | 71.9 | 6.37 | 17.6 | 602978.44 | 14357.52 | 147232.01 | 2151-03-20 02:38 | 987 | 2 | 6.5 | 65 | 502 | 3 | 10.5 | 85 | 743 | 2 | 7.5 | 45 | 437 | 0 | 0 | 0 | 0 | 7 | 195 | 1682 | 0 | 1 | 1 | 1 | 3 | 1385.02 | 159331 | 8.63 | 22.75778 | 1512.42 | 128325.33 | 6.97 | 14.18278 | 2893 | 2897 | 1049.5
2017-06-21 | 4181.19 | 0 | 0 | 0 | 28.19 | 27.17 | 32.33 | 0.156 | 0 | 1431 | 3194 | 0 | 0 | 0 | 0 | 68.85 | 63.96 | 0 | 1499.85 | 3257.96 | 0 | 1296.16 | 2906.98 | -11.484 | 39.55 | 1.65 | -4.38 | 2129.76 | 225.34 | 211.62 | 1.9 | 34.8 | 72.7 | 5.9 | 18.3 | 887413.06 | 21837.98 | 230566.75 | 115044.75 | 1437 | 2078.69 | 287.04 | 194.49 | 1.86 | 35.7 | 72.57 | 5.83 | 16.67 | 874170.69 | 20783.3 | 236866.16 | 2181-05-14 01:55 | 1437 | 3 | 10.5 | 90 | 698 | 3 | 10.5 | 95 | 703 | 3 | 11 | 80 | 666 | 0 | 0 | 0 | 0 | 9 | 265 | 2067 | 0 | 1 | 1 | 1 | 3 | 1516.06 | 170878.33 | 9.17 | 24 | 2278.64 | 194766.33 | 7.23 | 24 | 4181 | 3795 | 1026.5
2017-06-22 | 4153.41 | 0 | 0 | 0 | 29.17 | 27.33 | 32.27 | 0.156 | 0 | 1212 | 3295 | 0 | 0 | 0 | 0 | -114.03 | -108.4 | 0 | 1097.97 | 3186.6 | 0 | 1137.92 | 3047.86 | 0.376 | -19.55 | -14.19 | 26.46 | 2094.11 | 302.62 | 206.04 | 1.95 | 35.02 | 72.4 | 5.13 | 18.2 | 892297.07 | 22052.64 | 247288.31 | 115045.14 | 1437 | 1998.05 | 286.62 | 179.41 | 1.93 | 35.85 | 71.4 | 6.67 | 19 | 894116.97 | 21172 | 233740.99 | 2183-11-14 17:31 | 1437 | 2 | 6.5 | 75 | 721 | 3 | 10 | 80 | 700 | 1 | 3.5 | 75 | 666 | 0 | 0 | 0 | 0 | 6 | 230 | 2087 | 0 | 1 | 1 | 1 | 3 | 1290.38 | 166856 | 7.9 | 24 | 2502.5 | 207021 | 7.83 | 24 | 4153 | 3793 | 1135.1
2017-06-23 | 3504.5 | 0 | 0 | 0 | 29.44 | 27.37 | 32.43 | 0.161 | 0 | 1335 | 3212 | 0 | 0 | 0 | 0 | -15.81 | 40.44 | 0 | 1319.19 | 3252.44 | 0 | 1027.41 | 2701.21 | 0.284 | 81.75 | 16.41 | -9.24 | 1929.69 | 190.33 | 204.61 | 2.02 | 35.61 | 72.07 | 5.97 | 15.87 | 784628.77 | 19677.54 | 221910.96 | 100693.49 | 1258 | 1551.12 | 198.69 | 140.9 | 1.99 | 36.39 | 70.9 | 6.2 | 16.57 | 678692.91 | 14985.98 | 192823.24 | 2157-10-29 19:12 | 1078 | 3 | 10.5 | 85 | 476 | 1 | 3.5 | 90 | 683 | 2 | 7.5 | 110 | 656 | 0 | 0 | 0 | 0 | 6 | 285 | 1815 | 0 | 1 | 1 | 0 | 2 | 1108.38 | 149378.67 | 7.23 | 22.77472 | 2178.54 | 177520 | 7.67 | 24 | 3505 | 3287 | 1163.6
2017-06-24 | 4239.06 | 0 | 0 | 0 | 29.42 | 27.1 | 32.13 | 0.169 | 0 | 1344 | 3203 | 0 | 0 | 0 | 0 | 19.26 | 32.32 | 0 | 1363.26 | 3235.32 | 0 | 1271.11 | 2919.21 | 2.188 | -180.45 | -36.51 | -23.13 | 2155.83 | 320.51 | 213.59 | 1.94 | 35.05 | 73.03 | 5.53 | 18.37 | 892457.93 | 22176.58 | 245138.66 | 114097.74 | 1425 | 2041.23 | 302.69 | 198.54 | 2.08 | 35.92 | 71.9 | 5.5 | 19.07 | 895783.94 | 14202.37 | 250453.6 | 2181-08-30 22:19 | 1437 | 3 | 11 | 105 | 960 | 0 | 0 | 0 | 0 | 3 | 11 | 105 | 899 | 2 | 6.5 | 30 | 691 | 8 | 240 | 2550 | 0 | 1 | 0 | 1 | 2 | 1426.88 | 173410.33 | 8.37 | 24 | 2436.98 | 202064.33 | 7.77 | 24 | 4239 | 3864 | 1078
2017-06-25 | 4283.36 | 0 | 0 | 0 | 29.16 | 25.6 | 32.33 | 0.165 | 0 | 1381 | 3298 | 0 | 0 | 0 | -0.27 | 129.36 | 66.28 | 0 | 1510.36 | 3364.28 | 0 | 1309.62 | 3035.66 | -1.904 | 166.45 | 29.46 | 18.36 | 2149.99 | 216.76 | 212.05 | 1.83 | 34.62 | 72.93 | 4.97 | 16.43 | 892249.85 | 22315.83 | 242283.4 | 115037.17 | 1437 | 2120.97 | 321.49 | 201.54 | 1.94 | 35.16 | 72.8 | 5.83 | 17.1 | 924569.6 | 14486.39 | 267498.29 | 2183-06-03 19:12 | 1437 | 2 | 7.5 | 75 | 463 | 0 | 0 | 0 | 0 | 3 | 11 | 105 | 694 | 4 | 14.5 | 130 | 734 | 9 | 310 | 1891 | 0 | 1 | 2 | 1 | 4 | 1528.8 | 175389 | 8.93 | 24 | 2478.84 | 203266 | 7.73 | 24 | 4283 | 4008 | 1197.6
2017-06-26 | 4203.65 | 0 | 0 | 0 | 30.2 | 26.4 | 31.97 | 0.162 | 0 | 1450 | 3432 | 0 | 0 | 0 | 0.27 | -138 | -63.04 | 0 | 1312 | 3368.96 | 0 | 1210.13 | 3011.41 | 2.756 | 163.6 | 22.41 | 2.91 | 2193.13 | 331.32 | 219.11 | 1.86 | 35.39 | 74.3 | 5.13 | 19.93 | 888983.1 | 22596.47 | 259238.6 | 115048.93 | 1437 | 2056.11 | 316.51 | 191.99 | 1.97 | 35.85 | 72 | 6.13 | 17.13 | 898756.6 | 14723.15 | 262443.8 | 2183-08-13 01:55 | 1437 | 3 | 11.5 | 80 | 977 | 0 | 0 | 0 | 0 | 4 | 15 | 130 | 683 | 3 | 11 | 90 | 971 | 10 | 300 | 2631 | 0 | 1 | 1 | 1 | 3 | 1519.7 | 174446 | 8.93 | 24 | 2495.22 | 204453 | 7.8 | 24 | 4204 | 4015 | 1249.1
2017-06-27 | 4304.85 | 0 | 0 | 0 | 30.33 | 26.5 | 32.07 | 0.155 | 0 | 1603 | 3098 | 0 | 0 | 0 | 0 | 19.59 | -50.68 | 0 | 1622.59 | 3047.32 | 0 | 1441.22 | 2849.98 | -0.848 | 17.5 | -30.57 | 5.91 | 2165.91 | 291.73 | 217.6 | 1.95 | 35.45 | 73 | 5.2 | 17.53 | 886144.51 | 22735.68 | 257589.49 | 115072.68 | 1437 | 2089.55 | 350.68 | 192.47 | 1.91 | 36.12 | 72.13 | 5.83 | 21.5 | 903839.95 | 18029.98 | 274388.87 | 2184-03-16 19:55 | 1437 | 4 | 14 | 135 | 929 | 0 | 0 | 0 | 0 | 2 | 8 | 100 | 948 | 2 | 7 | 70 | 769 | 8 | 305 | 2646 | 0 | 1 | 1 | 1 | 3 | 1532.44 | 174648 | 8.93 | 24 | 2527.98 | 203840.33 | 7.87 | 24 | 4305 | 4060 | 1226.1
2017-06-28 | 4170.97 | 0 | 0 | 0 | 29.41 | 26.7 | 32.1 | 0.167 | 0 | 1337 | 3316 | 0 | 0 | 0 | 0 | 9 | 50.76 | 0 | 1346 | 3366.76 | 0 | 1226.49 | 3026.18 | 5.22 | -17.05 | 29.91 | 16.2 | 2098.41 | 295.54 | 208.5 | 1.84 | 35.39 | 72.93 | 5.5 | 17.3 | 878856.28 | 22177.68 | 249452.23 | 115052.83 | 1437 | 2054.7 | 316.24 | 209.09 | 1.96 | 36.51 | 72.73 | 6.1 | 17.37 | 910938.9 | 21205.12 | 263483.21 | 2184-01-14 22:34 | 1437 | 3 | 10.5 | 100 | 707 | 0 | 0 | 0 | 0 | 3 | 12 | 100 | 660 | 3 | 11.5 | 95 | 674 | 9 | 295 | 2041 | 0 | 1 | 1 | 1 | 3 | 1510.6 | 174890.67 | 8.83 | 24 | 2464.28 | 200296 | 7.7 | 24 | 4171 | 3975 | 1197.6
2017-06-29 | 3163.21 | 0 | 197.75 | 0 | 29.4 | 26.77 | 31.5 | 0.1618673 | 0 | 624 | 2422 | 0 | 0 | 220 | 0 | 65.19 | 18.96 | 0 | 689.19 | 2660.96 | 0 | 680.9 | 2441.91 | -6.94 | 9.15 | 4.05 | 5.13 | 1708.07 | 198.36 | 174.42 | 1.92 | 35.44 | 73.87 | 5.33 | 17.3 | 716825.46 | 17533.49 | 191887.16 | 92049.91 | 1149 | 1587.77 | 233.27 | 155.93 | 1.85 | 35.87 | 73.73 | 6.6 | 18.5 | 699572.72 | 16590.34 | 202655.87 | 2153-10-31 21:07 | 1125 | 2 | 7 | 65 | 486 | 0 | 0 | 0 | 0 | 2 | 7.5 | 55 | 630 | 3 | 12 | 90 | 645 | 7 | 210 | 1761 | 0 | 1 | 1 | 1 | 3 | 951.86 | 104165 | 6.33 | 14.13389 | 2236.84 | 203424 | 7.23 | 24 | 3361 | 3189 | 1197.6
2017-06-30 | 4064.24 | 0 | 0 | 0 | 29.13 | 26.77 | 31.57 | 0.161 | 0 | 1531 | 3410 | 0 | 0 | 0 | 0 | -108.84 | -95 | 0 | 1422.16 | 3315 | 0 | 1254.05 | 3014.62 | 1.52 | -308 | -11.01 | -18.72 | 1948.48 | 214.86 | 196.07 | 1.8 | 35.7 | 74.17 | 6.03 | 17.77 | 823201.47 | 19993.55 | 215616.17 | 104900 | 1310 | 2050.67 | 271.68 | 218.15 | 1.92 | 36.84 | 72 | 6.27 | 17.53 | 911786.04 | 20845.07 | 254334.73 | 2179-05-03 18:00 | 1437 | 1 | 3.5 | 30 | 0 | 2 | 7 | 55 | 640 | 3 | 11.5 | 95 | 667 | 3 | 11 | 65 | 675 | 9 | 245 | 1982 | 0 | 1 | 1 | 1 | 3 | 1581.58 | 178224.67 | 9.03 | 24 | 2173.08 | 194340.33 | 7.53 | 21.75139 | 4064 | 3755 | 1163.6
2017-07-01 | 4185.23 | 0 | 0 | 0 | 29.6 | 26 | 30.6 | 0.152 | 0 | 1437 | 3430 | 0 | 0 | 0 | 0 | 6.12 | 50.48 | 0 | 1443.12 | 3480.48 | 0 | 1317.3 | 3054.16 | 0.2 | 53.8 | -24.21 | -12.39 | 2129.94 | 286.45 | 216.56 | 1.75 | 35.09 | 74.65 | 6.37 | 19.4 | 883744.41 | 21518.84 | 236472.93 | 115084.32 | 1437 | 2035.38 | 305.01 | 171.91 | 1.74 | 36.34 | 73.33 | 6.67 | 16.53 | 918535.32 | 20513.72 | 258818.31 | 2174-09-26 23:17 | 1437 | 0 | 0 | 0 | 0 | 4 | 17.5 | 135 | 885 | 3 | 11 | 95 | 642 | 3 | 12.5 | 115 | 738 | 10 | 345 | 2265 | 0 | 1 | 1 | 1 | 3 | 1472.38 | 174784.33 | 8.47 | 24 | 2436.98 | 215118 | 7.6 | 24 | 4185 | 3909 | 1152.6
2017-07-02 | 4273.71 | 0 | 0 | 0 | 28.96 | 26.47 | 31.23 | 0.152 | 0 | 1447 | 3209 | 0 | 0 | 0 | -0.09 | 16.32 | -0.04 | 0 | 1463.32 | 3208.96 | 0 | 1315.48 | 2944.37 | 1.604 | -48.4 | 18.63 | 8.28 | 2132.56 | 409.04 | 220.1 | 1.82 | 35.34 | 72.1 | 6.5 | 18.58 | 901014.75 | 21426.62 | 253097.16 | 115098.56 | 1437 | 2067.76 | 368.35 | 198.56 | 1.73 | 35.43 | 73.5 | 8.43 | 14.77 | 897448.41 | 20444.26 | 265276.65 | 2176-05-21 00:43 | 1437 | 0 | 0 | 0 | 0 | 3 | 10 | 130 | 690 | 3 | 10 | 110 | 653 | 4 | 15 | 160 | 956 | 10 | 400 | 2299 | 0 | 1 | 1 | 1 | 3 | 1504.78 | 174862.33 | 8.63 | 24 | 2544.36 | 212055.33 | 8.03 | 24 | 4274 | 4049 | 1220.6
2017-07-03 | 4059.65 | 0 | 0 | 0 | 28.65 | 26.83 | 31.7 | 0.149 | 0 | 1245 | 3189 | 0 | 0 | 0 | -0.09 | 62.4 | 25.68 | 0 | 1307.4 | 3214.68 | 0 | 1186.07 | 2902.31 | 0.188 | 61.4 | 7.95 | 0.39 | 2071.66 | 304.45 | 224.1 | 1.81 | 35.05 | 72.77 | 7.13 | 19.07 | 874505.15 | 21728.37 | 235070.69 | 115061.57 | 1437 | 1968.16 | 296.07 | 193.52 | 1.74 | 36 | 71.13 | 7.4 | 21.47 | 903662.95 | 20777.65 | 257180.13 | 2180-12-24 20:10 | 1437 | 0 | 0 | 0 | 0 | 3 | 12 | 110 | 688 | 3 | 10.5 | 115 | 685 | 3 | 11 | 115 | 646 | 9 | 340 | 2019 | 0 | 1 | 0 | 1 | 2 | 1459.64 | 174007 | 8.5 | 24 | 2424.24 | 216751.33 | 7.53 | 24 | 4060 | 3884 | 1083.5
2017-07-04 | 3813.4 | 0 | 0 | 0 | 28.14 | 26.93 | 31.97 | 0.139 | 0 | 888 | 3528 | 0 | 0 | 0 | 0.18 | -47.43 | -31.88 | 0 | 840.57 | 3496.12 | 0 | 706.04 | 3112.01 | -2.552 | -54.3 | -2.79 | -1.11 | 1948.9 | 229.19 | 198.49 | 1.85 | 34.41 | 72.83 | 6.9 | 19.3 | 840859.78 | 21665.79 | 217818.93 | 111008.83 | 1387 | 1911.98 | 222.37 | 178.45 | 1.92 | 35.57 | 72.4 | 6.9 | 17.13 | 881564.56 | 21122.09 | 236359.35 | 2186-03-17 07:41 | 1436 | 1 | 3 | 35 | 433 | 3 | 10.5 | 85 | 690 | 2 | 6.5 | 65 | 445 | 3 | 10.5 | 80 | 730 | 9 | 265 | 2298 | 0 | 1 | 2 | 1 | 4 | 1464.8 | 172024.67 | 8.63 | 24 | 2247.7 | 208689 | 7.43 | 24 | 3813 | 3713 | 1163.6
2017-07-05 | 3385.79 | 0 | 0 | 0 | 29.25 | 26.7 | 31.77 | 0.146 | 0 | 1168 | 2142 | 0 | 0 | 0 | 0 | -6.18 | -18.76 | 0 | 1161.82 | 2123.24 | 0 | 1062.22 | 1983.04 | -0.096 | -36.2 | -24.81 | 7.35 | 1886.35 | 183.28 | 186 | 1.82 | 34.44 | 73.77 | 6.37 | 18.5 | 755847.83 | 19772.05 | 209603.2 | 99571.95 | 1243 | 1474.31 | 165.11 | 135.33 | 1.82 | 35.58 | 73.17 | 6.33 | 16.5 | 643781.45 | 15577.14 | 186570.56 | 2146-04-20 13:12 | 1041 | 3 | 10.5 | 90 | 490 | 3 | 11.5 | 90 | 696 | 3 | 11.5 | 65 | 631 | 2 | 7 | 85 | 726 | 11 | 330 | 2543 | 0 | 1 | 0 | 1 | 2 | 1099.28 | 158119 | 8.3 | 17.55389 | 2085.72 | 200139.5 | 6.8 | 24 | 3386 | 3185 | 1048.8
2017-07-06 | 3791.59 | 0 | 486.09 | 0 | 29.21 | 26.8 | 32.03 | 0.1320729 | 0 | 1213 | 2980 | 0 | 183 | 359 | -0.21 | -10.5 | 25.2 | 0 | 1385.5 | 3364.2 | 0 | 1277.86 | 3019.43 | 3.124 | 47.8 | -3.87 | 6.63 | 2197.77 | 287.92 | 221.63 | 1.87 | 35.04 | 72.13 | 6.5 | 17.77 | 900286.87 | 22655.18 | 249805.03 | 115085.83 | 1437 | 2005.32 | 280.32 | 197.02 | 1.88 | 35.32 | 72.93 | 7.9 | 15.27 | 892090.06 | 21379.93 | 259181.09 | 2185-09-09 22:48 | 1425 | 1 | 3.5 | 35 | 456 | 2 | 7 | 70 | 459 | 3 | 12.5 | 105 | 700 | 2 | 7 | 60 | 492 | 8 | 270 | 2107 | 0 | 1 | 1 | 1 | 3 | 1366.82 | 170841.33 | 8.03 | 24 | 2560.74 | 216881.67 | 7.97 | 24 | 4278 | 3928 | 1108.3
2017-07-07 | 4166.27 | 0 | 0 | 0 | 30.18 | 27.23 | 31.8 | 0.143 | 0 | 1377 | 3121 | 0 | 0 | 0 | -8.49 | 4.92 | -81.48 | 0 | 1381.92 | 3039.52 | 0 | 1300.2 | 2840.48 | 1.62 | 61.2 | 13.77 | -8.1 | 2104.2 | 246.1 | 219.56 | 1.97 | 34.21 | 73.9 | 6.87 | 17.97 | 867353.79 | 21817.33 | 239434.85 | 111123.91 | 1389 | 2011.94 | 336.42 | 191.5 | 2.04 | 34.35 | 73.8 | 6.1 | 17.87 | 899272.13 | 21490.83 | 269382.93 | 2185-02-17 00:29 | 1437 | 3 | 11 | 100 | 663 | 3 | 12 | 95 | 664 | 2 | 8 | 55 | 450 | 2 | 7 | 50 | 456 | 10 | 300 | 2233 | 0 | 1 | 1 | 1 | 3 | 1264.9 | 166219.5 | 7.6 | 24 | 2633.54 | 217566 | 8.7 | 24 | 4166 | 3899 | 1215.4
2017-07-08 | 3743.96 | 0 | 396.59 | 0 | 0 | 27.57 | 32.67 | 0.1347153 | 0 | 1209 | 3095 | 0 | 248 | 185 | -48.87 | 144.12 | 125.84 | 0 | 1601.12 | 3405.84 | 0 | 1271.79 | 2930.42 | -4.828 | 127 | 14.13 | -6.57 | 2202.48 | 249.03 | 209.51 | 1.97 | 36.01 | 73.1 | 4.37 | 18.27 | 889032.51 | 22565.94 | 246830.91 | 115012.25 | 1437 | 1987.85 | 219.57 | 208.13 | 1.89 | 34.59 | 74.9 | 4.93 | 16.27 | 883215.38 | 20826.87 | 250762.6 | 2177-05-13 20:10 | 1404 | 3 | 11.5 | 105 | 703 | 2 | 8 | 50 | 424 | 3 | 11.5 | 95 | 653 | 2 | 7 | 55 | 465 | 10 | 305 | 2245 | 0 | 1 | 1 | 1 | 3 | 1339.52 | 165735.67 | 8.07 | 24 | 2526.16 | 223471.33 | 7.97 | 24 | 4141 | 3866 | 1192.7
2017-07-09 | 4357.15 | 0 | 0 | 0 | 0 | 27.33 | 32.9 | 0.154 | 0 | 1402 | 3382 | 0 | 0 | 0 | 32.31 | -22.86 | -44.92 | 0 | 1379.14 | 3337.08 | 0 | 1258.91 | 3031.84 | 4.252 | 142.35 | -16.2 | 2.97 | 2274.57 | 256.98 | 223.1 | 1.91 | 35.18 | 73.5 | 5.63 | 16.08 | 889018.56 | 22770.36 | 252436.52 | 115110.04 | 1437 | 2115.86 | 255.52 | 195.47 | 1.64 | 34.48 | 73.2 | 10.46 | 15.33 | 902113.72 | 21532.1 | 276985.95 | 2180-08-18 10:05 | 1437 | 2 | 7 | 80 | 454 | 2 | 7 | 70 | 678 | 2 | 7.5 | 55 | 425 | 3 | 11.5 | 95 | 759 | 9 | 300 | 2316 | 0 | 1 | 1 | 1 | 3 | 1419.62 | 167873.33 | 8.57 | 24 | 2549.78 | 231812.67 | 6.47 | 24 | 4357 | 3970 | 1192.7
2017-07-10 | 4327.24 | 0 | 0 | 0 | 28.84 | 26.93 | 32.27 | 0.154 | 0 | 1364 | 3348 | 0 | 0 | 0 | 25.23 | -131.94 | 0.72 | 0 | 1232.06 | 3348.72 | 0 | 1222.66 | 3046.06 | -6.636 | -363.05 | -74.55 | -40.65 | 2234.98 | 243.13 | 215.57 | 1.92 | 35.66 | 73.05 | 4.5 | 20.8 | 880424.79 | 22509.45 | 237369.86 | 115030.34 | 1437 | 2097.29 | 227.17 | 212.56 | 1.84 | 35.61 | 72.5 | 5.1 | 18.5 | 889618.97 | 21386.93 | 262680.64 | 2179-08-18 18:58 | 1437 | 0 | 0 | 0 | 717 | 1 | 4 | 20 | 484 | 3 | 16 | 100 | 667 | 1 | 4 | 35 | 481 | 5 | 155 | 2349 | 0 | 1 | 1 | 1 | 3 | 1390.68 | 170120.33 | 8.27 | 24 | 2511.6 | 231483 | 7.9 | 24 | 4327 | 3903 | 1249.4
2017-07-11 | 4005.41 | 0 | 248.36 | 0 | 28.73 | 26 | 31.47 | 0.1431366 | 40 | 1352 | 3189 | 0 | 79 | 197 | 0.03 | 44.43 | 18.76 | 40.03 | 1475.43 | 3404.76 | 28.37 | 1296.02 | 2980.46 | 14.128 | -20.3 | 6.21 | -15.06 | 2245.91 | 265.65 | 197.96 | 1.69 | 34.7 | 74.57 | 6.93 | 16.6 | 878564.28 | 22316.37 | 242081.24 | 114981.39 | 1437 | 2044.32 | 265.28 | 207.61 | 1.58 | 34.04 | 74.13 | 6.13 | 13.33 | 895306.47 | 21310.84 | 244506.56 | 2177-01-06 02:24 | 1437 | 3 | 11 | 75 | 709 | 2 | 6.5 | 55 | 218 | 3 | 10.5 | 90 | 651 | 2 | 8.5 | 65 | 729 | 10 | 285 | 2307 | 0 | 1 | 1 | 1 | 3 | 1394.12 | 170939.67 | 8.23 | 24 | 2436.98 | 229631.33 | 7.67 | 24 | 4253 | 3831 | 1244.2
2017-07-12 | 3245.93 | 0 | 387.15 | 0 | 28.45 | 26.4 | 31.9 | 0.1375954 | 0 | 1026 | 2430 | 97 | 113 | 216 | 0 | 87.09 | 92.44 | 97 | 1226.09 | 2738.44 | 43.18 | 1157.68 | 2499.21 | -5.788 | -7.05 | 68.43 | 35.1 | 1811.92 | 301.73 | 170.43 | 1.73 | 35.23 | 72.6 | 6.27 | 16.7 | 746641.93 | 19606.62 | 200972.78 | 98313.51 | 1229 | 1611.22 | 256.51 | 146.38 | 1.67 | 34.55 | 73.45 | 7.53 | 18.2 | 699996.53 | 17395.94 | 203277.74 | 2144-03-27 13:12 | 1150 | 2 | 6.5 | 65 | 240 | 2 | 7 | 55 | 736 | 2 | 6.5 | 55 | 446 | 2 | 7.5 | 65 | 496 | 8 | 240 | 1918 | 1 | 0 | 1 | 1 | 3 | 1585.22 | 177447.5 | 9.05 | 24 | 1510.6 | 202575 | 7.1 | 16.27056 | 3633 | 3096 | 1241.1
2017-07-13 | 3974.04 | 0 | 0 | 0 | 29.23 | 26.47 | 31.97 | 0.165 | 320 | 1009 | 3276 | 0 | 0 | 0 | -18.87 | 47.82 | 35.08 | 301.13 | 1056.82 | 3311.08 | 316.67 | 883.91 | 2897.42 | 1.74 | 27.25 | -154.56 | -99.78 | 2038.66 | 355.69 | 193.45 | 1.84 | 35.25 | 72.4 | 6.2 | 15.53 | 867506.56 | 22682.14 | 220653.17 | 115110.9 | 1437 | 2002.68 | 369.63 | 200.49 | 1.85 | 35.62 | 72.9 | 5.67 | 18.9 | 883180.5 | 21418.2 | 245221.55 | 2185-11-19 17:31 | 1437 | 1 | 3.5 | 65 | 681 | 2 | 7 | 75 | 494 | 3 | 11 | 100 | 682 | 3 | 10 | 95 | 758 | 9 | 335 | 2615 | 0 | 1 | 1 | 1 | 3 | 1607.06 | 173330.33 | 9.53 | 24 | 2209.48 | 233191 | 7.07 | 24 | 3974 | 3816 | 1159.8
2017-07-14 | 3987.03 | 0 | 0 | 0 | 28.46 | 26.07 | 31.83 | 0.161 | 0 | 1428 | 3271 | 0 | 0 | 0 | -0.63 | -30.66 | -105.48 | 0 | 1397.34 | 3165.52 | 0 | 1160.41 | 2932.22 | -8.664 | -1.35 | 161.1 | 119.22 | 2027.45 | 364.41 | 201.46 | 1.75 | 34.74 | 73.3 | 6.33 | 17.73 | 865943.78 | 22593.2 | 220568.49 | 113766.11 | 1421 | 2010.7 | 398.71 | 220.65 | 1.86 | 35.43 | 73.33 | 6.17 | 17.6 | 879131.23 | 21726.96 | 244523.83 | 2184-11-04 13:26 | 1433 | 1 | 3 | 30 | 0 | 3 | 11 | 110 | 725 | 2 | 7 | 55 | 440 | 3 | 10.5 | 105 | 714 | 9 | 300 | 1879 | 1 | 0 | 1 | 1 | 3 | 1537.9 | 174343.67 | 9.03 | 24 | 2260.44 | 230281 | 7.2 | 24 | 3987 | 3798 | 1216.4
2017-07-15 | 3300.63 | 0 | 0 | 0 | 27.61 | 27.3 | 32.87 | 0.155 | 0 | 1275 | 1800 | 0 | 0 | 0 | 4.62 | -122.79 | -21.04 | 0 | 1152.21 | 1778.96 | 0 | 1184.26 | 1631.61 | 6.836 | 324.75 | 14.04 | 6.57 | 1727.15 | 270.35 | 167.43 | 1.85 | 35.15 | 72.87 | 6.5 | 18.23 | 720164.73 | 19387.9 | 193931.81 | 95223.9 | 1189 | 1568.97 | 214.82 | 172.55 | 1.82 | 35.44 | 73.17 | 5.47 | 16.27 | 676795.03 | 18022.1 | 188574.53 | 2166-09-01 15:50 | 1117 | 1 | 4 | 35 | 501 | 2 | 7.5 | 75 | 244 | 2 | 6.5 | 80 | 417 | 2 | 6.5 | 70 | 450 | 7 | 260 | 1612 | 0 | 1 | 1 | 1 | 3 | 1397.78 | 162078.33 | 8.63 | 23.39778 | 1641.66 | 192931 | 6.57 | 19.20389 | 3301 | 3040 | 1193.4
2017-07-16 | 4021.72 | 0 | 0 | 0 | 28 | 26.65 | 32.35 | 0.1383 | 0 | 1235 | 3043 | 0 | 0 | 0 | -16.89 | 140.88 | 81.4 | 0 | 1375.88 | 3124.4 | 0 | 1188.21 | 2815.64 | -8.352 | -31.9 | 0.24 | 4.8 | 2035.64 | 299.82 | 215.52 | 1.66 | 35.19 | 74.05 | 6.6 | 15.97 | 878784.53 | 23498.59 | 219367.66 | 115109.23 | 1437 | 1968.72 | 248.1 | 226.69 | 1.77 | 35.36 | 73.1 | 5.87 | 14.63 | 860673.56 | 23136.32 | 215399.59 | 2182-01-24 23:46 | 1418 | 3 | 11.5 | 65 | 635 | 1 | 3 | 20 | 247 | 3 | 11 | 65 | 681 | 3 | 10 | 80 | 462 | 10 | 230 | 2025 | 1 | 0 | 1 | 1 | 3 | 1465.1 | 174966.5 | 9.1 | 24 | 2102.1 | 223052.5 | 6.85 | 24 | 4022 | 3567 | 1019.7
2017-07-17 | 3930.49 | 0 | 12.65 | 0 | 26.65 | 27.23 | 33.17 | 0.1206011 | 0 | 1057 | 3315 | 0 | 7 | 7 | 1.11 | -174.78 | -132.24 | 0 | 889.22 | 3189.76 | 0 | 1006.57 | 3038.49 | 2.756 | -29.2 | -21.84 | 15.51 | 2223.98 | 372.05 | 251.69 | 1.89 | 33.53 | 72.3 | 8.7 | 18.3 | 890734.4 | 23146.73 | 259594.69 | 115019.19 | 1437 | 1713.09 | 90.39 | 200.69 | 1.99 | 35.74 | 71.63 | 5.05 | 24.05 | 735335.89 | 18979.03 | 190088.48 | 2166-08-10 12:14 | 1216 | 3 | 11 | 105 | 710 | 3 | 11 | 80 | 933 | 3 | 11 | 95 | 895 | 1 | 3.5 | 35 | 525 | 10 | 315 | 3063 | 1 | 1 | 2 | 1 | 5 | 1395.94 | 141154 | 9 | 20.73611 | 2411.48 | 227097.5 | 7.35 | 24 | 3943 | 3807 | 1204.8
2017-07-18 | 3110.82 | 0 | 81.79 | 0 | 25.77 | 27.73 | 33.73 | 0.1178926 | 100 | 1072 | 2171 | 0 | 90 | 0 | 30.66 | 129.54 | 138.44 | 130.66 | 1291.54 | 2309.44 | 89.49 | 1016.26 | 1855.86 | -2.468 | 31.7 | 8.1 | -6.57 | 1877.07 | 264.43 | 195.59 | 1.97 | 34.12 | 72.2 | 6.37 | 18.5 | 778929.86 | 20243.4 | 211900.75 | 102157.94 | 1277 | 1291.8 | 53.72 | 146.46 | 2.06 | 35.77 | 69 | 5.97 | 18.37 | 552306.27 | 14237.24 | 143915.01 | 2131-11-12 00:14 | 922 | 3 | 12 | 70 | 689 | 2 | 7.5 | 45 | 510 | 3 | 11.5 | 85 | 417 | 0 | 0 | 0 | 0 | 8 | 200 | 1616 | 0 | 1 | 0 | 0 | 1 | 1164.8 | 108665.5 | 7.8 | 18.71333 | 1914.64 | 201209 | 7.07 | 21.37944 | 3193 | 3080 | 903.9
2017-07-19 | 4162.23 | 0 | 0 | 0 | 26.58 | 27.57 | 33.3 | 0.136 | 100 | 1527 | 3407 | 0 | 0 | 0 | 0 | -85.95 | -100.72 | 100 | 1441.05 | 3306.28 | 94.72 | 1269.06 | 3061.99 | -0.288 | 32.4 | 23.25 | -9.27 | 2125.42 | 318.63 | 228.69 | 1.81 | 34.21 | 71.45 | 6 | 18.23 | 868625.56 | 22787.34 | 246185.94 | 113094.38 | 1415 | 2044.48 | 403.06 | 220.62 | 1.62 | 35.85 | 71.65 | 7.23 | 18.03 | 841544.85 | 21863.43 | 235375.95 | 2178-01-26 15:36 | 1437 | 3 | 11.5 | 90 | 703 | 3 | 11.5 | 65 | 519 | 3 | 12 | 90 | 900 | 1 | 4 | 35 | 263 | 10 | 280 | 2385 | 0 | 0 | 1 | 1 | 2 | 1619.8 | 178607 | 9.3 | 24 | 2299.98 | 180724 | 7.35 | 24 | 4162 | 3920 | 1140.1
2017-07-20 | 4183.17 | 0 | 0 | 0 | 28.66 | 27.1 | 32.03 | 0.153 | 200 | 1336 | 3295 | 0 | 0 | 0 | 0 | -22.47 | -1.28 | 200 | 1313.53 | 3293.72 | 164.57 | 1329.07 | 3035.35 | 16.7 | -5.95 | -12.66 | 8.1 | 2128.88 | 268.75 | 202.07 | 1.87 | 34.34 | 72.9 | 5 | 17.65 | 874841.66 | 23025.91 | 228150.45 | 114340.33 | 1437 | 2046.25 | 205.94 | 218.13 | 1.96 | 36.31 | 71.8 | 5.45 | 17.25 | 867520.1 | 22191.05 | 210366.89 | 2177-08-03 00:58 | 1437 | 3 | 11.5 | 135 | 696 | 0 | 0 | 0 | 0 | 3 | 12 | 90 | 673 | 3 | 11.5 | 95 | 758 | 9 | 320 | 2127 | 1 | 1 | 1 | 1 | 4 | 1405.04 | 173385 | 7.8 | 24 | 2393.3 | 207768 | 7.7 | 24 | 4183 | 3798 | 1183.2
2017-07-21 | 3805.4 | 0 | 343.08 | 0 | 28.9 | 26.77 | 32.13 | 0.1449349 | 108 | 1205 | 3143 | 61 | 162 | 157 | 0 | 146.31 | 146.72 | 169 | 1513.31 | 3446.72 | 154.44 | 1080.95 | 2873.97 | -13.76 | 2.1 | -4.44 | -8.16 | 2193.89 | 254.05 | 213.07 | 1.78 | 34.09 | 73.1 | 6.15 | 14.65 | 875571.57 | 22683.91 | 239163.84 | 114286.02 | 1437 | 1996.53 | 222.2 | 230.82 | 1.63 | 36.78 | 71.8 | 4.9 | 18.25 | 828024 | 21892.31 | 211207.29 | 2174-05-16 19:55 | 1411 | 2 | 7.5 | 70 | 717 | 0 | 0 | 0 | 0 | 2 | 7.5 | 65 | 849 | 3 | 12 | 75 | 708 | 7 | 210 | 2274 | 1 | 1 | 0 | 1 | 3 | 1252.16 | 169908.67 | 7.43 | 24 | 2606.24 | 209610.33 | 8.37 | 24 | 4148 | 3858 | 1222.6
2017-07-22 | 4221.68 | 0 | 0 | 0 | 28.41 | 26.17 | 32.53 | 0.165 | 0 | 1246 | 3083 | 0 | 0 | 0 | 0 | 19.53 | -178.44 | 0 | 1265.53 | 2904.56 | 0 | 1243.83 | 2910.71 | -3.128 | -51.8 | 11.34 | -5.1 | 2095.02 | 303.93 | 197.97 | 1.96 | 34.02 | 0 | 6.05 | 17.35 | 850172.52 | 22216.05 | 232576.62 | 111134.16 | 1389 | 2081.79 | 360.11 | 205.09 | 2.02 | 35.68 | 0 | 6.95 | 17.65 | 847230.81 | 22393.47 | 237196.26 | 2178-08-07 11:31 | 1437 | 2 | 7.5 | 60 | 710 | 0 | 0 | 0 | 0 | 2 | 7 | 85 | 435 | 4 | 15 | 125 | 940 | 8 | 270 | 2085 | 1 | 0 | 1 | 1 | 3 | 1157.52 | 164635 | 7.1 | 24 | 2560.74 | 208717.33 | 8.37 | 24 | 4222 | 3719 | 1251
2017-07-23 | 4038.62 | 0 | 0 | 0 | 28.79 | 26.4 | 31.9 | 0.162 | 0 | 1257 | 3424 | 0 | 0 | 0 | 0 | -41.37 | 136.48 | 0 | 1215.63 | 3560.48 | 0 | 1058.28 | 3003.56 | 2.852 | -93.9 | -26.76 | -12.09 | 2121.25 | 288.86 | 209.04 | 1.76 | 34.26 | 73.63 | 7.33 | 17.43 | 885510.13 | 22539.8 | 231328.57 | 114950.61 | 1437 | 2035.65 | 320.25 | 214.07 | 1.71 | 34.78 | 74.03 | 8.6 | 17.7 | 852794.03 | 22262.87 | 234487.74 | 2176-04-16 10:05 | 1437 | 2 | 7.5 | 50 | 689 | 0 | 0 | 0 | 0 | 4 | 15.5 | 115 | 867 | 3 | 12 | 100 | 732 | 9 | 265 | 2288 | 0 | 1 | 1 | 1 | 3 | 1219.86 | 168153.67 | 7.33 | 24 | 2604.46 | 211892 | 8.33 | 24 | 4039 | 3824 | 1249.1
2017-07-24 | 4149.98 | 0 | 0 | 0 | 28.66 | 26.67 | 31.97 | 0.16 | 0 | 1335 | 3319 | 0 | 0 | 0 | 0 | 20.73 | -110.36 | 0 | 1355.73 | 3208.64 | 0 | 1187.83 | 3001.89 | 10.24 | 69.8 | 11.76 | 20.97 | 2212.07 | 360.15 | 201.57 | 1.79 | 34.06 | 72.73 | 7.97 | 19.4 | 901991.23 | 22569.17 | 243636.34 | 114895.64 | 1437 | 2067.5 | 300.08 | 211.1 | 1.81 | 35.09 | 72.03 | 7.87 | 19.73 | 854129.66 | 22004.49 | 234743.77 | 2173-08-13 00:29 | 1437 | 2 | 9 | 50 | 725 | 0 | 0 | 0 | 0 | 3 | 11.5 | 85 | 715 | 3 | 11 | 85 | 747 | 8 | 220 | 2187 | 0 | 0 | 1 | 0 | 1 | 1230.32 | 167891 | 7.37 | 24 | 2802.8 | 217956.67 | 8.9 | 24 | 4150 | 4033 | 1169.1
2017-07-25 | 4229.53 | 0 | 0 | 0 | 29.75 | 26.57 | 31.63 | 0.165 | 0 | 1229 | 3170 | 0 | 0 | 0 | 0 | -170.64 | -0.72 | 0 | 1058.36 | 3169.28 | 0 | 1240.76 | 2989.29 | -11.2 | 52.6 | 14.67 | -3.36 | 2224.47 | 336.94 | 241.98 | 1.79 | 33.56 | 74.1 | 6.47 | 20.6 | 905950.07 | 22426.03 | 245565.69 | 114991.89 | 1437 | 2027.64 | 262.32 | 206.06 | 1.68 | 34.56 | 73.9 | 7.3 | 17.13 | 836749.71 | 21617.76 | 229298.95 | 2178-03-27 20:24 | 1437 | 2 | 8 | 100 | 722 | 0 | 0 | 0 | 0 | 3 | 10.5 | 100 | 666 | 3 | 12 | 80 | 750 | 8 | 280 | 2138 | 1 | 1 | 1 | 2 | 5 | 1243.06 | 168550.67 | 7.47 | 24 | 2664.48 | 219884.67 | 8.47 | 24 | 4230 | 3907 | 1169.1
2017-07-26 | 2866.1 | 0 | 0 | 0 | 29.42 | 26.6 | 31.27 | 0.164 | 0 | 459 | 2849 | 0 | 0 | 0 | 0 | 70.74 | -25.36 | 0 | 529.74 | 2823.64 | 0 | 431.3 | 2405.08 | 5.792 | -159.9 | -47.64 | -30.06 | 1198 | 189 | 27.56 | 1.69 | 34.23 | 73.67 | 6.43 | 16.6 | 147277.41 | 3364.25 | 34172.39 | 18379.6 | 862 | 1738.19 | 325.7 | 100.27 | 1.79 | 35.21 | 73.6 | 6.37 | 15.93 | 427211.69 | 10845.85 | 124708.09 | 2084-09-02 22:19 | 1200 | 2 | 7 | 70 | 789 | 0 | 0 | 0 | 0 | 1 | 6 | 40 | 461 | 3 | 11.5 | 90 | 814 | 6 | 200 | 2064 | 0 | 0 | 1 | 1 | 2 | 811.72 | 94765.67 | 6.53 | 14.45083 | 2185.82 | 194638.33 | 7.47 | 24 | 2866 | 2998 | 1055
2017-07-27 | 3899.1 | 0 | 0 | 0 | 29.33 | 25.57 | 31.97 | 0.164 | 0 | 1025 | 3162 | 0 | 0 | 0 | 0 | 32.34 | 40.72 | 0 | 1057.34 | 3202.72 | 0 | 882.26 | 2962.91 | 4.56 | 73.35 | 38.43 | 15.78 | 1885.79 | 361.18 | 196.53 | 1.66 | 34.82 | 73.87 | 5.8 | 15.97 | 878111.04 | 21763.51 | 216777.89 | 113882.05 | 1422 | 1922.61 | 420.94 | 179.44 | 1.8 | 35.07 | 74.43 | 6.3 | 17.83 | 824037.03 | 21247.41 | 233978.93 | 2176-08-26 03:50 | 1407 | 2 | 7.5 | 90 | 515 | 0 | 0 | 0 | 0 | 3 | 10.5 | 105 | 692 | 2 | 7 | 80 | 506 | 7 | 275 | 1713 | 0 | 0 | 1 | 0 | 1 | 1192.1 | 164226 | 7.5 | 23.51444 | 2431.52 | 185955 | 8.25 | 24 | 3899 | 3624 | 998
2017-07-28 | 3343.38 | 0 | 312.96 | 152.35 | 28.49 | 26.57 | 32.47 | 0.1404622 | 0 | 1062 | 2585 | 0 | 26 | 490 | -21 | -52.71 | 3.88 | 0 | 1035.29 | 3078.88 | 0 | 1001.06 | 2675.8 | -5.22 | -181.7 | -20.76 | 4.77 | 1873.89 | 380.88 | 165.46 | 1.6 | 35.41 | 72.47 | 4.73 | 19.53 | 845662.65 | 22618.92 | 211642.27 | 113259.11 | 1414 | 1922.74 | 433.08 | 182.94 | 1.92 | 35.75 | 72.83 | 5.4 | 18.07 | 813265.32 | 22310.67 | 233407.99 | 2179-03-01 05:31 | 1437 | 1 | 3 | 115 | 710 | 0 | 0 | 0 | 0 | 1 | 3.5 | 65 | 427 | 3 | 10 | 100 | 769 | 5 | 280 | 1906 | 2 | 1 | 1 | 1 | 5 | 1162.98 | 165839.33 | 7 | 24 | 2520.7 | 204439 | 7.97 | 24 | 3808 | 3684 | 1026.5
2017-07-29 | 3990.41 | 0 | 0 | 0 | 28.17 | 26.83 | 32.73 | 0.162 | 0 | 1345 | 3355 | 0 | 0 | 0 | 21 | -29.85 | -9.28 | 0 | 1315.15 | 3345.72 | 0 | 1061.37 | 3034.81 | -5.604 | 286.2 | 2.76 | 8.04 | 2005.34 | 369.58 | 242.21 | 1.91 | 33.93 | 72.9 | 10.07 | 18.2 | 874723.53 | 23075.02 | 220977.64 | 115061.51 | 1437 | 2021.86 | 426.38 | 205.08 | 1.91 | 35.3 | 71.97 | 6.03 | 19.7 | 809966.29 | 22224.02 | 241035.85 | 2172-07-16 14:53 | 1437 | 1 | 3 | 45 | 713 | 0 | 0 | 0 | 0 | 3 | 10 | 165 | 932 | 3 | 10.5 | 110 | 719 | 7 | 320 | 2364 | 0 | 0 | 1 | 1 | 2 | 1303.12 | 170119.67 | 7.7 | 24 | 2500.68 | 204667 | 8.17 | 24 | 3990 | 3804 | 998
2017-07-30 | 4207.01 | 0 | 0 | 0 | 28.49 | 26.47 | 32.03 | 0.164 | 0 | 1381 | 3272 | 0 | 0 | 0 | 0 | 32.07 | -4.04 | 0 | 1413.07 | 3267.96 | 0 | 1314.92 | 2938.6 | -0.56 | -22.1 | 8.52 | -12.48 | 2041.3 | 338.01 | 211.04 | 1.72 | 34.34 | 72.65 | 5.9 | 15.38 | 876583.87 | 23147.79 | 216346.04 | 115073.14 | 1437 | 2119.15 | 397.95 | 196.48 | 1.8 | 34.97 | 72.5 | 7 | 18.4 | 811273.99 | 22506.68 | 251117.35 | 2176-05-21 05:31 | 1437 | 3 | 10.5 | 105 | 700 | 0 | 0 | 0 | 0 | 3 | 11.5 | 100 | 702 | 3 | 11 | 95 | 734 | 9 | 300 | 2136 | 0 | 1 | 1 | 0 | 2 | 1239.42 | 168724.33 | 7.37 | 24 | 2614.64 | 210758.67 | 8.23 | 24 | 4207 | 3854 | 1049.5
2017-07-31 | 3691.28 | 0 | 306.94 | 0 | 28.69 | 26.63 | 32.43 | 0.1477139 | 0 | 848 | 2888 | 0 | 75 | 262 | 0 | -78.45 | -13.52 | 0 | 844.55 | 3136.48 | 0 | 866.87 | 2894.36 | 9.492 | 49.15 | 24.18 | 3.72 | 2002.12 | 376.95 | 205.05 | 1.95 | 32.57 | 73 | 6.1 | 21.55 | 874040 | 23008.54 | 214402.79 | 115103.55 | 1437 | 1995.51 | 428.85 | 222.6 | 1.78 | 34.64 | 72.97 | 7.6 | 19.07 | 829054.23 | 21656.36 | 233249.86 | 2173-04-19 20:38 | 1437 | 2 | 7 | 90 | 735 | 0 | 0 | 0 | 0 | 3 | 11.5 | 120 | 695 | 3 | 12 | 90 | 756 | 8 | 300 | 2186 | 1 | 1 | 0 | 1 | 3 | 1203.02 | 161668.5 | 7.55 | 24 | 2631.72 | 211025.5 | 8.4 | 24 | 3998 | 3835 | 1226.1
2017-08-01 | 2878.49 | 0 | 538.29 | 606.12 | 28.33 | 27 | 32.87 | 0.1159214 | 0 | 945 | 2447 | 0 | 513 | 742 | 0 | 58.08 | -17.12 | 0 | 1516.08 | 3171.88 | 0 | 1272.2 | 2891.05 | -10.628 | -79.15 | -29.61 | 24.99 | 2063.87 | 301.34 | 206.72 | 1.83 | 34.56 | 71.93 | 6.17 | 19.63 | 880171.38 | 23404.05 | 220607.74 | 115106.33 | 1438 | 1968.45 | 314.21 | 208.52 | 2.03 | 34.97 | 71.17 | 5.57 | 20.97 | 847308.47 | 22266.55 | 220560.88 | 2180-04-02 09:22 | 1415 | 1 | 3.5 | 50 | 707 | 0 | 0 | 0 | 0 | 3 | 11 | 100 | 733 | 3 | 12 | 80 | 485 | 7 | 230 | 1925 | 1 | 1 | 0 | 1 | 3 | 1211.92 | 166840 | 7.45 | 24 | 2471.6 | 214512 | 8.1 | 24 | 4022 | 3684 | 1202.949293
2017-08-02 | 3533.47 | 0 | 0 | 0 | 28.8 | 26.53 | 33 | 0.158 | 0 | 1396 | 2304 | 0 | 0 | 0 | 0 | 85.41 | 18.72 | 0 | 1481.41 | 2322.72 | 0 | 1233.9 | 2072.41 | 2.168 | -16.6 | 30.33 | -11.4 | 1994.69 | 377.63 | 217.59 | 1.99 | 35.39 | 72.37 | 5.37 | 19.4 | 864601.9 | 22951.43 | 213139.04 | 115093.18 | 1437 | 1524.61 | 373.14 | 143.88 | 2.4 | 35.32 | 71.2 | 4.47 | 24.07 | 672929.7 | 17155.19 | 181751.11 | 2144-01-03 10:48 | 1129 | 2 | 7 | 75 | 708 | 2 | 9.5 | 50 | 647 | 3 | 11.5 | 95 | 767 | 1 | 3 | 30 | 0 | 8 | 250 | 2122 | 1 | 1 | 0 | 1 | 3 | 979.16 | 135291 | 6.73 | 19.65778 | 2376.92 | 208947 | 8.25 | 23.58583 | 3533 | 3356 | 1168.462066
2017-08-03 | 3016.06 | 0 | 0 | 0 | 29.63 | 26.9 | 31.85 | 0.164 | 0 | 1397 | 2242 | 0 | 0 | 0 | 0 | -207.9 | 2.88 | 0 | 1189.1 | 2244.88 | 0 | 1287.85 | 2015.81 | 0.484 | 77 | -27.81 | -30.78 | 942.79 | 121.57 | 92.73 | 1.74 | 34.15 | 73.43 | 6.47 | 15.97 | 420030.35 | 10884.28 | 98608.23 | 55440.49 | 692 | 2003.47 | 316.58 | 235.26 | 1.88 | 35.25 | 72.63 | 5.83 | 17.8 | 867494.76 | 21626.62 | 221232.68 | 2187-07-09 08:53 | 1437 | 2 | 7.25 | 55 | 490 | 3 | 10.5 | 105 | 664 | 2 | 6.5 | 45 | 265 | 0 | 0 | 0 | 0 | 7 | 205 | 1419 | 1 | 0 | 0 | 1 | 2 | 1419.6 | 171350.33 | 8.37 | 24 | 1104.74 | 173084.5 | 6.75 | 12.95278 | 3016 | 2525 | 944.8185155
2017-08-04 | 4048.43 | 0 | 0 | 0 | 28.79 | 26.95 | 32.8 | 0.167 | 0 | 1272 | 3271 | 0 | 0 | 0 | 0 | 156.18 | 3.6 | 0 | 1428.18 | 3274.6 | 0 | 1077.28 | 2939.71 | -0.752 | -26.75 | 26.37 | 18.66 | 1993.32 | 303.58 | 200.1 | 1.84 | 34.73 | 72.35 | 7.8 | 17.2 | 845300.93 | 21070.48 | 210618.34 | 109295.69 | 1365 | 2071.83 | 296.82 | 206.62 | 1.91 | 36.24 | 73 | 5.1 | 17.6 | 860383.23 | 21954.61 | 232401.79 | 2182-10-07 03:07 | 1429 | 1 | 3.5 | 40 | 725 | 2 | 8 | 55 | 677 | 3 | 10.5 | 90 | 995 | 0 | 0 | 0 | 0 | 6 | 185 | 2397 | 0 | 1 | 0 | 1 | 2 | 1292.2 | 164320 | 7.87 | 24 | 2451.54 | 195356.67 | 8.03 | 23.69528 | 4048 | 3744 | 1030.695609
2017-08-05 | 4159.66 | 0 | 0 | 0 | 28.54 | 26.6 | 31.73 | 0.16 | 0 | 1225 | 3408 | 0 | 0 | 0 | -27.09 | 94.29 | 18.56 | 0 | 1319.29 | 3426.56 | 0 | 1164.82 | 3076.45 | 5.112 | -76.25 | -14.76 | 12.87 | 2107.61 | 360.67 | 218.13 | 1.76 | 33.75 | 72.8 | 6.03 | 17.93 | 862969.67 | 22021.91 | 227823.8 | 115064.94 | 1437 | 2071.87 | 346.63 | 221.14 | 1.77 | 34.38 | 73.15 | 6.33 | 17.57 | 876645.66 | 21978.37 | 233571.5 | 2186-02-25 05:02 | 1437 | 4 | 14 | 125 | 969 | 3 | 11.25 | 85 | 700 | 2 | 7.5 | 60 | 702 | 0 | 0 | 0 | 0 | 9 | 270 | 2371 | 1 | 1 | 0 | 1 | 3 | 1297.66 | 169105.67 | 7.73 | 24 | 2562.56 | 192189.67 | 8.33 | 24 | 4289 | 3861 | 1201.535
2017-08-06 | 4301.49 | 0 | 0 | 0 | 28.65 | 26.43 | 31.8 | 0.153 | 0 | 1147 | 3376 | 0 | 0 | 0 | 21.06 | -16.44 | 122.52 | 0 | 1130.56 | 3498.52 | 0 | 1119.1 | 3080.97 | -4.08 | -35.05 | -8.4 | -20.58 | 2147.93 | 379.37 | 195.98 | 1.76 | 34.22 | 73.23 | 7.57 | 18.73 | 864393.88 | 22257.54 | 240178.83 | 115073.28 | 1437 | 2096.42 | 335.73 | 192.5 | 1.86 | 35.19 | 72.27 | 6.1 | 20.6 | 854387.72 | 21993.19 | 242257.04 | 2186-08-06 07:55 | 1437 | 3 | 10.5 | 105 | 480 | 3 | 11 | 100 | 670 | 3 | 12 | 90 | 913 | 0 | 0 | 0 | 220 | 9 | 295 | 2283 | 1 | 1 | 0 | 1 | 3 | 1334.06 | 170288 | 7.9 | 24 | 2615.34 | 189842.33 | 8.57 | 24 | 4301 | 3949 | 1287.54
2017-08-07 | 3856.63 | 0 | 0 | 0 | 28.49 | 26.23 | 32.23 | 0.154 | 0 | 1042 | 3426 | 0 | 0 | 0 | 5.37 | -145.14 | -142.88 | 0 | 896.86 | 3283.12 | 0 | 753.28 | 3100.35 | -2.84 | 84.7 | 23.7 | 23.49 | 1968.98 | 360.33 | 194.44 | 1.6 | 34.62 | 73.6 | 6.3 | 17.1 | 859801.98 | 21680.78 | 209270.71 | 115052.01 | 1437 | 1981.16 | 380.61 | 183.9 | 1.72 | 35.15 | 73.43 | 6.5 | 17.07 | 849795.9 | 22213.63 | 231934.53 | 2186-07-30 13:26 | 1437 | 2 | 7 | 70 | 708 | 3 | 10.5 | 120 | 686 | 0 | 0 | 0 | 0 | 3 | 10 | 110 | 921 | 8 | 300 | 2315 | 1 | 1 | 0 | 1 | 3 | 1257.62 | 166025.67 | 7.57 | 24 | 2473.38 | 194983.67 | 8 | 24 | 3857 | 3731 | 1144.366
2017-08-08 | 3923.73 | 0 | 0 | 0 | 28.28 | 26.87 | 32.57 | 0.161 | 0 | 1317 | 2894 | 0 | 0 | 0 | 0.66 | 106.08 | 73.96 | 0 | 1423.08 | 2967.96 | 0 | 1329.11 | 2609.15 | 18.776 | -18.3 | -21.54 | 4.74 | 1999.89 | 333.09 | 202 | 1.76 | 35.11 | 72.7 | 6.73 | 19 | 860173.63 | 21601.18 | 217427.96 | 115098.13 | 1437 | 1855.48 | 355.4 | 164.91 | 1.95 | 33.86 | 73.7 | 10.55 | 20.7 | 794374.43 | 20929.43 | 211573.05 | 2178-09-18 14:38 | 1346 | 3 | 17.5 | 100 | 690 | 3 | 13 | 110 | 700 | 0 | 0 | 0 | 0 | 2 | 7.5 | 90 | 490 | 8 | 300 | 1880 | 1 | 1 | 0 | 1 | 3 | 1237.6 | 166360.67 | 7.47 | 24 | 2424.24 | 189688 | 8.03 | 24 | 3924 | 3662 | 1139.285
2017-08-09 | 2894.03 | 0 | 0 | 0 | 28.44 | 26.63 | 32.17 | 0.158 | 201 | 473 | 2464 | 0 | 0 | 0 | 0 | -91.35 | -107.88 | 201 | 381.65 | 2356.12 | 156.64 | 512.93 | 2239.78 | -18.672 | -76.7 | 13.86 | -2.91 | 968.01 | 103.35 | 80.68 | 1.65 | 35.67 | 72.7 | 6.43 | 19.03 | 455455.23 | 11530.68 | 96879.23 | 59900.05 | 748 | 1888.4 | 373.46 | 186.48 | 1.79 | 35.12 | 71.27 | 6.73 | 18.23 | 861497.68 | 22352.5 | 221367.04 | 2185-06-26 19:12 | 1437 | 3 | 11 | 80 | 725 | 2 | 6.5 | 60 | 435 | 0 | 0 | 0 | 0 | 1 | 3.5 | 35 | 477 | 6 | 175 | 1637 | 1 | 1 | 0 | 0 | 2 | 713.44 | 149683 | 7.1 | 16.44694 | 2031.12 | 156563.5 | 7.8 | 24 | 2894 | 2744 | 933.2
2017-08-10 | 3877.7 | 0 | 162.68 | 0 | 28.67 | 26.8 | 32.43 | 0.1487478 | 59 | 1104 | 2926 | 0 | 0 | 179 | -71.91 | 10.05 | -14.92 | -12.91 | 1114.05 | 3090.08 | 72.48 | 979.97 | 2909.96 | 1.5 | 123.3 | -17.31 | -10.32 | 2006.11 | 308.46 | 186.46 | 1.77 | 34.86 | 72.9 | 6.87 | 16.1 | 834980.36 | 22426.28 | 216337.06 | 114982.58 | 1437 | 1953.13 | 292.97 | 157.35 | 1.85 | 35.59 | 71.9 | 9.13 | 18.3 | 849404.12 | 22320.74 | 224845.54 | 2180-10-03 02:10 | 1397 | 3 | 35.5 | 90 | 507 | 3 | 14.5 | 115 | 745 | 0 | 0 | 0 | 0 | 3 | 13.5 | 90 | 810 | 9 | 295 | 2062 | 1 | 0 | 0 | 1 | 2 | 1128.4 | 105613.67 | 7.17 | 24 | 2498.86 | 192041 | 8.13 | 24 | 4041 | 3627 | 1053.5
2017-08-11 | 3699.75 | 0 | 0 | 0 | 28.91 | 26.93 | 32.5 | 0.154 | 0 | 1268 | 3043 | 0 | 0 | 0 | 71.91 | 98.61 | 43.84 | 0 | 1366.61 | 3086.84 | 0 | 1010.15 | 2609.59 | 2.564 | -156.2 | -48.15 | -0.75 | 2074.32 | 307.07 | 219.57 | 1.91 | 35.21 | 72.33 | 6.8 | 18.3 | 839548.41 | 22732.65 | 233946.32 | 114999.26 | 1437 | 1652.03 | 179.3 | 146.39 | 1.81 | 35.36 | 73.57 | 6.87 | 16.33 | 695447.86 | 18703.89 | 192067.58 | 2155-07-02 07:12 | 1181 | 2 | 7 | 55 | 791 | 3 | 11.5 | 120 | 731 | 0 | 0 | 0 | 0 | 3 | 11.5 | 100 | 823 | 8 | 275 | 2345 | 1 | 2 | 0 | 1 | 4 | 1179.36 | 161009 | 7.27 | 24 | 2398.76 | 171882 | 8.23 | 24 | 3700 | 3578 | 1161.7
2017-08-12 | 4181.57 | 0 | 0 | 0 | 29.21 | 26.43 | 32.3 | 0.158 | 0 | 1280 | 3300 | 0 | 0 | 0 | -201.75 | -15.87 | 176.64 | 0 | 1264.13 | 3476.64 | 0 | 1254.6 | 3051.4 | 5.692 | -117.55 | 3.09 | -46.5 | 2047.84 | 222.38 | 225.13 | 2.16 | 36.22 | 70 | 6.07 | 18.4 | 875551.06 | 22589.53 | 217034.35 | 114878.55 | 1437 | 2084.11 | 217.96 | 213.58 | 1.86 | 35.31 | 72.1 | 6 | 19 | 856523.06 | 22256.69 | 231800.05 | 2178-04-25 11:46 | 1437 | 2 | 8 | 80 | 749 | 2 | 8 | 75 | 459 | 0 | 0 | 0 | 208 | 3 | 11.5 | 100 | 507 | 7 | 255 | 1923 | 1 | 0 | 0 | 1 | 2 | 1144.78 | 166557.67 | 7.17 | 24 | 2557.1 | 190892.33 | 8.4 | 24 | 4182 | 3702 | 1048.1
2017-08-13 | 4082.1 | 0 | 0 | 0 | 28.59 | 26.93 | 33.17 | 0.157 | 0 | 1299 | 3237 | 0 | 0 | 0 | 201.75 | -84 | -195.76 | 0 | 1215 | 3041.24 | 0 | 1131.65 | 2935.56 | 6.168 | -40.6 | 34.11 | 23.4 | 1925.56 | 260.43 | 162.86 | 1.76 | 34.25 | 72.83 | 5.33 | 18.87 | 811443.76 | 20906.6 | 212218.66 | 106872.01 | 1336 | 2011.37 | 336.31 | 185.96 | 1.99 | 35.1 | 71.53 | 5.3 | 19.95 | 824025.87 | 21191.41 | 242214.55 | 2163-10-13 08:10 | 1377 | 3 | 11 | 90 | 982 | 2 | 7.5 | 70 | 484 | 1 | 4 | 50 | 453 | 3 | 10.5 | 85 | 974 | 9 | 295 | 2893 | 1 | 1 | 0 | 1 | 3 | 1277.64 | 168165.33 | 7.63 | 23 | 2626.26 | 182389.33 | 8.47 | 23 | 4082 | 3904 | 1161.3
2017-08-14 | 3973.85 | 0 | 0 | 0 | 28.37 | 26.6 | 32.6 | 0.161 | 0 | 1239 | 3117 | 0 | 0 | 0 | -167.1 | 34.38 | 76.48 | 0 | 1273.38 | 3193.48 | 0 | 1129.88 | 2804.64 | -10.24 | 51.3 | 11.13 | 24.6 | 1987.57 | 212.73 | 198.5 | 1.96 | 36.4 | 71.5 | 6.87 | 16.27 | 868754.13 | 22168.5 | 207657.48 | 114926.89 | 1437 | 2008.36 | 197.93 | 195.52 | 1.94 | 35.7 | 71.7 | 6.33 | 18.33 | 878840.94 | 21963.3 | 219123.11 | 2174-09-19 17:17 | 1437 | 2 | 7 | 50 | 508 | 2 | 7.5 | 70 | 477 | 2 | 7.5 | 55 | 461 | 2 | 7.5 | 55 | 494 | 8 | 230 | 1940 | 1 | 1 | 0 | 1 | 3 | 1186.64 | 163604.33 | 7.23 | 24 | 2568.02 | 179647.67 | 8.1 | 24 | 3974 | 3755 | 1109.8
2017-08-15 | 4128.4 | 0 | 0 | 0 | 29.38 | 26 | 32.3 | 0.166 | 0 | 1166 | 3283 | 0 | 0 | 0 | 167.1 | 7.59 | -55.88 | 0 | 1173.59 | 3227.12 | 0 | 1145.01 | 3010.06 | 6.54 | -49 | -18.93 | -24.6 | 2003.92 | 327.55 | 191.44 | 1.8 | 35.44 | 74.37 | 5.87 | 17.77 | 878440.07 | 21925.56 | 219069.71 | 114945.22 | 1437 | 2013.78 | 340.44 | 178.94 | 2 | 35.35 | 72.37 | 6.1 | 18.2 | 873648.16 | 21686.89 | 234353.44 | 2176-09-19 21:07 | 1437 | 2 | 16 | 50 | 517 | 2 | 11.5 | 80 | 470 | 3 | 15 | 90 | 645 | 2 | 15 | 65 | 482 | 9 | 285 | 2114 | 1 | 1 | 0 | 1 | 3 | 1130.22 | 163739.33 | 6.87 | 24 | 2548 | 193210.67 | 8.07 | 24 | 4128 | 3678 | 1163.3
2017-08-16 | 3755.72 | 0 | 349.46 | 0 | 28.8 | 26.8 | 32.87 | 0.1418222 | 0 | 890 | 3063 | 0 | 13 | 370 | 0 | -35.88 | 30.88 | 0 | 867.12 | 3463.88 | 0 | 804.73 | 3275.35 | 2.564 | -26.35 | -24.09 | -30.33 | 2091.8 | 261.08 | 227.12 | 1.9 | 34.97 | 73.5 | 5.5 | 14.67 | 867826.62 | 22081.66 | 224761.68 | 115004.18 | 1437 | 2024.65 | 296.25 | 205.04 | 2 | 34.76 | 73.3 | 7.9 | 16.57 | 872229.88 | 21188.13 | 232807.05 | 2171-12-04 16:05 | 1405 | 0 | 0 | 0 | 0 | 2 | 7 | 90 | 902 | 3 | 11 | 90 | 669 | 3 | 12 | 70 | 743 | 8 | 250 | 2314 | 1 | 1 | 0 | 1 | 3 | 1230.32 | 164065.5 | 7.35 | 24 | 2637.18 | 173233.5 | 8.3 | 24 | 4105 | 3867 | 1157.8
2017-08-17 | 3212.39 | 0 | 189.5 | 0 | 27.78 | 27.1 | 32.7 | 0.1472875 | 0 | 1377 | 2068 | 0 | 122 | 87 | 0 | 25.92 | -125.96 | 0 | 1524.92 | 2029.04 | 0 | 1282.42 | 1774.96 | -12.716 | 204.35 | 38.07 | 59.01 | 1827 | 272.23 | 167.45 | 2.06 | 33.83 | 71.5 | 5.77 | 17.5 | 762224.88 | 19076.91 | 205538.73 | 98508.58 | 1231 | 1377.02 | 201.57 | 126.79 | 2.05 | 34.77 | 71.1 | 5.83 | 17.73 | 626838.27 | 15747.2 | 151985.83 | 2135-09-12 19:12 | 1030 | 0 | 0 | 0 | 0 | 3 | 18.5 | 95 | 452 | 2 | 11.5 | 70 | 457 | 2 | 15 | 65 | 511 | 7 | 230 | 1420 | 1 | 1 | 0 | 1 | 3 | 833.56 | 95098 | 7.73 | 13.84806 | 2302.3 | 167412.33 | 7.87 | 24 | 3402 | 3136 | 1184.1
2017-08-18 | 3938.65 | 0 | 0 | 0 | 27.53 | 26.67 | 33.1 | 0.159 | 0 | 1433 | 2999 | 0 | 0 | 0 | -13.05 | 77.19 | 226.84 | 0 | 1510.19 | 3225.84 | 0 | 1326.81 | 2780.06 | -1.8 | 21.6 | -42.09 | -29.4 | 2145.05 | 317.38 | 209.51 | 1.98 | 35.18 | 73.7 | 5.5 | 14.55 | 881329.59 | 22386.14 | 249809.06 | 114953.71 | 1437 | 2023.97 | 281.66 | 175.39 | 2.12 | 36.26 | 71.9 | 5.2 | 18 | 871753.12 | 21923.25 | 232137.64 | 2170-02-16 07:55 | 1437 | 0 | 0 | 0 | 0 | 3 | 10 | 95 | 472 | 3 | 10.5 | 105 | 693 | 3 | 11 | 105 | 776 | 9 | 305 | 1941 | 1 | 1 | 0 | 0 | 2 | 1226.68 | 110517.33 | 7.4 | 24 | 2613.52 | 180001.33 | 8.7 | 24 | 3939 | 3841 | 911.3
2017-08-19 | 4288.41 | 0 | 0 | 0 | 27.66 | 26.5 | 32.77 | 0.162 | 0 | 1387 | 3315 | 0 | 0 | 0 | -16.05 | -91.71 | -132.64 | 0 | 1295.29 | 3182.36 | 0 | 1261.12 | 2945.82 | 9.4 | -159.7 | 47.07 | -0.36 | 2096.27 | 235.36 | 195.02 | 1.79 | 34.84 | 74.1 | 5.67 | 15.83 | 872566.02 | 22634.33 | 230814.8 | 115037.66 | 1437 | 1989.34 | 343 | 180.4 | 2.03 | 35.77 | 72.47 | 6.15 | 17.33 | 873548.93 | 22274.57 | 242484.63 | 2172-10-28 19:12 | 1437 | 0 | 0 | 0 | 0 | 3 | 9.5 | 65 | 962 | 3 | 10.5 | 115 | 654 | 3 | 11 | 90 | 769 | 9 | 270 | 2385 | 1 | 1 | 0 | 1 | 3 | 1297.66 | 166682.33 | 7.77 | 24 | 2591.68 | 201477.33 | 9.1 | 24 | 4288 | 3890 | 1166.5
2017-08-20 | 4236.14 | 0 | 0 | 0 | 28.26 | 26.3 | 32.4 | 0.171 | 0 | 1299 | 3291 | 0 | 0 | 0 | 29.1 | 39.87 | 75.4 | 0 | 1338.87 | 3366.4 | 0 | 1141.67 | 3002.28 | -8.732 | 217.95 | 7.59 | 18.36 | 2135.77 | 318.06 | 201.51 | 1.85 | 36.13 | 73.2 | 5.97 | 16.63 | 875058.06 | 22325.76 | 238588.85 | 115021.19 | 1437 | 2030 | 302.91 | 201 | 1.93 | 35.83 | 72.15 | 5.6 | 17.23 | 872979.75 | 22197.74 | 237227.8 | 2169-10-21 12:14 | 1437 | 0 | 0 | 0 | 0 | 3 | 24 | 100 | 739 | 4 | 25 | 145 | 939 | 3 | 16.5 | 105 | 782 | 10 | 350 | 2460 | 0 | 1 | 0 | 1 | 2 | 1210.3 | 161617.67 | 7.5 | 24 | 2622.62 | 185368 | 9.3 | 24 | 4236 | 3833 | 1161.7
2017-08-21 | 4131.13 | 0 | 0 | 0 | 28.7 | 26.4 | 31.97 | 0.166 | 0 | 1251 | 3294 | 0 | 0 | 0 | 0 | -21.84 | -36.92 | 0 | 1229.16 | 3257.08 | 0 | 1162.79 | 2884.07 | 1.232 | -61.4 | 3.75 | 13.98 | 2199.25 | 382.18 | 204.03 | 1.67 | 34.69 | 75.67 | 6.07 | 16.1 | 866708.63 | 22025.95 | 257741.42 | 115091.73 | 1437 | 1972.49 | 391.46 | 204.99 | 1.67 | 35.32 | 73.23 | 9.03 | 14.83 | 876038 | 21523.91 | 236549.68 | 2167-02-21 08:38 | 1425 | 1 | 3.5 | 30 | 490 | 2 | 8 | 65 | 715 | 3 | 10 | 90 | 674 | 3 | 12 | 100 | 759 | 9 | 285 | 2638 | 1 | 1 | 0 | 1 | 3 | 1403.22 | 167775.67 | 8.33 | 24 | 2631.44 | 139925 | 9.3 | 24 | 4131 | 4034 | 1161.3
2017-08-22 | 3229.07 | 0 | 159.62 | 0 | 28.39 | 26.07 | 32.3 | 0.1533989 | 100 | 661 | 2819 | 0 | 0 | 177 | 0 | -8.82 | -38.32 | 100 | 652.18 | 2957.68 | 78.75 | 670.01 | 2923.59 | -0.196 | 121.3 | 12.84 | -2.94 | 1732.08 | 265.04 | 176.97 | 1.68 | 35.44 | 72.95 | 6.67 | 15.73 | 758938.41 | 19176.62 | 190214.53 | 101119.36 | 1263 | 1442.61 | 271.83 | 124.8 | 1.74 | 36.52 | 72.55 | 6.5 | 16.23 | 656085.31 | 16518.65 | 177021.23 | 2135-04-09 11:31 | 1085 | 1 | 3.5 | 35 | 511 | 2 | 6.5 | 35 | 489 | 1 | 3 | 35 | 215 | 2 | 6.5 | 70 | 455 | 6 | 175 | 1670 | 1 | 1 | 0 | 1 | 3 | 1373.72 | 170152 | 8.9 | 24 | 1683.4 | 93084 | 5.4 | 17.70917 | 3389 | 2986 | 1019.5
2017-08-23 | 4092.41 | 0 | 0 | 0 | 29.01 | 26.63 | 32.23 | 0.161 | 50 | 1465 | 3179 | 0 | 0 | 0 | 0 | -42.72 | -19 | 50 | 1422.28 | 3160 | 30.72 | 1243.42 | 2758.39 | 5.128 | -8.9 | -16.95 | -31.59 | 2135.19 | 440.13 | 199.03 | 1.79 | 34.69 | 74.1 | 5.75 | 18.05 | 877533.79 | 22507.38 | 264482.52 | 115094.41 | 1437 | 1945.06 | 367.01 | 190.97 | 1.83 | 35.36 | 71.65 | 6.95 | 17.2 | 875385.25 | 22475.94 | 245536.28 | 2176-04-07 23:17 | 1437 | 0 | 0 | 0 | 238 | 2 | 7.5 | 70 | 471 | 3 | 10.5 | 70 | 675 | 3 | 11 | 90 | 766 | 8 | 230 | 2150 | 1 | 0 | 0 | 1 | 2 | 1195.56 | 165101 | 7.2 | 24 | 2700.88 | 129216.67 | 9.5 | 24 | 4092 | 3897 | 815.3
2017-08-24 | 4034.04 | 0 | 50.61 | 0 | 29 | 27.43 | 33.07 | 0.1607718 | 0 | 1396 | 2818 | 0 | 0 | 56 | -63.72 | 11.04 | 18.8 | 0 | 1407.04 | 2892.8 | 0 | 1293.43 | 2655.74 | -1.912 | -67.3 | -6.87 | 36.36 | 2078.5 | 319.93 | 235.69 | 1.9 | 34.06 | 74.4 | 6.75 | 17.45 | 862357.09 | 22657.45 | 240375.77 | 115041.66 | 1437 | 1944.77 | 373.76 | 189.97 | 2.01 | 36.13 | 71.93 | 4.95 | 17.3 | 880644.84 | 22140.27 | 239108.05 | 2172-10-24 14:53 | 1437 | 2 | 7.5 | 80 | 196 | 1 | 3.5 | 95 | 664 | 3 | 11.5 | 75 | 672 | 1 | 3.5 | 25 | 235 | 7 | 275 | 1767 | 1 | 1 | 0 | 1 | 3 | 1274 | 157207 | 7.7 | 24 | 2458.82 | 129091.5 | 8.5 | 24 | 4115 | 3733 | 1161
2017-08-25 | 3816.32 | 0 | 0 | 0 | 29.23 | 27.1 | 33.7 | 0.159 | 0 | 1443 | 3090 | 0 | 0 | 0 | 63.72 | 73.05 | 50.48 | 0 | 1516.05 | 3140.48 | 0 | 1285.27 | 2760.58 | 5.136 | -22.25 | -8.07 | -10.71 | 1959.96 | 304.92 | 200.52 | 1.97 | 34.11 | 73.93 | 6.13 | 16.77 | 830844.8 | 21791.64 | 222421.32 | 110979.24 | 1386 | 1888.55 | 333.74 | 197.03 | 2.11 | 35.94 | 71.63 | 5.27 | 18.5 | 866229.01 | 21299.02 | 223551.21 | 2171-12-30 16:34 | 1406 | 1 | 3.5 | 40 | 492 | 2 | 7 | 50 | 427 | 3 | 10.5 | 60 | 683 | 2 | 7.5 | 90 | 505 | 8 | 240 | 2107 | 1 | 1 | 0 | 1 | 3 | 1157.52 | 152499 | 7.2 | 24 | 2449.72 | 112269 | 8.4 | 24 | 3819 | 3608 | 961.7
2017-08-26 | 3824.55 | 0 | 0 | 0 | 28.77 | 26.93 | 33.7 | 0.154 | 0 | 953 | 3250 | 0 | 0 | 0 | 0 | -43.14 | -39.92 | 0 | 909.86 | 3210.08 | 0 | 858.04 | 2918.24 | 1.564 | -10.8 | -5.55 | 2.94 | 1937.75 | 275.22 | 188.96 | 2.09 | 34.89 | 72.37 | 4.67 | 16.93 | 858502.38 | 22267.07 | 207217.69 | 115021.84 | 1437 | 1881.51 | 314.2 | 169.41 | 2.14 | 35.92 | 71.33 | 4.67 | 18.37 | 864476.28 | 21766.68 | 223600.92 | 2172-10-08 20:38 | 1437 | 2 | 7.5 | 40 | 434 | 2 | 8.5 | 85 | 715 | 0 | 0 | 0 | 240 | 3 | 12 | 90 | 765 | 7 | 215 | 2154 | 1 | 1 | 0 | 1 | 3 | 1184.82 | 157241.33 | 7.57 | 24 | 2469.74 | 125232.67 | 8.73 | 24 | 3825 | 3655 | 1104.4
2017-08-27 | 4074.34 | 0 | 0 | 0 | 28.59 | 27.33 | 33.07 | 0.152 | 0 | 1416 | 3272 | 0 | 0 | 0 | -0.45 | -12.69 | -4.4 | 0 | 1403.31 | 3267.6 | 0 | 1245.96 | 2951.46 | -9.244 | -120.25 | 24.6 | -24.93 | 2077.27 | 332.95 | 215.58 | 2.05 | 33.99 | 73.95 | 5.87 | 16.53 | 874065.57 | 22586.5 | 237852 | 115069.61 | 1437 | 2041.52 | 319.53 | 166.91 | 2.06 | 35.89 | 70.95 | 6.1 | 18.43 | 873976.78 | 21925.2 | 256464.22 | 2173-06-20 00:43 | 1437 | 3 | 10 | 90 | 681 | 2 | 7 | 55 | 699 | 0 | 0 | 0 | 0 | 1 | 4 | 35 | 773 | 6 | 180 | 2153 | 1 | 1 | 0 | 1 | 3 | 1233.96 | 160800.33 | 7.73 | 24 | 2604.42 | 118664 | 9.23 | 24 | 4074 | 3838 | 1189.8
2017-08-28 | 4005.67 | 0 | 0 | 0 | 27.29 | 27.93 | 33.93 | 0.163 | 151 | 1015 | 3216 | 0 | 0 | 0 | 0.45 | 54.54 | 49.44 | 151.45 | 1069.54 | 3265.44 | 78.88 | 931.6 | 2936.09 | 1.804 | 245.8 | -29.46 | 30.51 | 2036.05 | 253.92 | 197.02 | 1.98 | 35.31 | 71.9 | 6.53 | 16.4 | 855323.63 | 22459.69 | 226140 | 113187.05 | 1414 | 1970.57 | 279.88 | 178.48 | 1.95 | 36.49 | 71 | 6.33 | 17.97 | 859501.29 | 22001.14 | 242777.67 | 2173-08-30 18:43 | 1392 | 3 | 11.5 | 75 | 735 | 3 | 11 | 85 | 683 | 0 | 0 | 0 | 0 | 2 | 7 | 60 | 782 | 8 | 220 | 2200 | 0 | 0 | 0 | 0 | 0 | 1224.86 | 162110.67 | 7.57 | 24 | 2549.82 | 114881.67 | 9.07 | 23.85417 | 4006 | 3775 | 1142.8736
2017-08-29 | 4248.93 | 0 | 0 | 0 | 27.07 | 27.8 | 34.7 | 0.163 | 0 | 1373 | 3086 | 0 | 0 | 0 | 0 | -89.55 | -74.88 | 0 | 1283.45 | 3011.12 | 0 | 1308.23 | 2835.96 | 7.112 | -55.4 | 2.31 | -20.79 | 2192.53 | 402.47 | 190.99 | 1.99 | 34.91 | 72.5 | 6.23 | 17.2 | 874781.41 | 22784.16 | 258083.71 | 115043.34 | 1437 | 1997.95 | 315.76 | 192.96 | 2.01 | 35.89 | 67.57 | 5.93 | 15.97 | 891518.26 | 22942.05 | 252657.75 | 2179-04-15 07:41 | 1437 | 1 | 3.5 | 25 | 0 | 3 | 10.5 | 90 | 703 | 3 | 10.5 | 65 | 647 | 2 | 7 | 120 | 732 | 9 | 300 | 2082 | 1 | 2 | 0 | 1 | 4 | 1284.92 | 166932.33 | 7.8 | 24 | 2597.34 | 97244.67 | 9.37 | 24 | 4249 | 3882 | 1119.6412
2017-08-30 | 3291.76 | 0 | 0 | 0 | 28.59 | 27.63 | 34.07 | 0.171 | 101 | 1442 | 2140 | 0 | 0 | 0 | 0 | 8.73 | 129.84 | 101 | 1450.73 | 2269.84 | 91.16 | 1263.12 | 1896.49 | -8.544 | -45.6 | 30.99 | 0.9 | 1805.37 | 214.61 | 193.56 | 2.1 | 35.55 | 72.23 | 5.17 | 16.93 | 730926.75 | 19163.54 | 190803.4 | 97756.77 | 1220 | 1548.18 | 190.29 | 149.35 | 2.13 | 35.85 | 71.33 | 5.97 | 17.4 | 680081.92 | 17455.69 | 186382.86 | 2134-06-26 04:48 | 1119 | 1 | 3.5 | 40 | 705 | 1 | 4.5 | 30 | 0 | 2 | 7 | 55 | 485 | 3 | 11 | 85 | 733 | 7 | 210 | 1923 | 1 | 0 | 0 | 0 | 1 | 1010.1 | 156328.5 | 6.9 | 17.2225 | 2220.4 | 46894 | 8.5 | 24 | 3229 | 3110 | 1031.7308
2017-08-31 | 4184.38 | 0 | 0 | 0 | 29.94 | 26.63 | 33.37 | 0.159 | 52 | 1506 | 3063 | 0 | 0 | 0 | 0 | 10.68 | -148.16 | 52 | 1516.68 | 2914.84 | 46.64 | 1351.77 | 2768.31 | -3.04 | 148.45 | -17.31 | 16.56 | 2170.94 | 286.33 | 196.54 | 1.85 | 35.04 | 74 | 5.07 | 17.57 | 865305.07 | 22664.33 | 241177.37 | 115019.06 | 1437 | 2007.57 | 388.57 | 182.92 | 1.96 | 35.96 | 72.9 | 4.63 | 14.57 | 886547.15 | 21839.73 | 263110.16 | 2151-06-23 21:36 | 1418 | 2 | 7 | 75 | 724 | 0 | 0 | 0 | 0 | 4 | 15 | 115 | 704 | 3 | 11 | 95 | 764 | 9 | 285 | 2192 | 1 | 1 | 0 | 1 | 3 | 1275.82 | 168025 | 7.57 | 24 | 2604.42 | 53321.33 | 9.37 | 24 | 4184 | 3880 | 1020.2329
2017-09-01 | 3979.1 | 0 | 0 | 0 | 29.75 | 27.13 | 32.57 | 0.155 | 0 | 1374 | 2792 | 0 | 0 | 0 | -1.56 | -44.64 | 18.64 | 0 | 1329.36 | 2810.64 | 0 | 1286.3 | 2557.05 | 6.26 | -190.8 | -7.62 | -18 | 2015.63 | 303.68 | 189.46 | 1.86 | 35.42 | 73.13 | 4.97 | 13.8 | 854154.16 | 22823.74 | 223265.38 | 114983.4 | 1437 | 1981.29 | 327.23 | 184.94 | 2.12 | 35.85 | 71.83 | 4.83 | 15.77 | 888560.1 | 22357.2 | 240406.39 | 2162-01-27 08:53 | 1437 | 3 | 10.5 | 100 | 740 | 0 | 0 | 0 | 0 | 3 | 11.5 | 110 | 756 | 2 | 7 | 90 | 772 | 8 | 300 | 2268 | 1 | 2 | 0 | 2 | 5 | 1212.12 | 165518 | 7.23 | 24 | 2511.6 | 106844 | 8.8 | 24 | 3979 | 3724 | 1202.3427
2017-09-02 | 3923.86 | 0 | 0 | 57.9 | 29.73 | 27.03 | 32.6 | 0.155 | 0 | 1408 | 3353 | 0 | 0 | 65 | 1.56 | 81.69 | 65.08 | 0 | 1489.69 | 3483.08 | 0 | 1195 | 3030.5 | 6.656 | 83.25 | 27.93 | 22.77 | 2026.13 | 287.32 | 228.69 | 1.84 | 35.08 | 72.85 | 6.6 | 15.9 | 863687.03 | 23256.8 | 213072.94 | 115051.4 | 1437 | 1994.97 | 314.26 | 173.92 | 1.94 | 35.81 | 71.7 | 6.15 | 17.7 | 882988.6 | 22370.19 | 255506.59 | 2166-01-20 15:36 | 1413 | 3 | 10 | 85 | 686 | 0 | 0 | 0 | 0 | 2 | 7.5 | 60 | 718 | 3 | 10.5 | 169 | 749 | 8 | 314 | 2153 | 1 | 0 | 0 | 1 | 2 | 1186.64 | 159214.67 | 7.33 | 24 | 2497.04 | 98434.33 | 9 | 24 | 3982 | 3684 | 1146.0666
2017-09-03 | 3991.76 | 0 | 0 | 54.49 | 30.07 | 26.2 | 31.17 | 0.149 | 0 | 981 | 3206 | 0 | 0 | 60 | 0 | -15.03 | -35.64 | 0 | 965.97 | 3230.36 | 0 | 897.03 | 3076.33 | -7.784 | 72.2 | -8.25 | 6.3 | 2058.79 | 272.68 | 218.57 | 1.64 | 35 | 74.9 | 6.8 | 14 | 876186.34 | 23377.15 | 216678.66 | 114947.39 | 1437 | 2002.1 | 325.66 | 181.95 | 1.72 | 35.47 | 74.1 | 5.77 | 18.37 | 888568.84 | 22475.42 | 254047.16 | 2179-09-14 00:29 | 1437 | 3 | 11 | 65 | 723 | 0 | 0 | 0 | 0 | 4 | 14.5 | 110 | 958 | 3 | 12.5 | 80 | 765 | 10 | 255 | 2446 | 1 | 1 | 0 | 1 | 3 | 1130.22 | 158704 | 7.03 | 24 | 2677.22 | 78690.67 | 9.5 | 24 | 4046 | 3807 | 1145.6384
2017-09-04 | 4068.12 | 0 | 16.18 | 36.44 | 30.71 | 25.93 | 31.5 | 0.148168 | 0 | 1118 | 3466 | 0 | 18 | 40 | 0 | 15.39 | 46.72 | 0 | 1151.39 | 3552.72 | 0 | 1041.94 | 3049.52 | 8.06 | -59.65 | 0.3 | -0.36 | 2084.21 | 326.61 | 199.02 | 1.7 | 34.45 | 74.73 | 5.8 | 14.93 | 868019.69 | 23301.46 | 230652.81 | 115009.97 | 1437 | 2024.21 | 325.59 | 189.94 | 1.74 | 34.47 | 72.1 | 4.73 | 18.83 | 888478.5 | 22160.46 | 253832.43 | 2181-09-22 02:10 | 1437 | 3 | 11 | 105 | 1013 | 0 | 0 | 0 | 0 | 3 | 13 | 105 | 745 | 2 | 7 | 70 | 837 | 8 | 280 | 2595 | 1 | 1 | 0 | 0 | 2 | 1181.18 | 163209.67 | 7.2 | 24 | 2700.88 | 90341 | 9.6 | 24 | 4120 | 3882 | 1175.2187
2017-09-05 | 3993.22 | 0 | 0 | 0 | 30.8 | 26.67 | 31.5 | 0.155 | 100 | 1148 | 3321 | 0 | 0 | 0 | 0 | 2.31 | -25.44 | 100 | 1150.31 | 3295.56 | 89.52 | 1003.3 | 3037.39 | -4.936 | -194.85 | -14.16 | -25.77 | 2026.02 | 260.22 | 220.05 | 1.8 | 35.11 | 74.6 | 7.3 | 15.87 | 861685.5 | 22971.67 | 211024.5 | 114988.47 | 1437 | 1962.75 | 409.45 | 187.97 | 1.89 | 35.88 | 72.7 | 5.33 | 16.83 | 896257.44 | 22078.34 | 254242.64 | 2173-05-18 16:19 | 1437 | 3 | 11.5 | 90 | 762 | 0 | 0 | 0 | 0 | 3 | 12.5 | 95 | 734 | 3 | 12 | 100 | 814 | 9 | 285 | 2310 | 1 | 1 | 0 | 1 | 3 | 1148.42 | 161533.67 | 7.03 | 24 | 2704.52 | 0 | 9.53 | 24 | 3993 | 3853 | 1167.124
2017-09-06 | 3768.66 | 0 | 266.83 | 0 | 31.03 | 27.07 | 32.27 | 0.1344737 | 0 | 1084 | 2703 | 0 | 113 | 162 | 0 | 15.54 | -31.76 | 0 | 1212.54 | 2833.24 | 0 | 1155.6 | 2645.3 | -1.972 | -112.45 | -67.59 | -72.96 | 2051.77 | 380.1 | 211.03 | 1.73 | 34.29 | 75.6 | 7.53 | 14.47 | 866982.45 | 23109.17 | 238872.92 | 115008.21 | 1437 | 1925.9 | 385.94 | 190.98 | 1.81 | 35.28 | 73.87 | 6.15 | 14.28 | 870525.81 | 22309.2 | 260396.88 | 2170-12-23 06:43 | 1437 | 3 | 11 | 95 | 738 | 0 | 0 | 0 | 0 | 3 | 11 | 75 | 757 | 3 | 11.5 | 120 | 1077 | 9 | 290 | 2572 | 1 | 1 | 0 | 1 | 3 | 1148.42 | 159257.67 | 7.2 | 24 | 2677.22 | 0 | 9.37 | 24 | 4036 | 3825 | 1176.5595
2017-09-07 | 2829.37 | 0 | 0 | 123.24 | 29.54 | 27.2 | 33.17 | 0.1418333 | 0 | 1347 | 1985 | 0 | 136 | 0 | 0 | 10.92 | 84.52 | 0 | 1493.92 | 2069.52 | 0 | 1327.08 | 1762.09 | 5.012 | 29.4 | 32.97 | -44.82 | 1720.96 | 321.42 | 193.02 | 1.99 | 34.88 | 73.47 | 6.47 | 14.7 | 745525.79 | 19776.59 | 198107.8 | 97682.3 | 1221 | 1240.72 | 263.01 | 118.3 | 2 | 35.95 | 72.1 | 4.57 | 15.23 | 583652.05 | 14526.92 | 170746.87 | 2134-02-01 21:07 | 951 | 3 | 10.5 | 85 | 747 | 0 | 0 | 0 | 234 | 3 | 10.5 | 115 | 769 | 2 | 9 | 75 | 575 | 8 | 275 | 2325 | 1 | 1 | 0 | 1 | 3 | 769.86 | 110863 | 6.45 | 12.37278 | 2362.36 | 0 | 8.37 | 24 | 2952 | 3132.22 | 1061.501
2017-09-08 | 3832.65 | 0 | 48.83 | 0 | 28.29 | 27.1 | 33.57 | 0.1540309 | 0 | 1232 | 3024 | 0 | 49 | 0 | 0 | 80.04 | 73.8 | 0 | 1361.04 | 3097.8 | 0 | 1168.38 | 2766 | 3.324 | -2.35 | -76.11 | 7.35 | 1990.69 | 474.09 | 216.08 | 2.02 | 35.49 | 72.27 | 5.13 | 18.07 | 876807.6 | 23486.94 | 246314.89 | 114983.54 | 1437 | 1830.08 | 451.32 | 187.93 | 1.99 | 36.52 | 71.33 | 6.27 | 16.43 | 911275.79 | 21894.07 | 257856.19 | 2179-11-07 09:07 | 1437 | 2 | 7.5 | 65 | 493 | 2 | 6.5 | 60 | 446 | 3 | 11 | 45 | 764 | 1 | 3.5 | 0 | 0 | 8 | 170 | 1703 | 0 | 1 | 0 | 1 | 2 | 1201.2 | 161792.33 | 7.43 | 24 | 2626.26 | 102951.5 | 9.3 | 24 | 3882 | 3827.46 | 947.3109
2017-09-09 | 3865.78 | 0 | 61.53 | 54.34 | 29.04 | 27 | 33.37 | 0.1501703 | 0 | 1089 | 3144 | 0 | 128 | 0 | 0 | -124.68 | -177.44 | 0 | 1092.32 | 2966.56 | 0 | 1103.72 | 2821.75 | -3.696 | -15.25 | 25.35 | 68.34 | 2047.53 | 342.52 | 249.28 | 2 | 34.95 | 73.4 | 7.87 | 17.7 | 859250.94 | 23584.74 | 231708.64 | 114950.82 | 1437 | 1921.84 | 361.22 | 188.48 | 2 | 35.98 | 71.05 | 6.3 | 18.23 | 892817.93 | 22004.38 | 255440 | 2179-07-25 22:19 | 1425 | 3 | 11.5 | 95 | 951 | 3 | 11 | 95 | 671 | 2 | 7 | 35 | 489 | 0 | 0 | 0 | 0 | 8 | 225 | 2111 | 1 | 1 | 0 | 1 | 3 | 1219.4 | 161079.33 | 7.47 | 24 | 2615.34 | 102547 | 9.1 | 24 | 3982 | 3834.74 | 1148.5926
2017-09-10 | 4153.64 | 0 | 0 | 0 | 29.14 | 27.1 | 32.43 | 0.151 | 0 | 1164 | 3179 | 0 | 0 | 0 | 0 | -17.76 | 19.16 | 0 | 1146.24 | 3198.16 | 0 | 1065.75 | 2841.98 | -0.96 | 235.65 | 87.78 | 52.71 | 2112.37 | 351.11 | 214.61 | 1.91 | 35.13 | 73 | 5.2 | 18.25 | 881645.12 | 23716.12 | 244864.14 | 114956.8 | 1437 | 1991.38 | 364.05 | 178.93 | 2.02 | 35.34 | 73.1 | 6.65 | 20.95 | 908460.41 | 22269.82 | 257148.58 | 2179-01-27 22:48 | 1437 | 3 | 11 | 90 | 752 | 3 | 11 | 105 | 668 | 4 | 14.5 | 115 | 914 | 0 | 0 | 0 | 0 | 10 | 310 | 2334 | 1 | 1 | 0 | 1 | 3 | 1266.72 | 166310.67 | 7.63 | 24 | 2722.72 | 76967.33 | 9.63 | 24 | 4154 | 3989.44 | 1147.8069
2017-09-11 | 4132.74 | 0 | 0 | 0 | 29.22 | 26.8 | 32.7 | 0.137 | 0 | 972 | 3233 | 0 | 0 | 0 | 0 | 17.28 | 35.32 | 0 | 989.28 | 3268.32 | 0 | 885.53 | 2987.15 | -5.592 | 63.2 | 24.69 | -9.24 | 2057.85 | 308.49 | 219.64 | 1.81 | 35.04 | 73.3 | 6.1 | 16.05 | 842609.35 | 22692.03 | 227408.5 | 110149.33 | 1377 | 1998.61 | 384.53 | 184.43 | 1.9 | 35.55 | 72.23 | 5.15 | 16.35 | 907134.38 | 21819.12 | 255402.47 | 2176-01-05 05:46 | 1437 | 3 | 10 | 85 | 713 | 3 | 10.5 | 90 | 675 | 3 | 10.5 | 115 | 696 | 0 | 0 | 0 | 0 | 9 | 290 | 2084 | 1 | 1 | 0 | 1 | 3 | 1217.58 | 159297.5 | 7.65 | 24 | 2589.86 | 76749 | 9.2 | 24 | 4133 | 3808 | 1148.7236
2017-09-12 | 2991.82 | 0 | 1033.79 | 183.56 | 28.88 | 27.17 | 32.7 | 0.1061625 | 0 | 868 | 2326 | 0 | 412 | 929 | 0 | -17.94 | -12.76 | 0 | 1262.06 | 3242.24 | 0 | 1227.45 | 3002.54 | 8.444 | 42.25 | -4.17 | 1.14 | 2099.19 | 295.34 | 219.59 | 1.82 | 34.75 | 72.2 | 7.57 | 17.23 | 863337.47 | 23659.18 | 231923.37 | 114952.2 | 1437 | 2052.08 | 263.87 | 190.01 | 1.9 | 35.3 | 73.13 | 7 | 17.9 | 907636.5 | 21739.05 | 248331.96 | 2176-02-07 07:55 | 1437 | 3 | 11 | 80 | 713 | 4 | 13.5 | 135 | 925 | 3 | 11 | 115 | 721 | 0 | 0 | 0 | 0 | 10 | 330 | 2359 | 1 | 0 | 0 | 1 | 2 | 1188.46 | 161099.5 | 7.75 | 24 | 2664.48 | 95219 | 9.5 | 24 | 4210 | 3852 | 1149.1813
2017-09-13 | 2780.09 | 0 | 0 | 307.04 | 28.21 | 26.97 | 32.47 | 0.1407127 | 0 | 1342 | 1966 | 0 | 0 | 339 | 0 | -8.1 | -15.76 | 0 | 1333.9 | 2289.24 | 0 | 1096.11 | 1915.98 | -8.072 | -11.85 | -11.79 | 5.91 | 2109.42 | 247.07 | 217.08 | 1.76 | 34.35 | 73.4 | 8.36 | 18.66 | 858967.12 | 23390.46 | 219197.66 | 112888.41 | 1410 | 1000.45 | 78.38 | 70.15 | 1.86 | 35.95 | 72.9 | 5.8 | 15.72 | 452699.01 | 11004.66 | 119827.48 | 2116-10-06 18:29 | 709 | 3 | 11.5 | 60 | 761 | 2 | 8.5 | 30 | 252 | 2 | 8 | 70 | 521 | 0 | 0 | 0 | 0 | 7 | 160 | 1534 | 0 | 1 | 0 | 1 | 2 | 790.02 | 115783.67 | 5.9 | 17.33111 | 2118.48 | 92842 | 8.57 | 24 | 3087 | 2908 | 1033.6945
2017-09-14 | 4078.68 | 0 | 182.87 | 0 | 27.97 | 26.5 | 31.87 | 0.1349458 | 0 | 1343 | 3255 | 0 | 71 | 132 | 0 | -22.32 | -0.16 | 0 | 1391.68 | 3386.84 | 0 | 1260.13 | 3073.27 | 5.224 | -105.1 | 4.11 | 20.22 | 2152.24 | 322.15 | 223.6 | 1.74 | 32.99 | 73.73 | 8.8 | 20.15 | 858563.97 | 23656.06 | 232657.06 | 113765.35 | 1422 | 2051.5 | 327.86 | 202.55 | 1.68 | 35.6 | 74.2 | 6.5 | 17.95 | 887662.21 | 21695.15 | 252943.64 | 2184-04-22 00:43 | 1437 | 2 | 7.5 | 85 | 703 | 3 | 12 | 105 | 929 | 3 | 11 | 80 | 692 | 0 | 0 | 0 | 0 | 8 | 270 | 2324 | 1 | 1 | 1 | 2 | 5 | 1255.8 | 164296.67 | 7.57 | 24 | 2620.8 | 0 | 9.13 | 24 | 4262 | 3877 | 1057.960568
2017-09-15 | 3789.7 | 0 | 0 | 0 | 28.36 | 27 | 32.3 | 0.141 | 0 | 1082 | 3463 | 0 | 0 | 0 | 0 | 45.81 | -32.04 | 0 | 1127.81 | 3430.96 | 0 | 995.09 | 3164.78 | 0.756 | -20.9 | -20.49 | -39.33 | 1916.7 | 196.88 | 229.75 | 1.65 | 34.89 | 73.53 | 6.05 | 16.6 | 757831.45 | 20428.65 | 190847.63 | 100420.74 | 1254 | 1793.72 | 256.35 | 183.04 | 1.69 | 35.72 | 74.23 | 5.15 | 17.9 | 786079.25 | 19214.95 | 214333.68 | 2168-11-09 02:10 | 1260 | 3 | 10 | 55 | 732 | 3 | 11 | 45 | 668 | 2 | 6.5 | 45 | 731 | 0 | 0 | 0 | 0 | 8 | 145 | 2131 | 1 | 0 | 0 | 0 | 1 | 1155.7 | 148943.5 | 7.33 | 24 | 2220.4 | 53831 | 8.23 | 24 | 3790 | 3375 | 1142.499189
2017-09-16 | 3681.85 | 0 | 0 | 0 | 29.99 | 26.67 | 31.9 | 0.149 | 0 | 1081 | 3075 | 0 | 0 | 0 | 0 | -6.06 | 56.4 | 0 | 1074.94 | 3131.4 | 0 | 966.17 | 2783.04 | -0.852 | 107 | 6.51 | 15.42 | 1593.27 | 252.65 | 150.91 | 1.8 | 33.53 | 73.6 | 7.1 | 18.13 | 660767.74 | 17336.7 | 175342.68 | 87780.07 | 1095 | 2086.13 | 377.76 | 207.05 | 1.79 | 35.49 | 74.43 | 7.1 | 15.13 | 897536.81 | 21308.53 | 255310.21 | 2169-04-01 15:50 | 1437 | 3 | 12 | 75 | 723 | 3 | 11 | 60 | 680 | 3 | 11 | 50 | 735 | 0 | 0 | 0 | 240 | 9 | 185 | 2378 | 1 | 0 | 2 | 1 | 4 | 1456 | 168829.67 | 8.5 | 24 | 2224.04 | 0 | 8.13 | 18.28278 | 3682 | 3680 | 1056.545825
2017-09-17 | 4060.62 | 0 | 0 | 0 | 29.15 | 26.87 | 31.93 | 0.148 | 0 | 1247 | 3301 | 0 | 0 | 0 | -1.23 | -7.95 | -6.2 | 0 | 1239.05 | 3294.8 | 0 | 1123.14 | 2977.29 | 4.176 | -9.75 | -19.47 | 11.4 | 2089.12 | 440.07 | 213.09 | 1.85 | 34.34 | 73.03 | 8.4 | 16.1 | 871079.12 | 23160.34 | 243734.35 | 115110.87 | 1437 | 2009.31 | 135.19 | 190.95 | 1.87 | 34.85 | 73.07 | 7.2 | 16.4 | 902589.09 | 21054.52 | 268554.26 | 2165-01-11 06:29 | 1437 | 1 | 3.5 | 55 | 503 | 3 | 10.5 | 105 | 684 | 2 | 7.5 | 60 | 460 | 2 | 7 | 75 | 250 | 8 | 295 | 1897 | 1 | 0 | 0 | 1 | 2 | 1228.5 | 159008 | 7.63 | 24 | 2730 | 15825.6 | 9.7 | 24 | 4061 | 3959 | 1170.492
2017-09-18 | 4046.87 | 0 | 0 | 0 | 28.54 | 27.3 | 32.3 | 0.156 | 0 | 1156 | 3298 | 0 | 0 | 0 | 1.23 | 33.27 | -36.76 | 0 | 1189.27 | 3261.24 | 0 | 1027.26 | 2987.2 | -13.176 | 12.25 | 11.16 | -2.58 | 2099.08 | 390.04 | 198.97 | 1.76 | 33.64 | 73.33 | 7 | 17.87 | 861381.53 | 22767.04 | 230324.05 | 115146.63 | 1437 | 1982.71 | 468.02 | 183.46 | 1.89 | 34.76 | 72.75 | 7.27 | 18.33 | 894127.85 | 21228.41 | 254748.35 | 2164-07-08 22:48 | 1437 | 3 | 11 | 70 | 737 | 3 | 11.5 | 115 | 479 | 1 | 4 | 35 | 506 | 0 | 0 | 0 | 230 | 7 | 220 | 1952 | 1 | 0 | 2 | 1 | 4 | 1173.9 | 152825.33 | 7.57 | 24 | 2648.1 | 0 | 9.43 | 24 | 4047 | 3822 | 1116.568
2017-09-19 | 4050.7 | 0 | 0 | 0 | 29.4 | 27.07 | 32.3 | 0.161 | 0 | 1131 | 3230 | 0 | 0 | 0 | 0 | -30.75 | 43.68 | 0 | 1100.25 | 3273.68 | 0 | 1068.15 | 2900.88 | -0.868 | -7.55 | 22.02 | 3.33 | 2093.15 | 350.64 | 198.47 | 1.7 | 34.21 | 73.43 | 6.03 | 15.97 | 866397.88 | 22846.41 | 235013.46 | 115084.08 | 1437 | 1960.59 | 398.05 | 176.42 | 1.89 | 34.56 | 71.75 | 5.3 | 15.45 | 904834.28 | 22592.17 | 244739.81 | 2173-01-28 06:43 | 1435 | 3 | 11 | 85 | 746 | 3 | 11.5 | 85 | 950 | 2 | 7.5 | 65 | 0 | 2 | 7 | 75 | 485 | 10 | 310 | 2181 | 1 | 0 | 1 | 1 | 3 | 1173.9 | 150222 | 8.2 | 24 | 2637.18 | 0 | 10.4 | 24 | 4051 | 3810 | 1202.96
2017-09-20 | 4168.35 | 0 | 0 | 0 | 29.2 | 26.8 | 31.73 | 0.15 | 0 | 1167 | 3287 | 0 | 0 | 0 | 0 | 13.29 | -25.56 | 0 | 1180.29 | 3261.44 | 0 | 1052.1 | 3029.43 | 13.856 | 34.8 | 6.24 | 1.35 | 2101.48 | 342.74 | 204.56 | 1.81 | 34.94 | 73.43 | 5.24 | 17.84 | 869086.82 | 23014.69 | 233809.49 | 115040.44 | 1437 | 2056.42 | 323.22 | 186.96 | 1.89 | 35.41 | 73.03 | 6.62 | 18.36 | 905068.13 | 22387.26 | 249453.04 | 2174-03-09 11:17 | 1437 | 1 | 4 | 15 | 0 | 3 | 11.5 | 75 | 675 | 2 | 6.5 | 50 | 719 | 2 | 8 | 60 | 756 | 8 | 200 | 2150 | 1 | 1 | 0 | 1 | 3 | 1365 | 165112.5 | 8.45 | 24 | 2538.9 | 88271 | 8.9 | 24 | 4168 | 3904 | 1116.459
2017-09-21 | 3137.99 | 0 | 0 | 22.54 | 28.68 | 26.97 | 31.9 | 0.1567308 | 100 | 1451 | 2082 | 0 | 25 | 0 | 0 | -17.61 | -21.4 | 100 | 1458.39 | 2060.6 | 88.94 | 1323.54 | 1871.05 | -13.472 | -131.05 | -25.56 | -15.69 | 1413.86 | 184.7 | 139.33 | 1.73 | 33.96 | 75.53 | 5.63 | 17.63 | 589171.27 | 15502.36 | 154572.08 | 78220.13 | 977 | 1745.09 | 249.17 | 163.39 | 1.84 | 34.45 | 72.53 | 4.4 | 19.1 | 774431.84 | 19308.03 | 211469.05 | 2164-06-02 07:26 | 1234 | 0 | 0 | 0 | 0 | 2 | 7.5 | 60 | 448 | 3 | 10.5 | 35 | 500 | 3 | 10.5 | 95 | 760 | 8 | 190 | 1708 | 0 | 1 | 0 | 0 | 1 | 618.8 | 116399.5 | 6.25 | 12.97639 | 2291.38 | 94661 | 8.95 | 24 | 3161 | 2910 | 1109.815
2017-09-22 | 3988.19 | 0 | 0 | 70.29 | 28.96 | 26.7 | 32.17 | 0.1563618 | 0 | 1336 | 3058 | 0 | 24 | 53 | 0 | 117.69 | 21 | 0 | 1477.69 | 3132 | 0 | 1259.99 | 2778.39 | 7.396 | 121 | 16.68 | 12.48 | 1953.36 | 361 | 211.07 | 1.03 | 33.44 | 74.77 | 7.45 | 14.2 | 847253.94 | 22102.5 | 214742.09 | 113959.65 | 1424 | 2060.1 | 367 | 194.48 | 1.85 | 33.27 | 73.1 | 7.07 | 15.93 | 910310.71 | 21734.1 | 259484.63 | 2178-09-12 18:14 | 1437 | 0 | 0 | 0 | 0 | 2 | 8 | 65 | 459 | 2 | 7.5 | 65 | 678 | 3 | 9.5 | 100 | 687 | 7 | 230 | 1824 | 1 | 0 | 1 | 2 | 4 | 1301.3 | 164516 | 7.67 | 24 | 2480.66 | 54318 | 8.93 | 24 | 4058 | 3782 | 1050.73
2017-09-23 | 3766.91 | 0 | 0 | 50.47 | 29.34 | 26.73 | 31.97 | 0.1565153 | 0 | 1233 | 2914 | 0 | 0 | 56 | 0 | -128.22 | -50.12 | 0 | 1104.78 | 2919.88 | 0 | 1089.35 | 2730.79 | 2.756 | -2.75 | 6.78 | 6.63 | 1851.83 | 220.97 | 168.48 | 1.83 | 36.89 | 73.33 | 4.47 | 16.1 | 831164.47 | 21950.68 | 185367 | 113430.95 | 1417 | 1968.18 | 335.99 | 190.49 | 1.76 | 33.34 | 74 | 4.43 | 18.4 | 872205.46 | 20033.59 | 241689.56 | 2171-12-27 18:58 | 1389 | 0 | 0 | 0 | 0 | 4 | 13 | 110 | 916 | 2 | 7 | 90 | 691 | 2 | 8 | 70 | 488 | 8 | 270 | 2095 | 0 | 1 | 1 | 0 | 2 | 1204.84 | 160537 | 7.4 | 24 | 2340.52 | 306517 | 8.43 | 24 | 3817 | 3546 | 1146.491
2017-09-24 | 4099.72 | 0 | 0 | 46.68 | 29.35 | 27.1 | 32.3 | 0.1486713 | 0 | 1231 | 3334 | 0 | 0 | 52 | 0 | 72.15 | 62.48 | 0 | 1303.15 | 3448.48 | 0 | 1123.9 | 3032.92 | -11.388 | -57.85 | -5.64 | 2.52 | 2120.29 | 307.37 | 190.98 | 1.78 | 35.12 | 73.73 | 5.53 | 16.93 | 850455.19 | 22856.52 | 226514.58 | 115098.16 | 1437 | 2061.35 | 306.4 | 228.15 | 1.79 | 35.73 | 73.03 | 5.1 | 18.2 | 903840.4 | 20724.76 | 252272.74 | 2174-08-09 00:29 | 1428 | 1 | 4 | 25 | 481 | 2 | 11.5 | 60 | 222 | 3 | 11 | 81 | 707 | 3 | 11.75 | 80 | 733 | 9 | 246 | 2143 | 0 | 0 | 1 | 1 | 2 | 1210.3 | 162579.67 | 7.37 | 24 | 2651.74 | 31294 | 9.43 | 24 | 4147 | 3862 | 1097.922322
2017-09-25 | 4034.25 | 0 | 49.83 | 0 | 28.7 | 27.4 | 32.6 | 0.1358041 | 0 | 1266 | 3291 | 0 | 0 | 50 | 0 | -89.04 | 39.24 | 0 | 1176.96 | 3380.24 | 0 | 1129.13 | 3001.37 | 4.748 | 67.9 | 23.73 | 4.83 | 1997.33 | 257.54 | 185.97 | 1.92 | 35.89 | 73.23 | 5.7 | 15.93 | 845191.69 | 22518.13 | 198704.64 | 115058 | 1437 | 2089.78 | 343.53 | 244.28 | 1.93 | 34.21 | 73 | 9.4 | 15.85 | 907631.07 | 20799.1 | 248006.92 | 2171-05-10 18:14 | 1437 | 3 | 10.5 | 75 | 716 | 0 | 0 | 0 | 0 | 3 | 10 | 80 | 460 | 2 | 7.5 | 65 | 770 | 8 | 220 | 1946 | 0 | 1 | 0 | 1 | 2 | 1193.92 | 162679 | 7.13 | 24 | 2584.4 | 70924.5 | 9.07 | 24 | 4084 | 3778 | 947.9
2017-09-26 | 3979.68 | 0 | 40.4 | 0 | 29.84 | 27.47 | 32.67 | 0.13 | 0 | 927 | 3114 | 0 | 0 | 45 | 0 | -66.9 | -79.44 | 0 | 860.1 | 3079.56 | 0 | 947.82 | 2882.29 | 2.464 | -151.1 | -13.89 | -14.67 | 2004.66 | 353.2 | 200.5 | 1.97 | 34.24 | 74.6 | 4.75 | 19.1 | 852329.84 | 22204.39 | 215553.03 | 114022.73 | 1425 | 1970.65 | 345.82 | 185.44 | 1.95 | 34.22 | 73.5 | 6.85 | 17.2 | 894771.16 | 20306.36 | 231603.03 | 2171-11-27 10:34 | 1419 | 3 | 10 | 75 | 652 | 1 | 3.5 | 0 | 589 | 1 | 3 | 55 | 237 | 2 | 7.5 | 60 | 255 | 7 | 190 | 1733 | 0 | 1 | 2 | 1 | 4 | 1062.88 | 159735 | 6.6 | 24 | 2518.88 | 31144 | 9 | 24 | 4020 | 3582 | 1154
2017-09-27 | 3791.57 | 0 | 0 | 43.99 | 30.38 | 27.07 | 32.07 | 0.1387821 | 0 | 1309 | 3221 | 0 | 0 | 49 | 0 | 93.63 | 2.96 | 0 | 1402.63 | 3272.96 | 0 | 1069.09 | 2917.07 | 8.628 | 134.7 | -11.34 | 2.55 | 1964.38 | 279.6 | 191.47 | 1.7 | 33.69 | 75.3 | 4.87 | 14.63 | 851178.15 | 22422.18 | 201972.11 | 115040.32 | 1437 | 1918.28 | 267.18 | 166.94 | 1.78 | 33.39 | 73.15 | 5.33 | 15.1 | 864843 | 19926.1 | 222530.86 | 2168-02-12 05:31 | 1412 | 3 | 10.5 | 55 | 675 | 2 | 6 | 45 | 699 | 2 | 7 | 50 | 735 | 0 | 0 | 0 | 0 | 7 | 150 | 2109 | 1 | 1 | 1 | 1 | 4 | 1188.46 | 159644.67 | 7.27 | 24 | 2457 | 0 | 8.7 | 24 | 3836 | 3645 | 1140.4
2017-09-28 | 3243.66 | 0 | 0 | 47.51 | 29.5 | 27.3 | 32.7 | 0.1347813 | 0 | 1318 | 2126 | 0 | 54 | 0 | 0 | 9.78 | 0.12 | 0 | 1381.78 | 2126.12 | 0 | 1312.75 | 1989.09 | -4.356 | -257.3 | -8.34 | -12.51 | 1967.29 | 217.72 | 189.96 | 1.8 | 34.19 | 74.03 | 4.63 | 14.67 | 836971.12 | 22404.79 | 210074.76 | 115048.85 | 1437 | 1263.14 | 138.55 | 104.21 | 1.96 | 33.93 | 72.13 | 5.9 | 17.57 | 570282.58 | 12783.77 | 147711.36 | 2120-08-26 17:46 | 907 | 2 | 7 | 35 | 516 | 3 | 10.5 | 75 | 774 | 1 | 3.5 | 30 | 264 | 0 | 0 | 0 | 0 | 6 | 140 | 1554 | 0 | 0 | 0 | 0 | 0 | 1385.02 | 168055.67 | 8.27 | 24 | 1557.92 | 0 | 6 | 15.235 | 3292 | 2943 | 1021.1
2017-09-29 | 3758.18 | 0 | 0 | 48.11 | 29.06 | 26.63 | 32.47 | 0.1367856 | 0 | 1166 | 2941 | 0 | 0 | 53 | 0 | -8.01 | 36.68 | 0 | 1157.99 | 3030.68 | 0 | 976.22 | 2750.57 | -0.468 | 309.3 | 35.07 | 1.11 | 1757.75 | 220.92 | 176.49 | 2.04 | 34.89 | 72.2 | 4.2 | 15.73 | 735838.47 | 19274.61 | 196209.62 | 97250.77 | 1214 | 2028.25 | 330.44 | 183.92 | 1.9 | 35.42 | 73.35 | 5.57 | 16.33 | 891918.25 | 20797.32 | 243508.41 | 2180-02-20 11:17 | 1437 | 3 | 11 | 80 | 699 | 3 | 10.5 | 85 | 674 | 1 | 3.5 | 50 | 913 | 0 | 0 | 0 | 0 | 7 | 215 | 2286 | 1 | 0 | 1 | 1 | 3 | 1090.18 | 160760.5 | 7.1 | 24 | 2349.62 | 0 | 8.85 | 24 | 3806 | 3440 | 981.5
2017-09-30 | 2896.7 | 0 | 0 | 45.84 | 28.83 | 26.8 | 32.9 | 0.1475624 | 0 | 761 | 2683 | 0 | 51 | 0 | 0 | 41.82 | 64.88 | 0 | 853.82 | 2747.88 | 0 | 676.33 | 2362.68 | -4.464 | -99.9 | -26.85 | 16.17 | 1548.29 | 138.49 | 151.42 | 2.1 | 34.67 | 73.17 | 3.87 | 16.77 | 669593.18 | 17695.07 | 163375.99 | 88441.37 | 1104 | 1434.48 | 159.2 | 110.22 | 2.06 | 35.34 | 72.83 | 5.57 | 19.57 | 654257.67 | 15515.71 | 168215.68 | 2157-05-22 06:29 | 1055 | 3 | 11 | 75 | 723 | 2 | 9.5 | 40 | 481 | 1 | 3.5 | 25 | 515 | 0 | 0 | 0 | 0 | 6 | 140 | 1719 | 1 | 0 | 1 | 0 | 2 | 657.02 | 134003.5 | 7.35 | 17.90833 | 1612.52 | 0 | 8.55 | 19.95389 | 2943 | 2269.54 | 913.6
2017-10-01 | 2123.7 | 0 | 0 | 45.29 | 28.89 | 27.23 | 33.3 | 0.1376266 | 0 | 0 | 2052 | 0 | 0 | 50 | 0 | -17.82 | -32.48 | 0 | 0 | 2069.52 | 0 | 0 | 1902.41 | 3.024 | -89.4 | -9.21 | -4.44 | 799.05 | 28.08 | 69.66 | 2.03 | 33.59 | 72.67 | 9.7 | 15.1 | 374085.31 | 9909.68 | 87026.45 | 49969.76 | 624 | 1244.81 | 149.02 | 112.3 | 2.08 | 35.33 | 71.43 | 5.4 | 16.57 | 602220.42 | 14085.53 | 139680.72 | 2151-10-28 18:43 | 977 | 0 | 0 | 0 | 0 | 2 | 7 | 65 | 460 | 1 | 4 | 25 | 270 | 0 | 0 | 0 | 0 | 3 | 90 | 730 | 0 | 0 | 0 | 1 | 1 | 889 | 117962 | 5.73 | 16.51944 | 932 | 0 | 4.07 | 9.876944 | 2169 | 1821 | 649
2017-10-02 | 3544.35 | 0 | 0 | 45.09 | 28.34 | 27.67 | 33.5 | 0.1424609 | 0 | 1135 | 2937 | 0 | 50 | 0 | 0 | -14.07 | -43.6 | 0 | 1170.93 | 2893.4 | 0 | 1076.11 | 2643.22 | -3.696 | 195.05 | 9.3 | -5.91 | 1993.14 | 272.87 | 164.98 | 1.84 | 33.5 | 72.9 | 5.17 | 15.7 | 758373.78 | 20550.39 | 238586.24 | 100832.05 | 1259 | 1545.06 | 161.82 | 153.38 | 1.9 | 34.42 | 73.3 | 5.56 | 17.3 | 747598.71 | 17633.72 | 170659.49 | 2158-10-01 10:48 | 1220 | 3 | 10.5 | 75 | 723 | 1 | 3.5 | 20 | 720 | 2 | 7 | 50 | 809 | 0 | 0 | 0 | 0 | 6 | 145 | 2252 | 1 | 0 | 1 | 1 | 3 | 995.54 | 142332 | 6.17 | 20.43167 | 2300.48 | 42240 | 8.47 | 21.04972 | 3589 | 3296 | 661.1
2017-10-03 | 4078.19 | 0 | 298.67 | 0 | 29.74 | 27.13 | 32.67 | 0.1322997 | 0 | 1012 | 3146 | 0 | 186 | 143 | 0 | 10.47 | -6.44 | 0 | 1208.47 | 3282.56 | 0 | 1078.46 | 3013.36 | 1.62 | -67.1 | -8.97 | 10.35 | 2151.63 | 319.46 | 215.59 | 1.95 | 33.84 | 74.25 | 6.03 | 15.63 | 865974 | 22707.4 | 234679.05 | 115106.82 | 1437 | 2077.57 | 364.54 | 201.53 | 2.12 | 35.25 | 72.95 | 4.53 | 18.27 | 889542.34 | 21107.2 | 248831.05 | 2171-05-11 13:41 | 1437 | 3 | 11.5 | 85 | 729 | 4 | 15.5 | 80 | 492 | 1 | 3.5 | 25 | 544 | 0 | 0 | 0 | 276 | 8 | 190 | 2041 | 1 | 0 | 1 | 1 | 3 | 1228.5 | 161347.5 | 7.35 | 24 | 2691.78 | 0 | 9.6 | 24 | 4377 | 3921 | 1145.8
2017-10-04 | 3002.38 | 0 | 0 | 49.91 | 29.69 | 27.47 | 32.7 | 0.1452464 | 0 | 1340 | 2245 | 0 | 55 | 0 | 0 | 50.88 | 57.2 | 0 | 1445.88 | 2302.2 | 0 | 1251.31 | 2091.23 | -5.132 | -23.7 | 13.11 | -14.88 | 1897.63 | 274.27 | 180.01 | 1.95 | 34.85 | 75.35 | 4.9 | 16.3 | 747893.1 | 19819.7 | 216173.17 | 97746.09 | 1221 | 1137.71 | 230.01 | 107.25 | 1.91 | 36.7 | 69.9 | 4.8 | 14.95 | 533371.66 | 12521.82 | 136686.6 | 2141-01-23 07:55 | 839 | 3 | 11 | 70 | 456 | 3 | 11 | 70 | 752 | 0 | 0 | 0 | 0 | 2 | 7 | 65 | 667 | 8 | 205 | 1875 | 1 | 0 | 1 | 1 | 3 | 580.58 | 82940.33 | 7.6 | 10.89583 | 2382.38 | 19424.5 | 8.6 | 24 | 3052 | 2963 | 1069.8
2017-10-05 | 2809.86 | 0 | 0 | 52.13 | 29.11 | 27.77 | 32.8 | 0.1451642 | 0 | 502 | 2526 | 0 | 0 | 58 | 0 | -56.46 | -51.56 | 0 | 445.54 | 2532.44 | 0 | 438.04 | 2304.95 | -1.316 | 26.4 | -6.75 | -3.09 | 1133.91 | 99.81 | 138.46 | 2.08 | 33.91 | 74.1 | 7.07 | 14.57 | 487819.89 | 12758.81 | 121781.05 | 62998 | 786 | 1663.82 | 237.74 | 157.92 | 2.13 | 36.27 | 70.6 | 4.23 | 17.47 | 746273.3 | 18435.14 | 185775.23 | 2164-10-12 12:58 | 1195 | 1 | 4 | 35 | 489 | 2 | 6.5 | 50 | 463 | 0 | 0 | 0 | 0 | 3 | 14.75 | 50 | 533 | 6 | 135 | 1485 | 0 | 0 | 1 | 0 | 1 | 1590.68 | 168509 | 9.1 | 24 | 906.36 | 159337.5 | 5.55 | 8.853611 | 2862 | 2497 | 669.3
2017-10-06 | 4111 | 0 | 0 | 48.75 | 28.94 | 27.67 | 33.33 | 0.14447 | 0 | 1121 | 3360 | 0 | 0 | 54 | 0 | 69.18 | 25.32 | 0 | 1190.18 | 3439.32 | 0 | 1002.55 | 3051.23 | 8.624 | -319.6 | -150.6 | -101.28 | 2102.48 | 191.3 | 245.26 | 1.98 | 33.33 | 75 | 5.2 | 16.67 | 860556.81 | 22728.13 | 205038.63 | 115014.16 | 1437 | 2019.53 | 275.95 | 198.52 | 1.98 | 34.73 | 72.8 | 5.63 | 15.47 | 900202.35 | 21299.91 | 203677.45 | 2172-08-30 03:22 | 1432 | 3 | 11 | 75 | 665 | 3 | 10 | 55 | 667 | 0 | 0 | 0 | 0 | 1 | 4 | 20 | 737 | 7 | 150 | 2069 | 1 | 0 | 1 | 1 | 3 | 1217.58 | 158023.67 | 7.37 | 24 | 2524.34 | 278017.5 | 8.9 | 24 | 4160 | 3742 | 1149.8
2017-10-07 | 4071.78 | 0 | 0 | 50.09 | 30.31 | 26.93 | 32.27 | 0.1434663 | 0 | 1412 | 3297 | 0 | 0 | 55 | 0 | -108.78 | 45.48 | 0 | 1303.22 | 3397.48 | 0 | 1286.04 | 3023.41 | -4.168 | 343.6 | 172.8 | 122.52 | 2156.42 | 221.93 | 225.7 | 1.87 | 33.98 | 75.03 | 4.9 | 14.57 | 870349.03 | 22797.46 | 216895.6 | 115095.38 | 1437 | 1983.89 | 294.81 | 183.5 | 1.89 | 34.59 | 74.53 | 6.5 | 16.4 | 895926.59 | 21514.82 | 213428.5 | 2171-09-06 12:00 | 1437 | 3 | 10.5 | 95 | 724 | 3 | 11 | 65 | 649 | 0 | 0 | 0 | 0 | 2 | 7.5 | 80 | 1033 | 8 | 240 | 2406 | 1 | 0 | 0 | 1 | 2 | 1244.88 | 161801.67 | 7.5 | 24 | 2620.8 | 275547 | 9.23 | 24 | 4122 | 3866 | 1137.9
2017-10-08 | 4186.75 | 0 | 0 | 0 | 31.94 | 26.3 | 31.43 | 0.144 | 0 | 1208 | 3222 | 0 | 0 | 0 | 0 | -1.86 | -98.48 | 0 | 1206.14 | 3123.52 | 0 | 1142.36 | 2974.76 | -1.524 | -92.1 | -5.91 | -17.22 | 2144.99 | 227.79 | 199.05 | 1.87 | 32.65 | 74.57 | 6.3 | 17.63 | 851832.12 | 23194.96 | 226941.08 | 114958.52 | 1437 | 2008.28 | 409.54 | 209.03 | 1.88 | 34.95 | 73.33 | 5 | 15.73 | 890381.41 | 21773.57 | 242713.51 | 2171-11-11 16:19 | 1437 | 3 | 11 | 95 | 676 | 2 | 7.5 | 70 | 704 | 1 | 3.5 | 30 | 448 | 2 | 7.5 | 75 | 509 | 8 | 270 | 2337 | 1 | 0 | 1 | 1 | 3 | 1297.66 | 163467.33 | 7.73 | 24 | 2779.14 | 275478 | 9.87 | 24 | 4187 | 4077 | 1154
2017-10-09 | 4081.71 | 0 | 0 | 0 | 31.2 | 26.23 | 31.07 | 0.145 | 0 | 1202 | 3367 | 0 | 0 | 0 | 0 | 108.48 | 32.4 | 0 | 1310.48 | 3399.4 | 0 | 1038.31 | 3005.19 | 3.324 | 25.8 | -19.38 | 6.96 | 2092.37 | 266.69 | 182.48 | 1.66 | 33.06 | 74.47 | 6 | 16.53 | 862381.25 | 22925.49 | 224750.46 | 115021.93 | 1437 | 2007.89 | 406.43 | 199.98 | 1.79 | 34.54 | 74.23 | 4.97 | 15.6 | 891010.62 | 21684.78 | 241234.87 | 2171-04-07 19:41 | 1437 | 3 | 10 | 90 | 693 | 0 | 0 | 0 | 0 | 3 | 10.5 | 65 | 651 | 2 | 7 | 100 | 751 | 8 | 255 | 2095 | 1 | 0 | 1 | 1 | 3 | 1517.88 | 165645.33 | 9.13 | 24 | 2402.4 | 275553.33 | 8.5 | 24 | 4082 | 3920 | 1209.7
2017-10-10 | 3930.65 | 0 | 0 | 0 | 31.04 | 26.27 | 30.2 | 0.153 | 0 | 914 | 3331 | 0 | 0 | 0 | 0 | -137.01 | -30.04 | 0 | 776.99 | 3300.96 | 0 | 892.99 | 3046.6 | 4.464 | 99.35 | 18.81 | 0.72 | 1949.45 | 337.57 | 194.95 | 1.6 | 34.33 | 75.37 | 6.53 | 18.87 | 861893.53 | 22769.29 | 203080.5 | 114362.85 | 1428 | 1943.22 | 434.62 | 188.45 | 1.74 | 35.13 | 74.33 | 5.77 | 18.73 | 868818.2 | 21705.18 | 235728.38 | 2172-02-24 21:07 | 1430 | 3 | 11.5 | 85 | 695 | 0 | 0 | 0 | 0 | 3 | 11 | 75 | 877 | 3 | 10.5 | 90 | 739 | 9 | 250 | 2311 | 1 | 0 | 1 | 1 | 3 | 1232.14 | 157785.67 | 7.73 | 24 | 2415.14 | 271712 | 8.57 | 24 | 3931 | 3647 | 1151.3
2017-10-11 | 2679.12 | 0 | 0 | 0 | 30.17 | 26.63 | 31.67 | 0.151 | 150 | 1443 | 811 | 0 | 0 | 0 | 0 | 76.98 | 36.68 | 150 | 1519.98 | 847.68 | 135.26 | 1203.25 | 774.02 | -8.732 | -96.35 | -24.03 | 4.05 | 1326.06 | 166.78 | 136.84 | 1.6 | 32.87 | 74.9 | 7.17 | 17.47 | 593800.28 | 15855.34 | 139055.51 | 80349.64 | 1004 | 1419.56 | 284.54 | 149.91 | 1.77 | 34.97 | 72.53 | 4.83 | 17.9 | 662895.47 | 18284.88 | 170078.41 | 2153-06-24 16:19 | 1092 | 2 | 8 | 65 | 484 | 0 | 0 | 0 | 0 | 3 | 10.5 | 70 | 470 | 3 | 10.5 | 95 | 492 | 8 | 230 | 1446 | 0 | 0 | 1 | 1 | 2 | 1228.5 | 149442.33 | 8.27 | 21.47806 | 1390.48 | 262381.5 | 5.4 | 13.535 | 2679 | 2619 | 949
2017-10-12 | 3159.71 | 0 | 0 | 0 | 29.23 | 27.1 | 32.43 | 0.146 | 0 | 1030 | 3267 | 0 | 0 | 0 | 0 | -12.33 | 18.8 | 0 | 1017.67 | 3285.8 | 0 | 929.32 | 2860.03 | 2.276 | 42.85 | -15.36 | 9.57 | 1801.7 | 203.27 | 202.11 | 1.82 | 32.96 | 72.2 | 6.6 | 17.1 | 751418.57 | 19826.8 | 181380.94 | 100068.87 | 1250 | 1239.51 | 185.37 | 117.82 | 1.88 | 33.35 | 72.4 | 6.17 | 18.57 | 512288.99 | 12529.73 | 145359.63 | 2146-01-16 04:19 | 852 | 3 | 11 | 50 | 672 | 0 | 0 | 0 | 0 | 2 | 7.5 | 60 | 667 | 3 | 10.5 | 30 | 711 | 8 | 140 | 2050 | 1 | 0 | 1 | 1 | 3 | 633.36 | 121865.5 | 7 | 11.70444 | 2351.44 | 259781 | 8.63 | 24 | 3160 | 2984 | 999.4
2017-10-13 | 2665.13 | 0 | 0 | 0 | 28.63 | 27.23 | 32.67 | 0.138 | 0 | 34 | 2633 | 0 | 0 | 0 | 0 | 7.5 | 21.44 | 0 | 41.5 | 2654.44 | 0 | 130.4 | 2416.48 | 5.316 | -122 | 44.82 | -27.96 | 1172.93 | 73.84 | 134.97 | 2.06 | 33.55 | 72.37 | 8.37 | 16.93 | 474444 | 11881.66 | 125074.52 | 61148.39 | 763 | 1436.5 | 251.85 | 129.33 | 1.99 | 34.87 | 71.7 | 6 | 18.65 | 555404.55 | 12981.85 | 175919.56 | 2147-09-29 18:58 | 885 | 1 | 3.5 | 50 | 413 | 0 | 0 | 0 | 196 | 2 | 7 | 40 | 200 | 0 | 0 | 0 | 238 | 3 | 90 | 1047 | 1 | 0 | 1 | 0 | 2 | 414.96 | 105010 | 4 | 8.525556 | 1466.92 | 265637 | 8 | 24 | 2665 | 1882 | 772.5
2017-10-14 | 3890.02 | 0 | 0 | 0 | 28.46 | 27.5 | 32.85 | 0.137 | 0 | 1331 | 3156 | 0 | 0 | 0 | 0 | 127.56 | -56.76 | 0 | 1458.56 | 3099.24 | 0 | 1077.4 | 2822.15 | -0.668 | -179.8 | -60.81 | -47.22 | 1938.74 | 292.2 | 217.12 | 1.97 | 34.01 | 73.4 | 5.1 | 17.4 | 835324.5 | 21251.53 | 202914.16 | 111285.45 | 1390 | 1998.98 | 469.66 | 169.88 | 2 | 34.74 | 71.37 | 6.6 | 17.67 | 849832.09 | 20097.7 | 249960.36 | 2172-12-13 00:14 | 1437 | 3 | 11 | 95 | 725 | 3 | 12 | 120 | 688 | 3 | 10 | 100 | 702 | 0 | 0 | 0 | 0 | 9 | 315 | 2115 | 0 | 0 | 1 | 1 | 2 | 1223.04 | 158989.67 | 7.5 | 24 | 2566.2 | 272970.67 | 9.1 | 24 | 3890 | 3789 | 654.3
2017-10-15 | 3733.05 | 0 | 0 | 0 | 29.08 | 27.13 | 32.9 | 0.139 | 0 | 985 | 3145 | 0 | 0 | 0 | 0 | -127.08 | 4.24 | 0 | 857.92 | 3149.24 | 0 | 964.61 | 2887.84 | -0.756 | 191.3 | 23.58 | 37.71 | 1736.42 | 188.68 | 192.11 | 1.88 | 32.54 | 73.33 | 6.23 | 15.5 | 765059.7 | 20398.91 | 175430.5 | 99483.9 | 1302 | 1934.28 | 431.8 | 208.56 | 1.91 | 34.19 | 71.65 | 28.67 | 18.8 | 881435.16 | 19508.63 | 226370.67 | 2175-06-13 21:36 | 1429 | 3 | 10.5 | 65 | 760 | 2 | 6.5 | 50 | 466 | 0 | 0 | 0 | 0 | 2 | 7 | 80 | 765 | 7 | 195 | 1991 | 1 | 0 | 0 | 1 | 2 | 1193.92 | 158078 | 7.4 | 24 | 2436.98 | 270620.33 | 8.97 | 24 | 3733 | 3631 | 1208.3
2017-10-16 | 3968.38 | 0 | 0 | 0 | 28.69 | 26.9 | 32.7 | 0.141 | 0 | 1287 | 2926 | 0 | 0 | 0 | 0 | 88.35 | 89.64 | 0 | 1375.35 | 3015.64 | 0 | 1158.97 | 2677.62 | -8.444 | 63.45 | 24.69 | 26.85 | 2017.01 | 250.91 | 234.67 | 1.94 | 34.79 | 73.97 | 5.1 | 15.93 | 842398.47 | 21774.65 | 205616.05 | 110450.48 | 1437 | 1967.57 | 376.04 | 234.67 | 1.99 | 35.01 | 72.1 | 4.67 | 20.33 | 884555.81 | 20040.95 | 223564.73 | 2166-05-25 18:00 | 1437 | 3 | 10.5 | 75 | 680 | 4 | 14.5 | 120 | 879 | 0 | 0 | 0 | 0 | 3 | 10.5 | 100 | 734 | 10 | 295 | 2293 | 1 | 0 | 1 | 1 | 3 | 1175.72 | 157061.33 | 7.3 | 24 | 2593.5 | 272632 | 9.2 | 24 | 3968 | 3770 | 1246.6
2017-10-17 | 3959.5 | 0 | 94.83 | 0 | 28.35 | 26.77 | 32.77 | 0.1396498 | 0 | 1221 | 3138 | 0 | 0 | 104 | 0 | -138.48 | -110.32 | 0 | 1082.52 | 3131.68 | 0 | 1117.46 | 2968.37 | 4.52 | 54.9 | -6.39 | -3.69 | 1991.08 | 173.98 | 213.07 | 1.94 | 32.71 | 72.93 | 9.7 | 18.87 | 839795.16 | 21802.98 | 180617.04 | 112953.28 | 1437 | 2057.62 | 333.36 | 213.09 | 2.05 | 35.59 | 70.7 | 5.47 | 19.6 | 861260.4 | 20794.07 | 225725.57 | 2168-07-28 21:22 | 1437 | 3 | 10.5 | 80 | 656 | 3 | 9 | 80 | 644 | 0 | 0 | 0 | 0 | 4 | 14.5 | 105 | 1012 | 10 | 265 | 2312 | 1 | 0 | 2 | 1 | 4 | 1233.14 | 160268.33 | 7.5 | 24 | 2426.06 | 274386 | 8.57 | 24 | 4055 | 3659 | 1140.4
2017-10-18 | 3645.98 | 0 | 305.85 | 0 | 28.01 | 27.07 | 33.13 | 0.1393082 | 0 | 1038 | 2789 | 0 | 0 | 340 | 0 | 2.85 | -3.08 | 0 | 1040.85 | 3125.92 | 0 | 1059.25 | 2789.56 | 9.424 | -176.05 | 11.1 | -12.51 | 2000.54 | 159.45 | 217.14 | 1.9 | 32.98 | 73.05 | 5.47 | 18.7 | 847847.15 | 22206.62 | 189851.41 | 113354.67 | 1437 | 2010.14 | 270.6 | 203.07 | 2.06 | 34.58 | 71.35 | 5.73 | 22.87 | 874886.41 | 21150.47 | 220758.05 | 2167-09-25 08:24 | 1437 | 4 | 14.5 | 110 | 914 | 3 | 14 | 85 | 606 | 0 | 0 | 0 | 0 | 2 | 8.5 | 55 | 783 | 9 | 250 | 2303 | 1 | 0 | 0 | 1 | 2 | 1213.94 | 155909 | 7.57 | 24 | 2451.54 | 273803 | 8.67 | 24 | 3952 | 3666 | 1179.8
2017-10-19 | 3238.86 | 0 | 288 | 0 | 28.18 | 27.23 | 32.93 | 0.1395883 | 0 | 1342 | 2042 | 0 | 138 | 181 | 0 | 160.5 | 18.96 | 0 | 1640.5 | 2241.96 | 0 | 1221.61 | 2013.29 | -4.656 | 123.1 | -13.29 | 7.35 | 1917.24 | 170.25 | 217.67 | 1.9 | 33.89 | 73.53 | 5.5 | 14.03 | 758497.95 | 19900.2 | 191735.42 | 101698.77 | 1284 | 1579.26 | 212.3 | 169.48 | 1.98 | 34.21 | 72.13 | 8.8 | 19.97 | 650871.03 | 15972.58 | 176031.5 | 2132-07-24 22:34 | 1091 | 2 | 7 | 55 | 487 | 3 | 10 | 80 | 687 | 0 | 0 | 0 | 250 | 2 | 7.5 | 50 | 530 | 7 | 185 | 1954 | 1 | 0 | 1 | 1 | 3 | 933.66 | 124172.67 | 6 | 19.79611 | 2204.02 | 260450 | 8.8 | 24 | 3527 | 3138 | 1050.8
2017-10-20 | 3586.82 | 0 | 364.14 | 102.46 | 28.64 | 27.77 | 33.97 | 0.1264199 | 0 | 1039 | 3007 | 0 | 200 | 315 | 0 | -140.76 | -19.76 | 0 | 1098.24 | 3302.24 | 0 | 1205.35 | 3096.93 | -3.5 | -78.7 | -9.42 | 11.37 | 1925.34 | 187.25 | 211.54 | 2.1 | 33.09 | 72.07 | 16.6 | 22.9 | 831768.85 | 21770.67 | 183245.44 | 113666.51 | 1418 | 1998.42 | 336.69 | 165.93 | 2.29 | 34.93 | 71.4 | 16.55 | 18.6 | 854112.92 | 20529.89 | 225099.75 | 2175-11-19 03:22 | 1387 | 3 | 12.5 | 85 | 641 | 3 | 12 | 50 | 714 | 2 | 6.5 | 55 | 438 | 0 | 0 | 0 | 250 | 8 | 190 | 2043 | 1 | 0 | 2 | 1 | 4 | 1183 | 159392.5 | 7.4 | 23.21528 | 2455.18 | 278348.5 | 8.55 | 24 | 4053 | 3638 | 1154
2017-10-21 | 3730.53 | 0 | 95.43 | 0 | 27.82 | 27.03 | 33 | 0.1316479 | 0 | 1486 | 2995 | 0 | 0 | 105 | 0 | 6.39 | -31.52 | 0 | 1492.39 | 3068.48 | 0 | 1219.16 | 2705.76 | -0.388 | 152.75 | 4.38 | 4.02 | 1881.92 | 232.38 | 165.89 | 1.86 | 32.94 | 72.93 | 7.93 | 15.73 | 820418.44 | 21545.97 | 182632.71 | 112592.34 | 1405 | 1905.82 | 324.63 | 169.87 | 2 | 35.01 | 71.93 | 7 | 19.93 | 893879.1 | 20786.99 | 202025.02 | 2178-11-14 11:31 | 1437 | 3 | 12 | 75 | 781 | 1 | 3.5 | 30 | 200 | 3 | 11 | 80 | 737 | 0 | 0 | 0 | 494 | 7 | 185 | 2212 | 1 | 0 | 0 | 1 | 2 | 1066.52 | 149953.33 | 6.93 | 23.9575 | 2462.46 | 274914.33 | 8.67 | 24 | 3826 | 3529 | 1154
2017-10-22 | 3745.93 | 0 | 85.15 | 0 | 28.16 | 27.13 | 32.7 | 0.1398272 | 0 | 1044 | 3150 | 0 | 94 | 0 | 0 | 28.05 | 50.6 | 0 | 1166.05 | 3200.6 | 0 | 1031.73 | 2843.63 | -3.796 | 0.35 | 7.68 | -16.14 | 1867.38 | 284.19 | 184.9 | 1.69 | 32.16 | 76.65 | 7.97 | 19.2 | 822273.38 | 21377.36 | 193795.7 | 112769.34 | 1407 | 1913.89 | 461.11 | 185.92 | 1.76 | 35.12 | 73.55 | 7.15 | 16.8 | 880639.09 | 20728.29 | 229077.45 | 2174-05-01 09:22 | 1437 | 2 | 7 | 55 | 443 | 1 | 3 | 45 | 217 | 3 | 11 | 95 | 777 | 0 | 0 | 0 | 768 | 6 | 195 | 2205 | 1 | 0 | 1 | 1 | 3 | 1150.24 | 158382.33 | 7 | 24 | 2544.36 | 274639 | 9 | 24 | 3831 | 3694 | 1148.5
2017-10-23 | 3852.51 | 0 | 0 | 0 | 27.9 | 27.5 | 32.97 | 0.174 | 0 | 875 | 3007 | 0 | 0 | 0 | 0 | -20.58 | 33.24 | 0 | 854.42 | 3040.24 | 0 | 939.37 | 2741.24 | 8.548 | -8.3 | -15.78 | 18.39 | 1977.95 | 310.52 | 214.13 | 1.9 | 34.08 | 72.7 | 6.8 | 16.03 | 833710.79 | 21763.24 | 205121.15 | 114400.47 | 1428 | 1862.83 | 421.11 | 166.39 | 1.9 | 35.38 | 71.03 | 6.47 | 18.2 | 846178.22 | 20565.81 | 218442.96 | 2171-07-14 00:58 | 1418 | 3 | 11.5 | 90 | 687 | 0 | 0 | 0 | 405 | 1 | 3.5 | 30 | 260 | 1 | 4 | 35 | 536 | 5 | 155 | 1888 | 1 | 0 | 1 | 1 | 3 | 1152.36 | 158501 | 7.1 | 23.98444 | 2535.26 | 274956.67 | 9.03 | 24 | 3853 | 3687 | 1139.2
2017-10-24 | 2791.48 | 0 | 0 | 0 | 27.83 | 27.27 | 33.07 | 0.151 | 0 | 1143 | 2220 | 0 | 0 | 0 | 0 | -21.18 | -51.32 | 0 | 1121.82 | 2168.68 | 0 | 906.56 | 1992.27 | 0.904 | -39 | 5.73 | -4.8 | 1806.47 | 226.86 | 186.44 | 1.89 | 34.85 | 72.63 | 5.2 | 16.1 | 804190.25 | 20644.63 | 171251.48 | 109893.33 | 1383 | 1063.95 | 200.17 | 101.72 | 1.98 | 34.92 | 72.33 | 6.73 | 17.47 | 494471.24 | 12017.73 | 126091.07 | 2117-07-27 18:58 | 842 | 2 | 7 | 35 | 497 | 2 | 6 | 45 | 664 | 2 | 8 | 50 | 548 | 0 | 0 | 0 | 0 | 6 | 130 | 1709 | 0 | 0 | 0 | 0 | 0 | 1328.6 | 160745 | 8.2 | 24 | 1301.3 | 147085.33 | 5 | 13.42306 | 2791 | 2630 | 920.5
2017-10-25 | 3567.26 | 0 | 91.79 | 0 | 27.42 | 27.4 | 33.47 | 0.1550022 | 0 | 711 | 3145 | 0 | 101 | 0 | 0 | -80.94 | 18.8 | 0 | 731.06 | 3163.8 | 0 | 744.05 | 2829.89 | 3.36 | -2.2 | 9.45 | -6.96 | 2101.65 | 321.69 | 220.08 | 1.84 | 34.78 | 71.7 | 5.83 | 14.73 | 845898.38 | 22199.7 | 222188.08 | 110105.52 | 1437 | 1568.87 | 230.12 | 139.37 | 1.93 | 34.46 | 71.5 | 8.53 | 17.4 | 693475.87 | 16433.13 | 183730.84 | 2128-10-30 23:02 | 1124 | 3 | 10.5 | 50 | 628 | 3 | 11.5 | 90 | 484 | 3 | 12 | 90 | 768 | 0 | 0 | 0 | 0 | 9 | 230 | 1880 | 1 | 0 | 1 | 1 | 3 | 1139.32 | 150619 | 7.33 | 24 | 2349.62 | 260065.33 | 8.67 | 24 | 3659 | 3489 | 982.7
2017-10-26 | 3419.3 | 0 | 51.06 | 46.55 | 27.46 | 26.9 | 33 | 0.1461845 | 0 | 1229 | 2634 | 0 | 107 | 0 | 0 | 99.3 | -10.88 | 0 | 1435.3 | 2623.12 | 0 | 1236.84 | 2433.93 | 1.996 | -70.5 | -24.03 | -6.63 | 1597.69 | 164.14 | 160.38 | 1.98 | 35.28 | 72.2 | 5.07 | 18.03 | 713504.08 | 18743.69 | 154393.82 | 95965.08 | 1220 | 1888.75 | 447.17 | 154.85 | 2.03 | 34.02 | 71.97 | 7.5 | 18.97 | 827074 | 20179.15 | 227405.66 | 2137-10-08 01:55 | 1414 | 2 | 7.5 | 80 | 696 | 1 | 3.5 | 65 | 685 | 3 | 11.5 | 55 | 715 | 0 | 0 | 0 | 0 | 6 | 200 | 2096 | 1 | 0 | 1 | 1 | 3 | 1104.74 | 150657.67 | 7.03 | 24 | 2231.32 | 262756.67 | 8.17 | 23.01 | 3517 | 3336 | 992.2
2017-10-27 | 3485.58 | 0 | 50.31 | 53.11 | 28.75 | 26.7 | 32.33 | 0.1394015 | 0 | 681 | 3146 | 0 | 55 | 58 | 0 | -114.18 | -8.08 | 0 | 621.82 | 3195.92 | 0 | 646.75 | 2923.91 | -1.808 | 37.65 | 33.54 | -4.02 | 1877.54 | 190.2 | 200.99 | 1.74 | 34.82 | 73.73 | 6.77 | 15.17 | 827649.97 | 21480.87 | 184493.02 | 113429.2 | 1416 | 1750.71 | 376.91 | 155.86 | 1.74 | 34.03 | 73.5 | 6.07 | 18.87 | 789804.75 | 19695.72 | 200076.56 | 2140-10-10 14:24 | 1401 | 2 | 8 | 55 | 674 | 3 | 11.5 | 35 | 635 | 2 | 7.5 | 50 | 500 | 0 | 0 | 0 | 0 | 7 | 140 | 1809 | 1 | 0 | 2 | 1 | 4 | 1022.84 | 146966 | 6.73 | 24 | 2356.9 | 265841 | 8.6 | 24 | 3589 | 3380 | 1026.1
2017-10-28 | 3748.9 | 0 | 0 | 0 | 28.23 | 27 | 32.7 | 0.145 | 0 | 1093 | 3121 | 0 | 0 | 0 | 0 | 103.17 | -0.04 | 0 | 1196.17 | 3120.96 | 0 | 970.03 | 2776.53 | -12.24 | 9.25 | 3.99 | -3.72 | 2017.19 | 254.57 | 209.1 | 1.82 | 34.88 | 72.95 | 5.14 | 16.92 | 858378.81 | 22129.87 | 208207.36 | 115088.52 | 1437 | 1773.8 | 366.57 | 173.94 | 2.04 | 33.49 | 72.7 | 7.26 | 18.7 | 842650.53 | 20130.75 | 206388.83 | 2159-05-27 11:02 | 1399 | 2 | 8 | 50 | 436 | 3 | 11 | 95 | 656 | 3 | 11.5 | 50 | 738 | 0 | 0 | 0 | 0 | 8 | 195 | 1830 | 1 | 0 | 1 | 1 | 3 | 1141.14 | 156866.33 | 7.07 | 24 | 2489.76 | 273508.33 | 8.83 | 24 | 3749 | 3631 | 1073.6
2017-10-29 | 3729.05 | 0 | 0 | 0 | 28.21 | 27.03 | 32.97 | 0.139 | 0 | 1118 | 3016 | 0 | 0 | 0 | 0 | 12.93 | -6.28 | 0 | 1130.93 | 3009.72 | 0 | 939.05 | 2747.7 | 7.208 | -77.3 | -25.68 | 15.84 | 1873.4 | 244.56 | 194.5 | 2.02 | 34.71 | 72.4 | 5.07 | 16.17 | 834063.75 | 21587.07 | 187472.14 | 112102.24 | 1401 | 1900.26 | 314.96 | 184.45 | 1.96 | 34.85 | 72.17 | 5 | 19.9 | 832534.69 | 20666.91 | 218552.81 | 2166-10-05 06:00 | 1418 | 2 | 7 | 50 | 740 | 3 | 10.5 | 95 | 686 | 3 | 11 | 70 | 742 | 0 | 0 | 0 | 0 | 8 | 215 | 2168 | 1 | 0 | 1 | 0 | 2 | 1159.34 | 156660.33 | 7.2 | 24 | 2475.2 | 271974 | 8.83 | 24 | 3729 | 3634 | 1102.2
2017-10-30 | 3616.75 | 0 | 45.84 | 45.89 | 28.93 | 26.9 | 32.9 | 0.1250901 | 0 | 1110 | 2775 | 0 | 100 | 0 | 0 | -14.07 | 26.76 | 0 | 1195.93 | 2801.76 | 0 | 1191.82 | 2514.96 | 4.172 | -144.95 | 27.48 | 0.72 | 1871.61 | 241.9 | 198.03 | 2.05 | 34.33 | 73.77 | 4.7 | 17.6 | 844028.47 | 21697.89 | 186957.35 | 113878.35 | 1423 | 1817.34 | 294.78 | 176.95 | 2.01 | 34.37 | 72.77 | 12.8 | 16.55 | 772890.58 | 19893.05 | 205439.22 | 2158-08-31 09:07 | 1391 | 3 | 11.5 | 100 | 737 | 2 | 7 | 60 | 438 | 2 | 7.5 | 30 | 590 | 0 | 0 | 0 | 0 | 7 | 190 | 1765 | 0 | 0 | 1 | 0 | 1 | 1097.46 | 154755 | 6.9 | 24 | 2335.06 | 272879.33 | 8.3 | 24 | 3709 | 3432 | 982.7
2017-10-31 | 2730.72 | 0 | 49.67 | 48.8 | 30.09 | 26.27 | 31.33 | 0.1377989 | 0 | 486 | 2542 | 0 | 0 | 107 | 0 | 131.94 | -1.76 | 0 | 617.94 | 2647.24 | 0 | 336.39 | 2386.65 | -10.712 | -50.95 | -153.12 | -161.1 | 1318.08 | 103.33 | 149.9 | 0 | 34.29 | 0 | 0 | 0 | 599445.9 | 15739.38 | 122879.81 | 82602.31 | 1032 | 1568.57 | 178.32 | 158.44 | 0 | 33.68 | 0 | 0 | 0 | 652823.81 | 16695.26 | 177393.85 | 2144-06-27 05:02 | 1169 | 0 | 0 | 0 | 0 | 2 | 7 | 25 | 450 | 2 | 8 | 30 | 687 | 2 | 7.5 | 60 | 693 | 6 | 115 | 1830 | 0 | 0 | 0 | 1 | 1 | 1363.36 | 161477.5 | 7.95 | 24 | 1363.18 | 297448 | 6.05 | 12.92222 | 2830 | 2726 | 769.5
2017-11-01 | 3758.76 | 0 | 45.84 | 45.89 | 29.82 | 26.63 | 31.73 | 0.1319932 | 0 | 990 | 3109 | 0 | 100 | 0 | 0 | 14.43 | -7.72 | 0 | 1104.43 | 3101.28 | 0 | 1085.28 | 2825.93 | 11.2 | -22.5 | -10.62 | 16.89 | 1949.37 | 213.63 | 184.97 | 0 | 34.04 | 0 | 0 | 0 | 820861.63 | 21296.86 | 203314.44 | 112529.86 | 1405 | 1906.08 | 319.12 | 179.93 | 0 | 34.77 | 0 | 0 | 0 | 795571.9 | 20652.59 | 219784.35 | 2181-04-11 17:46 | 1437 | 0 | 0 | 0 | 0 | 3 | 14.5 | 100 | 912 | 3 | 11 | 80 | 733 | 2 | 7.5 | 75 | 469 | 8 | 255 | 2114 | 1 | 1 | 2 | 1 | 5 | 1190.28 | 159498.67 | 7.4 | 24 | 2424.24 | 269334.67 | 8.8 | 24 | 3851 | 3614 | 845.7
2017-11-02 | 3597.66 | 0 | 51.92 | 45.59 | 29.58 | 27.3 | 32.23 | 0.1423999 | 0 | 894 | 3068 | 0 | 0 | 107 | 0 | -149.52 | -11.6 | 0 | 744.48 | 3163.4 | 0 | 820.69 | 2864.64 | -7.696 | 51.65 | -20.31 | -1.47 | 1991.72 | 291.32 | 187.48 | 0 | 34.97 | 0 | 0 | 0 | 822363.02 | 19510.32 | 217533.44 | 110628.77 | 1382 | 1726.48 | 318.45 | 164.87 | 0 | 34.53 | 0 | 0 | 0 | 776469.58 | 18823.17 | 205711.75 | 2173-01-17 16:34 | 1305 | 0 | 0 | 0 | 0 | 3 | 10.5 | 90 | 467 | 2 | 7 | 65 | 481 | 3 | 10 | 85 | 673 | 8 | 240 | 1621 | 0 | 1 | 0 | 0 | 1 | 1170.26 | 157253 | 7.27 | 24 | 2458.82 | 268511.67 | 8.87 | 24 | 3696 | 3629 | 935.2
2017-11-03 | 3875.3 | 0 | 0 | 0 | 29.62 | 27.1 | 32.37 | 0.143 | 0 | 1450 | 2726 | 0 | 0 | 0 | 0 | 121.89 | 51.4 | 0 | 1571.89 | 2777.4 | 0 | 1299.46 | 2490.95 | 7.876 | 51.75 | 148.29 | 136.5 | 2024.73 | 341.99 | 179.41 | 0 | 35.34 | 0 | 0 | 0 | 853713.35 | 21869.12 | 224755.24 | 115093.69 | 1437 | 1837.28 | 394.74 | 171.37 | 0 | 34.44 | 0 | 0 | 0 | 863262.15 | 20603.65 | 217479.28 | 2179-11-04 21:07 | 1437 | 0 | 0 | 0 | 0 | 2 | 7 | 60 | 668 | 3 | 10.5 | 90 | 760 | 2 | 7 | 70 | 498 | 7 | 220 | 1926 | 0 | 1 | 1 | 1 | 3 | 1157.52 | 155691.67 | 7.27 | 24 | 2467.92 | 273263 | 9 | 24 | 3875 | 3626 | 1026.2
2017-11-04 | 3720.93 | 0 | 49.08 | 50.03 | 29.87 | 27.63 | 32.93 | 0.1347584 | 0 | 802 | 3043 | 0 | 0 | 109 | 0 | -85.29 | -51.48 | 0 | 716.71 | 3100.52 | 0 | 847.57 | 2855.1 | -5.212 | 48.25 | 14.19 | 4.23 | 2057.64 | 367.01 | 201.48 | 1.9 | 33.08 | 73.85 | 6 | 13.8 | 857542.04 | 21917.33 | 235878.35 | 115040.15 | 1437 | 1736.12 | 341.44 | 174.91 | 1.96 | 33.99 | 73.7 | 8.6 | 18.5 | 824098.92 | 19944.37 | 199956.3 | 2174-08-01 06:58 | 1408 | 0 | 0 | 0 | 230 | 2 | 7 | 115 | 445 | 3 | 11 | 90 | 744 | 3 | 11 | 95 | 700 | 8 | 300 | 2119 | 0 | 0 | 1 | 1 | 2 | 1092 | 154589.67 | 6.87 | 24 | 2553.46 | 270840 | 9.55 | 24 | 3820 | 3645 | 1073.7
2017-11-05 | 3666.64 | 0 | 0 | 0 | 29.73 | 27.6 | 32.95 | 0.141 | 0 | 487 | 3140 | 0 | 0 | 0 | 0 | 38.43 | 62.36 | 0 | 525.43 | 3202.36 | 0 | 453.48 | 2831.75 | -8.16 | 26.7 | 12.42 | -17.46 | 1759.8 | 212.78 | 172.45 | 1.96 | 33.98 | 73.37 | 4.63 | 15.97 | 735611.75 | 18965.96 | 194311.4 | 98577.42 | 1231 | 1857.98 | 280.63 | 184.96 | 1.92 | 34.51 | 72.73 | 7.13 | 14.13 | 856934.56 | 20317.75 | 207263.96 | 2174-02-02 10:34 | 1437 | 3 | 11.5 | 80 | 700 | 2 | 7 | 90 | 637 | 3 | 11 | 70 | 758 | 1 | 3 | 35 | 220 | 9 | 275 | 2315 | 0 | 1 | 1 | 1 | 3 | 1055.6 | 150229.67 | 6.9 | 24 | 2407.92 | 268091.33 | 8.7 | 24 | 3667 | 3464 | 1134.7
2017-11-06 | 3220.35 | 0 | 0 | 0 | 29.8 | 27.5 | 32.77 | 0.139 | 0 | 583 | 3122 | 0 | 0 | 0 | 0 | -72.78 | -86.76 | 0 | 510.22 | 3035.24 | 0 | 392 | 2818.03 | 9.208 | 111.9 | -19.38 | 18.24 | 2094.55 | 289.87 | 208.02 | 1.92 | 35.59 | 72.85 | 5.65 | 16.25 | 862998.04 | 22145.49 | 229074.21 | 115124.07 | 1437 | 1152.82 | 124.07 | 104.24 | 1.9 | 35.56 | 73.15 | 7.25 | 16.6 | 538166.42 | 12692.26 | 128547.57 | 2139-01-31 13:41 | 905 | 2 | 7.5 | 55 | 483 | 2 | 7 | 60 | 647 | 0 | 0 | 0 | 225 | 1 | 3 | 35 | 243 | 5 | 150 | 1598 | 1 | 1 | 0 | 1 | 3 | 853.58 | 140710 | 6.2 | 20.88139 | 2184 | 252208 | 8.3 | 24 | 3220 | 3038 | 930.9
2017-11-07 | 3983.87 | 0 | 0 | 0 | 29.11 | 27.5 | 32.5 | 0.136 | 0 | 1109 | 3137 | 0 | 0 | 0 | 0 | -8.82 | 49.36 | 0 | 1100.18 | 3186.36 | 0 | 1114.93 | 2885.38 | -4.188 | -271.35 | -41.1 | -106.29 | 2062.91 | 230.97 | 176.91 | 1.97 | 35.54 | 72.3 | 3.9 | 16.7 | 844754.94 | 22098.7 | 221522.62 | 115141 | 1437 | 1856.82 | 363.03 | 180.87 | 2 | 34.42 | 73.3 | 7.17 | 19.63 | 846958.29 | 20250.95 | 220719.45 | 2172-05-29 04:34 | 1437 | 3 | 11 | 95 | 691 | 2 | 8 | 65 | 459 | 2 | 7.5 | 60 | 496 | 1 | 3 | 25 | 255 | 8 | 245 | 1901 | 1 | 0 | 0 | 0 | 1 | 1188.46 | 157986 | 7.33 | 24 | 2526.16 | 270919.33 | 9.1 | 24 | 3984 | 3714 | 969.4
2017-11-08 | 3668.11 | 0 | 48.54 | 46.75 | 28.93 | 27.6 | 33 | 0.1347545 | 0 | 1380 | 3192 | 0 | 104 | 0 | 0 | 26.85 | -24.52 | 0 | 1510.85 | 3167.48 | 0 | 1262.98 | 2836.76 | 10.808 | 307.3 | 43.98 | 109.71 | 1977.01 | 266.38 | 190.49 | 1.97 | 35.08 | 73.35 | 4.7 | 17.8 | 841371.28 | 21871.15 | 213251.47 | 115176.52 | 1437 | 1795.48 | 249.82 | 182.93 | 1.93 | 34.71 | 72.15 | 4.9 | 19 | 825928.4 | 19985.08 | 206307.51 | 2166-11-28 19:26 | 1398 | 3 | 10.25 | 65 | 771 | 0 | 0 | 0 | 0 | 3 | 11 | 80 | 827 | 2 | 8.5 | 65 | 489 | 8 | 210 | 2087 | 1 | 1 | 0 | 1 | 3 | 1104.74 | 156255.33 | 6.87 | 24 | 2460.64 | 274250.67 | 8.7 | 24 | 3764 | 3566 | 1077.7
2017-11-09 | 3642.47 | 0 | 0 | 0 | 29.31 | 26.9 | 32.8 | 0.145 | 0 | 944 | 3043 | 0 | 0 | 0 | 0 | -3.96 | -14.44 | 0 | 940.04 | 3028.56 | 0 | 889.48 | 2809.96 | -7.192 | -216.4 | -1.8 | -8.1 | 1831 | 11.53 | 18.56 | 1.97 | 34.24 | 74.6 | 6.07 | 17.4 | 71114.51 | 1924.09 | 18042.92 | 10067.09 | 125 | 1788 | 28.11 | 13.03 | 1.88 | 34.32 | 72.85 | 7.57 | 19.33 | 72017.58 | 1760.85 | 16881.31 | 1923-03-26 10:34 | 124 | 3 | 10.5 | 60 | 629 | 0 | 0 | 0 | 0 | 2 | 7 | 55 | 752 | 2 | 6.5 | 65 | 657 | 7 | 180 | 2038 | 1 | 0 | 0 | 1 | 2 | 1161.16 | 153814.67 | 7.27 | 24 | 2174.9 | 267475 | 7.93 | 24 | 3642 | 3336 | 1020.9
2017-11-10 | 3798.89 | 0 | 46.6 | 45.74 | 29.54 | 27.13 | 32.83 | 0.1339322 | 0 | 1356 | 2986 | 0 | 101 | 0 | 0 | -1.74 | 40.16 | 0 | 1455.26 | 3026.16 | 0 | 1259.48 | 2638.31 | -0.004 | -104.45 | -61.62 | -86.49 | 1359.71 | 158.08 | 144.88 | 1.88 | 33.73 | 73.57 | 6.6 | 13.3 | 566854.19 | 14524.79 | 139576.38 | 76763.59 | 958 | 1216.62 | 285.92 | 110.28 | 1.89 | 33.69 | 71.53 | 9.53 | 15.5 | 560137.82 | 13167.03 | 144987.12 | 2080-07-01 19:26 | 946 | 3 | 10.5 | 90 | 676 | 0 | 0 | 0 | 0 | 3 | 12 | 80 | 1005 | 3 | 11.5 | 95 | 691 | 9 | 265 | 2372 | 1 | 1 | 0 | 1 | 3 | 1161.16 | 159180 | 7.4 | 24 | 2486.82 | 262152 | 8.8 | 24 | 3892 | 3648 | 1083.4
2017-11-11 | 3737.8 | 0 | 46.55 | 45.69 | 29.19 | 27.1 | 33.27 | 0.1358507 | 0 | 1092 | 3107 | 0 | 101 | 0 | 0 | -5.58 | -26.16 | 0 | 1187.42 | 3080.84 | 0 | 1075.46 | 2866.47 | 8.344 | -3.9 | -30.84 | -8.85 | 1965.78 | 243.49 | 201.54 | 1.86 | 34.61 | 72.23 | 5.03 | 15.57 | 784667.77 | 19992.41 | 210352.91 | 106454.35 | 1329 | 1882.66 | 361.72 | 194.52 | 1.92 | 34.15 | 72.67 | 6.73 | 15.63 | 850208.97 | 19965.68 | 214653.42 | 2166-11-06 04:48 | 1437 | 3 | 10 | 75 | 662 | 0 | 0 | 0 | 0 | 3 | 10.5 | 80 | 742 | 3 | 10 | 100 | 667 | 9 | 255 | 2071 | 1 | 1 | 0 | 1 | 3 | 1161.16 | 152436 | 7.15 | 24 | 2234.68 | 0 | 8.7 | 22.78417 | 3831 | 3396 | 1077.8
2017-11-12 | 3823.93 | 0 | 50.26 | 45.43 | 29.1 | 27.37 | 32.93 | 0.1377602 | 0 | 1045 | 2699 | 0 | 105 | 0 | 0 | 12.51 | 0.68 | 0 | 1162.51 | 2699.68 | 0 | 1021.71 | 2423.49 | -3.596 | 36.95 | 63.48 | 83.16 | 2121.74 | 365.39 | 219.1 | 1.9 | 35.3 | 72.1 | 4.77 | 18.13 | 849882.57 | 21771.49 | 235219.03 | 115017.73 | 1437 | 1850.36 | 368.57 | 177.91 | 1.96 | 33.82 | 72.5 | 4.77 | 19.07 | 860448.44 | 20149.1 | 215104.12 | 2165-02-27 18:43 | 1433 | 3 | 11 | 90 | 699 | 0 | 0 | 0 | 203 | 3 | 10.5 | 105 | 788 | 3 | 10 | 100 | 963 | 9 | 295 | 2653 | 1 | 1 | 0 | 1 | 3 | 1172.08 | 157548.33 | 7.2 | 24 | 2535.26 | 0 | 9.1 | 24 | 3929 | 3707 | 1159.4
2017-11-13 | 3431.49 | 0 | 49.45 | 45.84 | 28.57 | 27.07 | 32.77 | 0.1404518 | 0 | 1295 | 3045 | 0 | 71 | 33 | 0 | 54.27 | -42.92 | 0 | 1420.27 | 3035.08 | 0 | 1228.75 | 2762.52 | 3.692 | 51.65 | 22.59 | -9.12 | 1950.57 | 275.87 | 211.54 | 2.09 | 35.5 | 70.8 | 4.45 | 18.7 | 857503.47 | 21708.52 | 192430.12 | 115140.43 | 1437 | 1583.99 | 303.19 | 158.41 | 1.93 | 32.52 | 74 | 6.75 | 22.05 | 761649.62 | 18124.4 | 184816.47 | 2161-07-19 06:14 | 1291 | 3 | 11 | 80 | 721 | 1 | 4 | 30 | 454 | 1 | 3.5 | 15 | 276 | 2 | 7.5 | 35 | 507 | 7 | 160 | 1958 | 0 | 1 | 0 | 1 | 2 | 1110.2 | 150697 | 7.1 | 24 | 2400.76 | 319152 | 8.33 | 24 | 3526 | 3511 | 1111.8
2017-11-14 | 3219.99 | 0 | 0 | 0 | 28.43 | 27.07 | 32.5 | 0.15 | 0 | 1266 | 2004 | 0 | 0 | 0 | 0 | -36.99 | 144.56 | 0 | 1229.01 | 2148.56 | 0 | 1140.4 | 1843.88 | -14.32 | 181.35 | 7.35 | 20.19 | 1721.48 | 179.26 | 185.52 | 2.03 | 36.08 | 71.77 | 5.53 | 16.87 | 720712.16 | 18531.22 | 176577.68 | 97582.02 | 1218 | 1506.88 | 216.89 | 75.68 | 2.05 | 34.7 | 71.93 | 6.63 | 18.9 | 684106.58 | 16226.79 | 174235.67 | 2135-11-16 00:29 | 1146 | 3 | 12 | 75 | 461 | 2 | 7 | 60 | 447 | 0 | 0 | 0 | 0 | 2 | 7 | 50 | 468 | 7 | 185 | 1376 | 1 | 1 | 0 | 0 | 2 | 1357.72 | 158762 | 8.1 | 24 | 1543.36 | 220940 | 7.85 | 15.75 | 3220 | 2901 | 992.3
2017-11-15 | 3713.85 | 0 | 246.28 | 88.18 | 29.2 | 26.4 | 31.9 | 0.13521 | 0 | 963 | 2907 | 0 | 274 | 98 | 0 | 6.69 | -114.08 | 0 | 1243.69 | 2890.92 | 0 | 1110.65 | 2684.74 | -1.496 | -112.3 | -2.85 | 9.96 | 2039.68 | 299.95 | 181.98 | 1.81 | 34.86 | 73.43 | 5.33 | 15.2 | 808899.99 | 21118.75 | 228565.99 | 108710.4 | 1358 | 1999.61 | 312.25 | 201.1 | 1.86 | 32.66 | 74.07 | 10.4 | 16.9 | 836012.82 | 20566.68 | 232458.85 | 2174-03-31 16:05 | 1425 | 3 | 11.5 | 85 | 708 | 3 | 11 | 80 | 666 | 0 | 0 | 0 | 0 | 3 | 12 | 35 | 734 | 9 | 200 | 2108 | 1 | 0 | 0 | 1 | 2 | 1306.76 | 160547.33 | 7.97 | 24 | 2447.9 | 251562.33 | 9.33 | 22.55833 | 4048 | 3755 | 1106.3
2017-11-16 | 3270.4 | 0 | 730.21 | 45.84 | 29.03 | 26.33 | 31.87 | 0.1232719 | 0 | 1087 | 2484 | 0 | 329 | 530 | 0 | -24.39 | 57.8 | 0 | 1391.61 | 3071.8 | 0 | 1290.84 | 2723.02 | -2.484 | -102.05 | 18.96 | -12.87 | 2122.11 | 429.64 | 251.61 | 1.93 | 36.65 | 71.8 | 5.13 | 16.27 | 1138293.91 | 29695.48 | 320564.16 | 153783.53 | 1434 | 1900.54 | 253.66 | 283.31 | 1.9 | 33.53 | 74.25 | 8.07 | 18.93 | 1133591.24 | 26919.75 | 283742.67 | 2257-03-07 21:07 | 1434 | 3 | 11.5 | 85 | 950 | 4 | 15.5 | 100 | 878 | 0 | 0 | 0 | 0 | 3 | 11.5 | 90 | 732 | 10 | 275 | 2560 | 1 | 2 | 0 | 1 | 4 | 1246.7 | 160120.33 | 7.57 | 24 | 2628.08 | 271994.67 | 9.4 | 24 | 4060 | 3875 | 1140.4
2017-11-17 | 3749.71 | 0 | 112.73 | 128.19 | 29.08 | 26.93 | 32.03 | 0.1488474 | 0 | 1311 | 3024 | 0 | 180 | 87 | 0 | 13.98 | -50.52 | 0 | 1504.98 | 3060.48 | 0 | 1396.12 | 2770.52 | 1.32 | 203.55 | -18.21 | 6.63 | 2026.75 | 283.27 | 188.99 | 1.72 | 35.96 | 72.93 | 5.53 | 15.77 | 829170.31 | 21495.69 | 224513.55 | 112920.7 | 1411 | 1927.09 | 312.62 | 182.93 | 1.74 | 34.33 | 73.33 | 7.23 | 16.07 | 859280.72 | 20025.83 | 220553.47 | 2170-03-26 18:00 | 1437 | 3 | 11.5 | 65 | 635 | 2 | 8 | 75 | 472 | 0 | 0 | 0 | 0 | 3 | 11.5 | 70 | 737 | 8 | 210 | 1844 | 1 | 1 | 0 | 1 | 3 | 1204.84 | 157417.67 | 7.47 | 24 | 2535.26 | 272771 | 9.3 | 24 | 3991 | 3740 | 1163.4
2017-11-18 | 3830.41 | 0 | 104.61 | 0 | 29.39 | 27 | 32 | 0.150864 | 0 | 1344 | 2864 | 0 | 116 | 0 | 0 | -2.04 | 50.08 | 0 | 1457.96 | 2914.08 | 0 | 1283.99 | 2716.14 | 7.208 | -160.35 | -7.95 | -0.03 | 2063 | 228.52 | 230.27 | 1.88 | 35.23 | 72.4 | 5.63 | 17.83 | 848830.19 | 22158.39 | 213085.19 | 115076.76 | 1437 | 1897.79 | 263.28 | 228.24 | 1.8 | 33.42 | 72.77 | 8.43 | 18.93 | 856316.16 | 19605.59 | 211793.09 | 2165-07-20 13:41 | 1391 | 3 | 11.5 | 75 | 713 | 3 | 11.5 | 95 | 945 | 0 | 0 | 0 | 0 | 3 | 10.5 | 130 | 741 | 9 | 300 | 2399 | 1 | 1 | 0 | 1 | 3 | 1275.82 | 157623.67 | 7.93 | 24 | 2511.6 | 269939.67 | 8.97 | 24 | 3935 | 3788 | 1140.4
2017-11-19 | 3660.35 | 0 | 0 | 91.86 | 28.08 | 25.85 | 32.15 | 0.1546269 | 0 | 1306 | 3080 | 0 | 102 | 0 | 0 | 18 | -75.84 | 0 | 1426 | 3004.16 | 0 | 1273.49 | 2667.35 | 8.92 | 157.3 | 16.59 | -1.86 | 1984.77 | 270.12 | 217.79 | 1.66 | 35.42 | 72.8 | 6.7 | 14.3 | 855708.76 | 22032.71 | 204638.63 | 115131.33 | 1437 | 1752.88 | 258.56 | 199.58 | 1.75 | 33.03 | 73.3 | 9 | 21.05 | 816642.37 | 19401.75 | 191288.15 | 2162-08-11 02:24 | 1391 | 3 | 10.5 | 85 | 684 | 2 | 7 | 40 | 688 | 0 | 0 | 0 | 0 | 2 | 7.5 | 45 | 739 | 7 | 170 | 2111 | 1 | 1 | 0 | 2 | 4 | 1081.08 | 149280.33 | 7.07 | 24 | 2291.58 | 263775.33 | 8.47 | 24 | 3752 | 3373 | 1134.9
2017-11-20 | 3867.26 | 0 | 0 | 0 | 28.55 | 27.03 | 32.7 | 0.157 | 0 | 1294 | 2852 | 0 | 0 | 0 | 0 | -16.2 | 31.16 | 0 | 1277.8 | 2883.16 | 0 | 1141.48 | 2615.83 | -13.948 | -47 | -9.06 | 4.05 | 1987.64 | 336.81 | 199.1 | 1.89 | 35.62 | 72.37 | 5.17 | 19.77 | 821741.83 | 21420.76 | 213391.59 | 111614.37 | 1394 | 1867 | 360.32 | 217.07 | 1.88 | 31.95 | 72.6 | 6.1 | 22.55 | 861359.41 | 19983.2 | 209631.36 | 2164-05-29 23:46 | 1437 | 3 | 12 | 85 | 741 | 2 | 8 | 40 | 466 | 0 | 0 | 0 | 0 | 3 | 11.5 | 70 | 749 | 8 | 195 | 1956 | 1 | 0 | 0 | 0 | 1 | 1122.94 | 154478.67 | 7.03 | 24 | 2515.24 | 182832.33 | 9 | 24 | 3867 | 3638 | 1077.7
2017-11-21 | 3758.57 | 0 | 65.29 | 90.77 | 28.9 | 27 | 32.63 | 0.1405865 | 0 | 1250 | 2865 | 0 | 172 | 0 | 0 | -46.95 | 6.2 | 0 | 1375.05 | 2871.2 | 0 | 1288.63 | 2523.4 | -0.476 | -185.45 | -58.74 | -29.58 | 2005.01 | 275.14 | 201.04 | 1.78 | 36.35 | 73.1 | 6.05 | 15.3 | 810398.21 | 20982.81 | 223371.88 | 109328.17 | 1365 | 1879.23 | 296.17 | 199.46 | 1.83 | 35.58 | 71.3 | 6.2 | 18.95 | 861970.37 | 19945.49 | 203210.66 | 2163-03-11 17:31 | 1437 | 3 | 11 | 75 | 722 | 3 | 11.5 | 140 | 949 | 0 | 0 | 0 | 0 | 3 | 11.5 | 80 | 778 | 9 | 295 | 2449 | 1 | 1 | 0 | 1 | 3 | 1170.26 | 154787.33 | 7.33 | 24 | 2478.84 | 264849.67 | 8.9 | 23.25333 | 3915 | 3649 | 1140.4
2017-11-22 | 2430.05 | 0 | 46.95 | 47.9 | 28.46 | 26.83 | 32.6 | 0.1318218 | 0 | 483 | 2368 | 0 | 0 | 105 | 0 | 53.01 | -12.68 | 0 | 536.01 | 2460.32 | 0 | 435.76 | 2283.21 | 7.028 | -14.3 | 14.1 | -34.17 | 1386.44 | 240.07 | 132.85 | 1.73 | 34.58 | 74.35 | 6.17 | 17.43 | 593881.02 | 14931.82 | 166291.27 | 79023.07 | 987 | 1102.96 | 194.06 | 123.84 | 1.77 | 35.18 | 71.95 | 4.7 | 19.8 | 560586.57 | 13093.86 | 120858.55 | 2137-12-27 18:14 | 920 | 2 | 9 | 65 | 473 | 2 | 8 | 20 | 466 | 0 | 0 | 0 | 0 | 2 | 6.5 | 50 | 487 | 6 | 135 | 1426 | 0 | 0 | 0 | 1 | 1 | 695.24 | 87332.33 | 7.07 | 13.35889 | 1783.6 | 204110 | 6.8 | 18.8625 | 2525 | 2479 | 925.8
2017-11-23 | 4133.98 | 0 | 0 | 0 | 28.64 | 26.7 | 33.23 | 0.129 | 0 | 1397 | 3056 | 0 | 0 | 0 | 0 | -14.07 | -18.76 | 0 | 1382.93 | 3037.24 | 0 | 1277.57 | 2689.09 | -1.136 | 14.55 | -21.84 | -6.6 | 2124.16 | 361.92 | 203.06 | 1.9 | 35.47 | 71.5 | 5.1 | 17.43 | 862520.35 | 21871.09 | 253572.59 | 114965.75 | 1437 | 1943.97 | 364.33 | 195.48 | 1.86 | 36.06 | 71.47 | 4.6 | 19.03 | 877184.97 | 20352.04 | 223940.76 | 2162-06-20 08:10 | 1437 | 3 | 10.5 | 105 | 696 | 3 | 10.5 | 95 | 700 | 0 | 0 | 0 | 0 | 3 | 11 | 75 | 733 | 9 | 275 | 2129 | 1 | 1 | 0 | 1 | 3 | 1210.3 | 158625.33 | 7.6 | 24 | 2582.58 | 269613.67 | 9.3 | 24 | 4134 | 3793 | 927.2
2017-11-24 | 3113.71 | 0 | 46.9 | 220.13 | 28.33 | 26.9 | 33.27 | 0.1262408 | 0 | 1047 | 2585 | 0 | 110 | 184 | 0 | -24.03 | 62.44 | 0 | 1132.97 | 2831.44 | 0 | 1029.66 | 2527.2 | 4.072 | 129.85 | 88.83 | 57.84 | 2035.09 | 281.08 | 211.07 | 1.91 | 35.33 | 73 | 5.7 | 18.47 | 850048.94 | 21891.31 | 225607.18 | 115050.83 | 1437 | 1366.04 | 169.93 | 153.38 | 1.84 | 35.18 | 72.4 | 7.07 | 18.33 | 665566.91 | 16165.43 | 143844.7 | 2154-12-16 08:38 | 1106 | 3 | 11.5 | 80 | 657 | 2 | 8 | 85 | 683 | 0 | 0 | 0 | 0 | 3 | 10.5 | 55 | 688 | 8 | 220 | 2028 | 1 | 1 | 0 | 1 | 3 | 1026.18 | 147731.5 | 6.6 | 24 | 2160.34 | 258948 | 8.5 | 23.19278 | 3381 | 3186 | 1103.8
2017-11-25 | 3796.84 | 0 | 0 | 191.45 | 28.9 | 26.8 | 32.83 | 0.1304674 | 0 | 1341 | 2817 | 0 | 105 | 106 | 0 | 12.09 | -12.72 | 0 | 1458.09 | 2910.28 | 0 | 1266.19 | 2651.12 | -7.3 | -34.5 | -13.71 | 7.74 | 2178.99 | 376.07 | 177.43 | 1.69 | 35.67 | 72.33 | 4.77 | 17.33 | 849380.03 | 21880.87 | 262212.52 | 115054.41 | 1437 | 1766.62 | 286.92 | 177.94 | 1.73 | 34.91 | 72.23 | 7.73 | 18.87 | 828278.29 | 20383.45 | 191448.34 | 2170-01-12 13:12 | 1397 | 3 | 9.5 | 90 | 685 | 3 | 10.5 | 105 | 676 | 0 | 0 | 0 | 0 | 3 | 10 | 80 | 656 | 9 | 275 | 2017 | 1 | 1 | 0 | 1 | 3 | 1104.74 | 153410.33 | 7.03 | 24 | 2577.12 | 271948 | 9.17 | 24 | 3988 | 3682 | 1132.4
2017-11-26 | 3964.5 | 0 | 0 | 197.25 | 29.27 | 26.6 | 33.1 | 0.1304853 | 0 | 1200 | 2841 | 0 | 218 | 0 | 0 | 63.48 | 26.16 | 0 | 1481.48 | 2867.16 | 0 | 1328.79 | 2553.1 | 8.82 | -99.6 | -169.26 | -158.52 | 2149.69 | 333.74 | 189.96 | 1.68 | 35.77 | 72.73 | 5.7 | 16.8 | 842430.91 | 21791.75 | 246020.04 | 115030.12 | 1437 | 1949.71 | 315.05 | 215.12 | 1.54 | 35.81 | 72.2 | 6.3 | 20 | 863806.29 | 20868.07 | 214362.37 | 2172-03-08 15:22 | 1437 | 4 | 16 | 135 | 897 | 3 | 11.5 | 90 | 679 | 0 | 0 | 0 | 0 | 3 | 11.5 | 110 | 766 | 10 | 335 | 2342 | 1 | 0 | 0 | 1 | 2 | 1257.62 | 155689.33 | 7.47 | 24 | 2578.94 | 271673 | 9.2 | 24 | 4162 | 3837 | 1035.9
2017-11-27 | 3628.41 | 0 | 48.38 | 101.91 | 29.46 | 26.77 | 33.3 | 0.1265781 | 0 | 1089 | 2928 | 0 | 165 | 0 | 0 | -52.62 | -3.96 | 0 | 1201.38 | 2924.04 | 0 | 1119.67 | 2626.39 | -12.8 | 0.6 | 47.52 | 28.65 | 2097.94 | 279.17 | 187.45 | 1.87 | 36.26 | 71.65 | 5.7 | 17.35 | 856575.09 | 22004.74 | 234669.45 | 115102.44 | 1437 | 1795.78 | 312.1 | 175.56 | 1.8 | 34.92 | 72.95 | 4.75 | 20.15 | 822837.37 | 20274.93 | 188103.7 | 2165-04-16 12:14 | 1401 | 3 | 11 | 85 | 663 | 0 | 0 | 35 | 671 | 0 | 0 | 0 | 0 | 3 | 11 | 70 | 725 | 6 | 190 | 2059 | 1 | 1 | 0 | 1 | 3 | 1011.92 | 152569 | 6.9 | 24 | 2435.16 | 273960.33 | 8.83 | 24 | 3778 | 3447 | 1189.4
2017-11-28 | 3243.19 | 0 | 144.54 | 417 | 28.99 | 27.13 | 32.77 | 0.1302812 | 0 | 1133 | 2391 | 0 | 301 | 315 | 0 | -8.85 | 3.36 | 0 | 1425.15 | 2709.36 | 0 | 1276.54 | 2506.74 | -0.764 | 14.75 | 111.21 | 109.65 | 2122.38 | 337.9 | 197.06 | 2.01 | 35.58 | 70.65 | 7.07 | 16.2 | 862925.16 | 22184.41 | 240050.55 | 115148.39 | 1437 | 1788.47 | 252.82 | 175.94 | 1.86 | 34.08 | 72.05 | 7.73 | 17.37 | 826696.13 | 20908.45 | 181932.11 | 2166-07-05 22:19 | 1437 | 2 | 10 | 211 | 734 | 2 | 7 | 50 | 628 | 0 | 0 | 0 | 190 | 3 | 11 | 95 | 715 | 7 | 356 | 2267 | 1 | 1 | 0 | 1 | 3 | 1062.88 | 152543.33 | 6.8 | 24 | 2480.66 | 272475.33 | 8.83 | 24 | 3805 | 3544 | 1168.9
2017-11-29 | 2616.94 | 0 | 0 | 102.53 | 29.06 | 26.73 | 32.4 | 0.1269397 | 0 | 1404 | 1788 | 0 | 113 | 0 | 0 | 7.14 | -50.2 | 0 | 1524.14 | 1737.8 | 0 | 1386.52 | 1609.56 | 0.84 | 283.4 | 10.86 | 28.29 | 1638.04 | 288.92 | 135.83 | 1.78 | 36.89 | 71.85 | 4.88 | 16.28 | 677924.93 | 17446.27 | 191645.54 | 89302.2 | 1115 | 1082.99 | 133.58 | 99.26 | 1.76 | 35.57 | 73.2 | 5.85 | 15.83 | 519053.68 | 12882.1 | 106671.46 | 2139-07-03 07:26 | 894 | 3 | 12 | 100 | 743 | 0 | 0 | 0 | 433 | 2 | 5.5 | 20 | 433 | 0 | 0 | 0 | 0 | 5 | 120 | 1609 | 1 | 1 | 0 | 0 | 2 | 951.9 | 57890 | 5.03 | 10.32583 | 2189.46 | 268302.33 | 7.97 | 24 | 2720 | 3141 | 1012.8
2017-11-30 | 2853.45 | 0 | 0 | 99.8 | 28.36 | 26.8 | 32.03 | 0.1347809 | 0 | 838 | 2180 | 0 | 110 | 0 | 0 | 99.3 | 27.8 | 0 | 1047.3 | 2207.8 | 0 | 912.53 | 1988.2 | 3.388 | 26.1 | 7.32 | -4.02 | 1582.07 | 272.34 | 166.01 | 1.79 | 36.99 | 71.93 | 6.07 | 16.33 | 638077.58 | 15870.74 | 191142.82 | 82460.89 | 1029 | 1300.73 | 225.71 | 122.31 | 1.75 | 34.94 | 72.73 | 6.67 | 17.23 | 544148.96 | 13673.82 | 157731.5 | 2147-01-23 00:43 | 916 | 1 | 4 | 25 | 246 | 2 | 7 | 65 | 477 | 2 | 7 | 65 | 445 | 0 | 0 | 0 | 0 | 5 | 155 | 1168 | 1 | 1 | 0 | 1 | 3 | 462.28 | 94738.5 | 7.25 | 10.18306 | 1921.92 | 238698.33 | 7.8 | 24 | 2953 | 2384 | 631.3
2017-12-01 | 3451.23 | 0 | 290.27 | 324.99 | 28.37 | 26.83 | 32.23 | 0.1242713 | 0 | 1128 | 2299 | 0 | 443 | 232 | 0 | -233.88 | -53.24 | 0 | 1337.12 | 2477.76 | 0 | 1366.02 | 2273.93 | 10.48 | 24.9 | -5.61 | -11.79 | 2082.53 | 293.05 | 209.55 | 1.71 | 36.57 | 72.2 | 5.73 | 16.2 | 872963.56 | 22338.5 | 225223.59 | 115035.54 | 1437 | 2025.12 | 328.42 | 203.56 | 1.61 | 34.79 | 72.5 | 7.63 | 17.13 | 873012.6 | 21446.06 | 234182.65 | 2177-05-03 03:22 | 1437 | 3 | 11 | 115 | 962 | 3 | 11 | 60 | 668 | 3 | 11.5 | 90 | 682 | 0 | 0 | 0 | 0 | 9 | 265 | 2312 | 0 | 1 | 0 | 1 | 2 | 1172.08 | 153275.67 | 7.47 | 24 | 2564.38 | 271661.67 | 9.2 | 24 | 4066 | 3736 | 954.3
2017-12-02 | 4069.72 | 0 | 0 | 106.06 | 28.96 | 26.83 | 31.73 | 0.1282639 | 0 | 1359 | 3214 | 0 | 116 | 0 | 0 | 135.96 | 50.84 | 0 | 1610.96 | 3264.84 | 0 | 1325.7 | 2908.22 | -15.28 | -16.95 | 4.77 | -10.23 | 2064.05 | 353.79 | 192.49 | 1.79 | 36.05 | 73.67 | 5.9 | 16.87 | 854270.45 | 22835.22 | 239200.69 | 115009.91 | 1437 | 2074.95 | 473.14 | 189.45 | 1.73 | 34.19 | 73.8 | 6.2 | 19.45 | 885183.82 | 21450.22 | 255512.38 | 2178-08-18 13:26 | 1437 | 3 | 10 | 95 | 729 | 3 | 10 | 110 | 743 | 3 | 11.5 | 95 | 714 | 0 | 0 | 0 | 0 | 9 | 300 | 2186 | 1 | 0 | 0 | 1 | 2 | 1195.74 | 155428.67 | 7.47 | 24 | 2624.44 | 270527 | 9.43 | 24 | 4176 | 3820 | 1159.5
2017-12-03 | 3815.06 | 0 | 48.43 | 143.29 | 29.62 | 26.2 | 31.47 | 0.1387993 | 0 | 1245 | 3260 | 0 | 210 | 0 | 0 | -7.92 | -51.56 | 0 | 1447.08 | 3208.44 | 0 | 1325.54 | 2908.89 | 11.3 | -145.2 | 8.4 | 11.76 | 2042.77 | 385.5 | 203.03 | 1.77 | 36.29 | 73.67 | 5.1 | 15.9 | 845026.16 | 21578.92 | 233520.86 | 113831.06 | 1422 | 1952.04 | 434.84 | 192.45 | 1.5 | 35.08 | 73.97 | 6.8 | 14.4 | 873571.47 | 21336.85 | 234277.96 | 2179-07-27 05:02 | 1437 | 3 | 11 | 85 | 710 | 3 | 10 | 95 | 663 | 4 | 14 | 135 | 883 | 0 | 0 | 0 | 0 | 10 | 315 | 2256 | 1 | 1 | 0 | 1 | 3 | 1213.94 | 157093.33 | 7.6 | 24 | 2513.42 | 272069.33 | 8.93 | 24 | 4006 | 3727 | 1149.9
2017-12-04 | 3749.95 | 0 | 47.21 | 149.91 | 29.97 | 26.3 | 32.57 | 0.1402964 | 0 | 1285 | 3081 | 0 | 158 | 58 | 0 | -2.73 | 26.16 | 0 | 1440.27 | 3165.16 | 0 | 1396.57 | 2866.19 | -2.86 | 101.5 | -0.3 | -9.21 | 2127.41 | 328.13 | 188.97 | 1.73 | 35.88 | 72.9 | 7.27 | 18.33 | 859385.03 | 22032.49 | 244227.3 | 115032.39 | 1437 | 1841.26 | 264.12 | 182.93 | 1.73 | 34.53 | 73.5 | 6.7 | 17.53 | 841679.5 | 20191.54 | 220795.71 | 2173-01-10 11:02 | 1376 | 2 | 7 | 55 | 263 | 4 | 14.5 | 155 | 1020 | 3 | 13.5 | 100 | 689 | 1 | 4 | 40 | 498 | 10 | 350 | 2470 | 1 | 1 | 1 | 1 | 4 | 1191.6 | 152208.67 | 7.3 | 23.64722 | 2582.58 | 268633.67 | 9.3 | 24 | 3947 | 3775 | 1189.4
2017-12-05 | 2264.39 | 0 | 45.84 | 159.11 | 30.56 | 26.55 | 32.4 | 0.1430684 | 0 | 578 | 2251 | 0 | 60 | 162 | 0 | -22.89 | 0 | 0 | 615.11 | 2413 | 0 | 363.85 | 2130.04 | 3.516 | 9.25 | 3.63 | 13.59 | 1490.4 | 242.96 | 128.86 | 1.85 | 34.64 | 74.1 | 5.8 | 16.63 | 599592.8 | 15283.09 | 172118.77 | 81449.29 | 1017 | 1048.87 | 191.7 | 109.86 | 1.75 | 33.07 | 74 | 8.4 | 17.57 | 447380.57 | 10908.16 | 134077.52 | 2124-10-21 13:12 | 729 | 0 | 0 | 0 | 0 | 2 | 7.5 | 70 | 461 | 3 | 11 | 95 | 667 | 2 | 8 | 90 | 710 | 7 | 255 | 1838 | 0 | 1 | 1 | 0 | 2 | 340.34 | 52379.5 | 4.75 | 4.789722 | 2204.02 | 265372.33 | 7.97 | 24 | 2469 | 2544 | 1174.3
2017-12-06 | 3631.13 | 0 | 0 | 49.57 | 28.95 | 27.3 | 32.53 | 0.1476768 | 0 | 865 | 2879 | 0 | 53 | 0 | 0 | -9.48 | -6.44 | 0 | 908.52 | 2872.56 | 0 | 976.92 | 2726.71 | -3.984 | -12.75 | -3.63 | 1.47 | 2053.69 | 394.12 | 186.97 | 1.63 | 35.26 | 72.95 | 5.4 | 14.53 | 830794.74 | 21000.14 | 247465.79 | 109169.72 | 1363 | 1435.95 | 303.58 | 145.87 | 1.74 | 34.68 | 73.43 | 8.03 | 15.5 | 651162.58 | 15297.69 | 172208.47 | 2127-04-09 02:38 | 1036 | 0 | 0 | 0 | 0 | 2 | 7 | 60 | 492 | 2 | 7 | 65 | 694 | 2 | 7 | 65 | 719 | 6 | 190 | 1905 | 1 | 1 | 0 | 0 | 2 | 857.22 | 134212.67 | 8.07 | 17.23028 | 2331.42 | 268964.67 | 8.9 | 24 | 3681 | 3189 | 983
2017-12-07 | 3984.36 | 0 | 0 | 0 | 29.41 | 26.97 | 32.47 | 0.145 | 0 | 1163 | 3240 | 0 | 0 | 0 | 0 | -35.07 | -18.36 | 0 | 1127.93 | 3221.64 | 0 | 1048.44 | 2893.33 | -1.992 | -92.6 | -11.37 | -1.44 | 2035.35 | 409.5 | 203.49 | 1.83 | 35.96 | 74 | 5.1 | 16.17 | 862572.07 | 22023.74 | 243244.48 | 115009.67 | 1437 | 1879.4 | 382.93 | 202.54 | 1.8 | 34.89 | 72.53 | 8.3 | 16.73 | 877652.88 | 20636.26 | 212133.7 | 2168-01-18 07:55 | 1416 | 0 | 0 | 0 | 0 | 3 | 11 | 90 | 779 | 3 | 11 | 105 | 717 | 4 | 15 | 130 | 968 | 10 | 325 | 2464 | 1 | 0 | 1 | 0 | 2 | 1097.46 | 151574.5 | 7 | 24 | 2557.1 | 269478 | 9.05 | 24 | 3984 | 3655 | 1019.6
2017-12-08 | 4384.36 | 0 | 0 | 0 | 28.67 | 27.45 | 32.9 | 0.1403333 | 0 | 1505 | 3171 | 0 | 0 | 0 | 0 | 56.88 | 50.04 | 0 | 1561.88 | 3221.04 | 0 | 1362.88 | 2900.38 | -1.052 | -7.25 | -17.01 | 2.91 | 2213.81 | 352.67 | 211 | 1.72 | 35.28 | 73.27 | 5.83 | 17.37 | 856508.07 | 22218.95 | 269472.48 | 114948.17 | 1437 | 2121.6 | 345.21 | 206.09 | 1.77 | 34.88 | 72.83 | 7.1 | 17.87 | 889211.19 | 20783.04 | 244684.01 | 2165-03-03 10:34 | 1437 | 1 | 3 | 20 | 401 | 2 | 7.5 | 55 | 243 | 3 | 12 | 140 | 939 | 3 | 12.5 | 80 | 720 | 9 | 295 | 2303 | 1 | 2 | 1 | 0 | 4 | 1201.2 | 155391.5 | 7.6 | 24 | 2735.46 | 270658 | 9.75 | 24 | 4384 | 3937 | 1160.9
2017-12-09 | 4135.02 | 0 | 0 | 0 | 29.37 | 27 | 32.37 | 0.151 | 0 | 1487 | 3177 | 0 | 0 | 0 | 0 | 33.54 | -25.52 | 0 | 1520.54 | 3151.48 | 0 | 1330.27 | 2886.62 | 8.076 | 116.1 | 28.02 | 1.44 | 2136.12 | 444.56 | 194.48 | 1.84 | 34.99 | 71.53 | 6.57 | 17.13 | 869198.94 | 22097.39 | 274963.41 | 115087.39 | 1437 | 1958.45 | 326.8 | 205.57 | 1.75 | 34.45 | 73.4 | 7.5 | 15.73 | 851923.13 | 20507.75 | 222780.9 | 2160-06-26 08:24 | 1437 | 4 | 14 | 55 | 603 | 0 | 0 | 0 | 0 | 3 | 10.5 | 95 | 646 | 3 | 12 | 100 | 705 | 10 | 250 | 1954 | 1 | 1 | 1 | 0 | 3 | 1110.2 | 151982.67 | 7.1 | 24 | 2659.02 | 268034.67 | 9.53 | 24 | 4135 | 3769 | 1133.7
2017-12-10 | 4133.89 | 0 | 0 | 0 | 29.13 | 26.87 | 32.47 | 0.165 | 0 | 1398 | 3181 | 0 | 0 | 0 | -0.21 | -14.16 | 56.4 | 0 | 1383.84 | 3237.4 | 0 | 1264.6 | 2891.52 | -10.62 | -144.75 | 3.54 | -18.33 | 2122.29 | 378.94 | 175.38 | 1.76 | 35.8 | 71.67 | 5.87 | 17.97 | 863978.48 | 22132.84 | 264587.35 | 115026.7 | 1437 | 1953.53 | 364.15 | 191.6 | 1.8 | 34.42 | 71.7 | 7.87 | 18.63 | 867792.84 | 19979.12 | 223362.97 | 2161-02-23 19:12 | 1421 | 3 | 10.5 | 65 | 756 | 0 | 0 | 0 | 0 | 2 | 7.5 | 30 | 491 | 3 | 12 | 50 | 737 | 8 | 145 | 1984 | 1 | 1 | 2 | 0 | 4 | 1144.78 | 103385.67 | 7.2 | 24 | 2604.42 | 267381.33 | 9.47 | 24 | 4134 | 3749 | 1133.7
2017-12-11 | 2905.95 | 0 | 0 | 0 | 29.62 | 26.87 | 32.17 | 0.171 | 0 | 1229 | 2002 | 0 | 0 | 0 | -82.38 | 6.09 | -46.24 | 0 | 1235.09 | 1955.76 | 0 | 1082.46 | 1798.27 | 2.652 | 59.9 | 2.49 | 12.87 | 1345.59 | 231.36 | 128.88 | 1.7 | 34.05 | 73.87 | 5.85 | 18.95 | 565823.25 | 14806.54 | 166053.68 | 75067.79 | 937 | 1562.22 | 255.65 | 157.39 | 2.06 | 34.06 | 74.77 | 6.7 | 21.75 | 708061.38 | 16830.81 | 175427.91 | 2148-06-29 01:41 | 1172 | 2 | 10.5 | 60 | 781 | 0 | 0 | 0 | 0 | 2 | 8 | 100 | 507 | 3 | 12.5 | 80 | 775 | 7 | 240 | 2063 | 1 | 1 | 1 | 0 | 3 | 1399.58 | 157293 | 7.8 | 24 | 1372.28 | 270714 | 10.2 | 11.47389 | 2906 | 2772 | 1133.7
2017-12-12 | 4312.28 | 0 | 0 | 0 | 29.89 | 26.17 | 32.23 | 0.161 | 0 | 1356 | 3186 | 0 | 0 | 0 | 6 | -132.54 | 15.56 | 0 | 1223.46 | 3201.56 | 0 | 1276.83 | 2921.81 | -2.092 | 109.25 | -33.39 | 5.46 | 2212.62 | 249.7 | 202.62 | 1.68 | 35.31 | 75.8 | 5.87 | 17.6 | 863109.75 | 23532.22 | 258732.74 | 115073.37 | 1437 | 2063.31 | 198.42 | 220.65 | 1.58 | 35.4 | 73.3 | 5.53 | 17.1 | 852864.38 | 21402.24 | 226942.96 | 2171-08-04 05:46 | 1422 | 3 | 12 | 70 | 859 | 0 | 0 | 0 | 0 | 4 | 14.5 | 100 | 934 | 3 | 12 | 65 | 606 | 10 | 235 | 2399 | 1 | 0 | 0 | 0 | 1 | 1161.16 | 153973 | 7.33 | 24 | 2850.12 | 265049 | 9.67 | 24 | 4312 | 4011 | 1008.7
2017-12-13 | 3924.61 | 0 | 0 | 47.89 | 29.33 | 26.77 | 32.2 | 0.1600428 | 0 | 1370 | 2944 | 0 | 53 | 0 | 6.06 | 284.04 | 0.04 | 0 | 1707.04 | 2944.04 | 0 | 1314.05 | 2631.13 | -0.288 | -219.55 | 16.83 | -10.29 | 1929.24 | 325.45 | 190.99 | 1.72 | 35.34 | 74.95 | 5.5 | 16.9 | 780609.8 | 21028.17 | 226005.03 | 103936.37 | 1297 | 2001.31 | 269.57 | 208.6 | 1.57 | 34.06 | 74.3 | 8.27 | 15.77 | 861334.69 | 21469.16 | 218082.66 | 2172-12-11 17:17 | 1430 | 3 | 12 | 85 | 732 | 0 | 0 | 0 | 0 | 3 | 12 | 100 | 438 | 3 | 11 | 105 | 755 | 9 | 290 | 1925 | 1 | 1 | 1 | 0 | 3 | 1210.3 | 155049.67 | 7.73 | 23.99111 | 2375.1 | 251741.67 | 9.23 | 21.75917 | 3973 | 3585 | 1147.2
2017-12-14 | 3200.93 | 0 | 556.81 | 142.54 | 29.7 | 26.93 | 32 | 0.1312894 | 0 | 953 | 2691 | 0 | 268 | 498 | 34.62 | -116.19 | 21.48 | 0 | 1104.81 | 3210.48 | 0 | 1097.32 | 2951.24 | 12.284 | 211.3 | 14.16 | 24.66 | 2034.64 | 326.23 | 237.2 | 1.85 | 35.31 | 72.87 | 6.57 | 17.1 | 865245.56 | 20722 | 224333.25 | 115141.69 | 1437 | 1841.29 | 286.01 | 212.63 | 1.74 | 35.15 | 72.73 | 6.43 | 17.73 | 855011.71 | 20546.99 | 188462.81 | 2170-11-23 22:05 | 1437 | 3 | 12 | 100 | 707 | 0 | 0 | 0 | 0 | 2 | 7.5 | 80 | 915 | 4 | 14.5 | 115 | 900 | 9 | 295 | 2522 | 1 | 1 | 1 | 0 | 3 | 1031.94 | 152473 | 7 | 24 | 2509.78 | 270368 | 9.25 | 24 | 3901 | 3542 | 1121.6
2017-12-15 | 4019.59 | 0 | 0 | 0 | 29.43 | 27.13 | 32.47 | 0.149 | 352 | 740 | 3267 | 0 | 0 | 0 | 26.22 | 6.39 | -123.2 | 378.22 | 746.39 | 3143.8 | 244.05 | 677.03 | 2920.57 | -6.576 | -168.55 | 13.2 | -24.27 | 2085.72 | 295.61 | 218.7 | 1.82 | 35.11 | 73.5 | 5 | 16.6 | 850607.62 | 20333.3 | 232947.06 | 113128.96 | 1412 | 1966.48 | 313.16 | 196.17 | 1.71 | 34.32 | 74.25 | 6.33 | 18.43 | 841643.13 | 19876.66 | 215924.48 | 2168-08-23 00:58 | 1411 | 3 | 11 | 75 | 677 | 0 | 0 | 0 | 0 | 3 | 12 | 80 | 683 | 3 | 13.5 | 100 | 744 | 9 | 255 | 2104 | 1 | 1 | 1 | 0 | 3 | 1172.08 | 152614.67 | 7.5 | 24 | 2569.84 | 266020.67 | 9.33 | 24 | 4020 | 3742 | 1162.2
2017-12-16 | 4098.17 | 0 | 0 | 0 | 29.14 | 26.8 | 31.93 | 0.148 | 765 | 839 | 3114 | 0 | 0 | 0 | -14.46 | -26.97 | 75.8 | 750.54 | 812.03 | 3189.8 | 697.84 | 639.16 | 2831.93 | 6.452 | 106.6 | -31.59 | 0.75 | 2140.78 | 344.02 | 237.14 | 1.81 | 35.35 | 72.5 | 5.53 | 16.33 | 859359.4 | 21048.87 | 250086.41 | 114987.85 | 1437 | 1988.48 | 314.61 | 195.47 | 1.7 | 35.04 | 73.1 | 5.6 | 15.77 | 837628.72 | 20238.27 | 219222.81 | 2169-09-19 03:07 | 1415 | 4 | 16.5 | 115 | 912 | 0 | 0 | 0 | 0 | 3 | 11 | 80 | 668 | 3 | 11.5 | 95 | 727 | 10 | 290 | 2307 | 1 | 1 | 2 | 0 | 4 | 1170.26 | 153570.33 | 7.6 | 24 | 2597.14 | 270108.67 | 9.3 | 24 | 4098 | 3767 | 1140.4
2017-12-17 | 4195.11 | 0 | 0 | 0 | 29.54 | 26.4 | 32.03 | 0.147 | 1359 | 0 | 3050 | 0 | 0 | 0 | -11.7 | -21.75 | 70.4 | 1347.3 | 0 | 3120.4 | 1239.76 | 0 | 2770.06 | -8.072 | 23.1 | 19.35 | 13.38 | 2131.21 | 355.42 | 228.59 | 1.87 | 35.47 | 0 | 6.57 | 16.93 | 865255.97 | 21659.27 | 237532.69 | 115062.17 | 1437 | 1983.57 | 344.17 | 185.95 | 1.69 | 35.84 | 0 | 5.47 | 16.4 | 834607.18 | 20395.26 | 218003.53 | 2166-10-22 16:05 | 1437 | 3 | 13 | 80 | 729 | 0 | 0 | 0 | 0 | 3 | 11.5 | 90 | 688 | 2 | 9 | 85 | 726 | 8 | 255 | 2143 | 0 | 1 | 1 | 0 | 2 | 1148.42 | 153192 | 7.33 | 23.995 | 2582.58 | 271126 | 9.23 | 24 | 4195 | 3731 | 912.3
2017-12-18 | 3869.73 | 0 | 0 | 0 | 28.73 | 26.67 | 32.27 | 0.159 | 871 | 248 | 2984 | 0 | 0 | 0 | 27.18 | -10.59 | -0.08 | 898.18 | 237.41 | 2983.92 | 817.8 | 118.35 | 2713.33 | -6.636 | 31 | 2.25 | -5.31 | 1890.93 | 345.78 | 183.48 | 1.74 | 34.53 | 73.97 | 5.73 | 16.67 | 818214.78 | 21749.39 | 219530.53 | 109168.23 | 1363 | 1972.63 | 335.28 | 220.68 | 1.59 | 34.1 | 73.73 | 7.7 | 19.57 | 868712.04 | 20342.24 | 217420.96 | 2167-09-20 18:00 | 1437 | 2 | 8 | 60 | 487 | 0 | 0 | 0 | 0 | 3 | 12 | 95 | 699 | 3 | 11 | 95 | 728 | 8 | 250 | 1914 | 0 | 0 | 1 | 0 | 1 | 1090.18 | 141448.33 | 7.57 | 22.98083 | 2497.04 | 272278.67 | 8.83 | 24 | 3870 | 3587 | 1168.9
2017-12-19 | 3628.37 | 0 | 0 | 0 | 28.23 | 26.67 | 32.5 | 0.163 | 343 | 1077 | 2942 | 0 | 0 | 0 | 8.67 | 13.8 | -69.84 | 351.67 | 1090.8 | 2872.16 | 336.02 | 985.63 | 2563.7 | 10.724 | 7.15 | -11.67 | -0.75 | 2020.69 | 384.17 | 192 | 1.74 | 35.15 | 73.6 | 5.53 | 17.37 | 817837.62 | 22172.91 | 235555.37 | 110255.92 | 1377 | 1607.53 | 232.03 | 154.9 | 1.65 | 34.83 | 73.6 | 4.63 | 17.3 | 683437.25 | 17149.65 | 173028.01 | 2138-07-03 01:55 | 1222 | 3 | 10 | 85 | 933 | 0 | 0 | 0 | 0 | 2 | 7 | 115 | 700 | 3 | 11 | 95 | 758 | 8 | 295 | 2391 | 0 | 1 | 1 | 1 | 3 | 935.48 | 149727 | 7 | 21.57583 | 2480.66 | 268791.67 | 8.93 | 24 | 3628 | 3416 | 1163.4
2017-12-20 | 1956.72 | 0 | 0 | 0 | 29.27 | 26.63 | 32.67 | 0.159 | 123 | 999 | 794 | 0 | 0 | 0 | 0 | -10.44 | 50.24 | 123 | 988.56 | 844.24 | 98.2 | 880.04 | 789.03 | -9.408 | -28.6 | -27.66 | 6.27 | 1005.73 | 128.57 | 104.26 | 1.85 | 35.1 | 73.1 | 5.27 | 19.47 | 461981.9 | 12235.75 | 113478.62 | 59906.66 | 747 | 921.24 | 123.57 | 107.33 | 1.73 | 35.25 | 72.95 | 5.07 | 17.33 | 420686.95 | 9886.96 | 106214.88 | 2089-01-05 03:36 | 699 | 2 | 9.5 | 30 | 454 | 0 | 0 | 0 | 0 | 2 | 7 | 65 | 465 | 2 | 6.5 | 60 | 459 | 6 | 155 | 1378 | 0 | 1 | 1 | 1 | 3 | 21.84 | 39902 | 2.15 | 5.498056 | 1798.16 | 246439 | 7.27 | 18.68028 | 1957 | 1820 | 1020.7
2017-12-21 | 3963.85 | 0 | 0 | 0 | 29.36 | 27.4 | 32.9 | 0.152 | 188 | 1459 | 2792 | 0 | 0 | 0 | 0 | -3.33 | -25.56 | 188 | 1455.67 | 2766.44 | 159.14 | 1297.21 | 2583.7 | 4.272 | -49.85 | 23.16 | -13.95 | 1937.81 | 247.12 | 209.64 | 1.87 | 35.5 | 72.43 | 5.1 | 16.27 | 774377.45 | 20347.77 | 213197 | 102320.12 | 1278 | 2009.02 | 304.78 | 216.66 | 1.75 | 35.06 | 72.47 | 4.73 | 13.5 | 852527.41 | 20079.81 | 231553.48 | 2156-10-31 05:02 | 1411 | 3 | 11.5 | 60 | 684 | 0 | 0 | 0 | 0 | 3 | 15 | 85 | 672 | 3 | 13 | 105 | 700 | 9 | 250 | 2056 | 0 | 1 | 1 | 1 | 3 | 1026.48 | 135302 | 6.45 | 24 | 2529.8 | 266368.5 | 9 | 24 | 3964 | 3556 | 735.8
2017-12-22 | 3470.35 | 0 | 0 | 0 | 27.03 | 27.07 | 33.6 | 0.156 | 142 | 831 | 2885 | 0 | 0 | 0 | -30.21 | -14.73 | -29.88 | 111.79 | 816.27 | 2855.12 | 153.64 | 744.3 | 2616.11 | -1.604 | 124.95 | 8.97 | 10.89 | 2155.21 | 353 | 216.62 | 1.98 | 35.01 | 71.3 | 7.7 | 17.4 | 871271 | 22941.56 | 240507.39 | 115129.07 | 1437 | 1226.12 | 195.14 | 124.37 | 1.84 | 34.69 | 72.07 | 5.07 | 17.3 | 545766.5 | 13297.86 | 136820.72 | 2131-08-12 06:14 | 907 | 3 | 11.5 | 60 | 709 | 0 | 0 | 0 | 0 | 3 | 12 | 90 | 684 | 1 | 4 | 25 | 745 | 7 | 175 | 2138 | 0 | 0 | 1 | 0 | 1 | 900.9 | 125341.33 | 5.93 | 15.18639 | 2537.08 | 270702.33 | 8.9 | 24 | 3470 | 3438 | 1130.9
2017-12-23 | 4100.77 | 0 | 0 | 0 | 27.82 | 27.1 | 32.87 | 0.152 | 0 | 1445 | 3126 | 0 | 0 | 0 | 6.03 | 31.74 | 48.24 | 0 | 1476.74 | 3174.24 | 0 | 1327.14 | 2779.77 | 10.524 | -327.8 | -241.77 | -218.67 | 2136.19 | 383.05 | 215.05 | 1.95 | 36.23 | 71.3 | 6.4 | 16.35 | 866926.87 | 23016.33 | 238921.23 | 115130.62 | 1437 | 1943.23 | 408.31 | 203.58 | 1.84 | 36.05 | 70.87 | 5.1 | 18 | 848760.5 | 20510.67 | 227406.44 | 2175-12-19 17:02 | 1437 | 3 | 11.5 | 85 | 695 | 0 | 0 | 0 | 0 | 3 | 11 | 100 | 620 | 0 | 0 | 0 | 472 | 6 | 185 | 1787 | 0 | 2 | 1 | 2 | 5 | 1088.36 | 151936.33 | 6.93 | 24 | 2642.64 | 269903.67 | 9.43 | 24 | 4101 | 3731 | 1100.8
2017-12-24 | 4063.21 | 0 | 0 | 0 | 27.84 | 27.23 | 32.37 | 0.154 | 0 | 1427 | 3000 | 0 | 0 | 0 | 24.18 | 46.17 | -39.92 | 0 | 1473.17 | 2960.08 | 0 | 1287.71 | 2773.05 | -14.612 | -33.9 | 113.19 | 114.27 | 2089.88 | 354.46 | 209.06 | 1.84 | 34.12 | 74.4 | 5.77 | 20.03 | 859351.13 | 23019.97 | 233075.2 | 115222.93 | 1437 | 1936.15 | 332.09 | 212.64 | 1.89 | 34.93 | 71.3 | 4.4 | 16.27 | 852901.94 | 20474.75 | 211162.11 | 2164-07-10 03:36 | 1437 | 3 | 12 | 65 | 762 | 0 | 0 | 0 | 0 | 3 | 11 | 95 | 685 | 3 | 11.5 | 30 | 733 | 9 | 190 | 2180 | 0 | 1 | 1 | 0 | 2 | 1064.7 | 159539.33 | 6.97 | 24 | 2702.7 | 270048 | 9.67 | 24 | 4063 | 3768 | 1248.9
2017-12-25 | 4191.97 | 0 | 0 | 0 | 27.61 | 27.13 | 32.23 | 0.155 | 0 | 1349 | 3226 | 0 | 0 | 0 | -123.18 | 23.88 | 128.04 | 0 | 1372.88 | 3354.04 | 0 | 1221.11 | 2903.47 | 2.38 | 322.4 | 126.24 | 104.88 | 2178.83 | 289.32 | 194.5 | 1.84 | 35.78 | 71.9 | 5.25 | 15.4 | 865333.35 | 23048.7 | 239473.15 | 115210.16 | 1437 | 2000.2 | 323.19 | 201.55 | 1.88 | 35.5 | 71.2 | 4.7 | 17.05 | 857377.13 | 19988.69 | 226111.9 | 2164-01-21 02:10 | 1419 | 3 | 13 | 70 | 769 | 0 | 0 | 0 | 0 | 3 | 11.5 | 90 | 709 | 4 | 16 | 130 | 938 | 10 | 290 | 2416 | 0 | 1 | 1 | 1 | 3 | 1139.32 | 150834.67 | 7.27 | 24 | 2739.1 | 269361.67 | 9.83 | 24 | 4192 | 3878 | 1216.4
2017-12-26 | 4198.75 | 0 | 0 | 0 | 27.87 | 27.1 | 32.43 | 0.152 | 167 | 1329 | 3161 | 0 | 0 | 0 | 38.19 | 82.65 | -112.12 | 205.19 | 1411.65 | 3048.88 | 123.86 | 1192.01 | 2839.18 | 7.012 | -68.55 | -251.61 | 12.18 | 2101.19 | 308.89 | 189.52 | 1.89 | 35.17 | 73.83 | 6.16 | 17.56 | 844773.19 | 22570.8 | 235932.67 | 111577.09 | 1392 | 2102.02 | 354.18 | 203.55 | 1.77 | 35.84 | 71.33 | 5.34 | 17.5 | 864731.13 | 20628.86 | 245013.48 | 2172-01-18 17:02 | 1437 | 2 | 7 | 95 | 773 | 0 | 0 | 0 | 0 | 2 | 8 | 120 | 758 | 3 | 12 | 105 | 757 | 7 | 320 | 2288 | 0 | 1 | 1 | 1 | 3 | 1186.64 | 152306.67 | 7.6 | 24 | 2717.26 | 267134.33 | 9.83 | 24 | 4199 | 3904 | 1140.5
2017-12-27 | 3980.09 | 0 | 0 | 0 | 28.48 | 27.03 | 32.13 | 0.1553 | 99 | 1203 | 3149 | 0 | 0 | 0 | 42.9 | 0 | -75.88 | 141.9 | 1203 | 3073.12 | 95.38 | 1120.63 | 2900.86 | -7.4 | 125.6 | 252.84 | -8.13 | 2081.17 | 292.56 | 215.1 | 1.85 | 36.21 | 72.63 | 5.43 | 16.97 | 862287.38 | 22987.53 | 222032.75 | 115099.51 | 1437 | 1851.85 | 265.52 | 195.09 | 1.81 | 34.93 | 73.4 | 5.53 | 19.27 | 827410.85 | 20395.17 | 202190.66 | 2173-02-13 08:24 | 1414 | 2 | 7 | 60 | 705 | 0 | 0 | 0 | 0 | 2 | 7.5 | 75 | 705 | 3 | 11.5 | 95 | 758 | 7 | 230 | 2168 | 0 | 1 | 1 | 1 | 3 | 1071.98 | 149007.67 | 6.97 | 23.79139 | 2526.16 | 194155.33 | 9.13 | 24 | 3980 | 3598 | 1197.6
2017-12-28 | 3256.18 | 0 | 0 | 0 | 29.43 | 27.07 | 32.3 | 0.157 | 0 | 1393 | 1305 | 0 | 0 | 0 | 8.7 | -3 | 87.88 | 0 | 1390 | 1392.88 | 0 | 1305.34 | 1147.21 | 7.976 | -54.8 | 4.32 | -22.02 | 1683.1 | 221.51 | 162.42 | 1.84 | 36.28 | 72.17 | 5.13 | 17 | 703534.5 | 18735.88 | 191227.34 | 93078.26 | 1161 | 1514.23 | 180.41 | 148.45 | 1.73 | 35.31 | 72.97 | 5.7 | 17.2 | 649547.81 | 15882.1 | 171500.22 | 2138-10-16 02:53 | 1103 | 2 | 7 | 85 | 526 | 0 | 0 | 0 | 0 | 2 | 7 | 60 | 742 | 2 | 7.5 | 75 | 554 | 6 | 220 | 1822 | 0 | 1 | 1 | 2 | 4 | 1268.54 | 153464 | 8.2 | 24 | 1590.68 | 169960.33 | 6.57 | 15.34278 | 3256 | 2859.4 | 1206.5
2017-12-29 | 4017.45 | 0 | 0 | 0 | 28.31 | 27.37 | 32.83 | 0.161 | 389 | 1369 | 2862 | 0 | 0 | 0 | 6.3 | 4.29 | -31.28 | 395.3 | 1373.29 | 2830.72 | 238.75 | 1255.38 | 2695.21 | 7.024 | -141.9 | -6.9 | 2.91 | 2062.21 | 341.22 | 195.48 | 1.84 | 35.29 | 72.33 | 6.83 | 15.9 | 866566.6 | 22819.73 | 234405.51 | 115148.28 | 1437 | 2013.51 | 309.49 | 212.03 | 1.79 | 34.94 | 71.77 | 7.53 | 16.2 | 870152.13 | 20239.9 | 232076.53 | 2148-06-18 20:38 | 1437 | 2 | 15.5 | 75 | 729 | 0 | 0 | 0 | 0 | 3 | 12 | 120 | 1000 | 3 | 12.75 | 115 | 1038 | 8 | 310 | 2767 | 0 | 1 | 1 | 0 | 2 | 1230.32 | 154041 | 7.83 | 24 | 2620.8 | 269877 | 9.43 | 24 | 4017 | 3851 | 849.9
2017-12-30 | 3958.44 | 0 | 348.8 | 0 | 28.36 | 27.8 | 32.9 | 0.151 | 1094 | 936 | 2926 | 25 | 165 | 188 | -156.84 | 0 | -6.72 | 962.16 | 1101 | 3107.28 | 1051.24 | 1075.42 | 2725.56 | -16.42 | 63.2 | 0.3 | 5.52 | 2087.58 | 370.02 | 216.58 | 1.93 | 35.97 | 73.13 | 5.9 | 15.67 | 869209.72 | 23008.5 | 243447.96 | 115050.12 | 1437 | 2013.14 | 304.11 | 210.13 | 1.94 | 36.1 | 71.23 | 4.77 | 17.83 | 865398.45 | 20033.05 | 226902.85 | 2146-05-17 15:36 | 1433 | 3 | 12 | 95 | 725 | 0 | 0 | 0 | 0 | 1 | 4 | 35 | 525 | 3 | 10 | 95 | 756 | 7 | 225 | 2006 | 0 | 0 | 1 | 1 | 2 | 1212.12 | 152488 | 7.73 | 24 | 2604.42 | 268593.67 | 9.4 | 24 | 4307 | 3816 | 931.5
2017-12-31 | 3388.67 | 0 | 0 | 0 | 28.27 | 27.47 | 32.73 | 0.135 | 783 | 0 | 2639 | 0 | 0 | 0 | 23.22 | 0 | 32.36 | 806.22 | 0 | 2671.36 | 751.35 | 0 | 2330.68 | 16.228 | -98 | -9.63 | -8.43 | 1498.02 | 347.67 | 132.27 | 1.79 | 34.67 | 72.73 | 5.83 | 16.17 | 671681.49 | 18044.17 | 180668.42 | 90153.96 | 1125 | 1914.42 | 352.88 | 187.49 | 1.84 | 34.21 | 71.7 | 7.13 | 19.13 | 857633.09 | 19982.01 | 218259.8 | 2151-05-13 15:36 | 1437 | 3 | 12 | 85 | 734 | 0 | 0 | 0 | 0 | 3 | 16.5 | 45 | 547 | 3 | 11.5 | 95 | 723 | 9 | 225 | 2004 | 0 | 1 | 1 | 1 | 3 | 1102.92 | 146014 | 7.47 | 24 | 2293.2 | 252679.33 | 8.73 | 23.61667 | 3389 | 3396 | 928.3
2018-01-01 | 3088.36 | 0 | 0 | 0 | 27.83 | 27.47 | 33.07 | 0.137 | 288 | 650 | 2781 | 0 | 0 | 0 | 125.31 | 0 | -41.2 | 413.31 | 650 | 2739.8 | 268.21 | 584.1 | 2592.51 | -17.932 | -38.8 | -0.87 | 9.51 | 1015.66 | 206.4 | 99.25 | 1.45 | 36.88 | 74.35 | 6.37 | 13.67 | 434863.36 | 11402.24 | 129266.86 | 56629.84 | 707 | 1988.34 | 342.3 | 182.97 | 0 | 21 | 0 | 0 | 0 | 839000.21 | 20236.72 | 240853.28 | 2153-03-20 15:50 | 1437 | 3 | 10.5 | 95 | 738 | 0 | 0 | 0 | 0 | 1 | 3.5 | 40 | 246 | 3 | 11 | 95 | 754 | 7 | 230 | 1738 | 0 | 1 | 0 | 1 | 2 | 635.18 | 95370.67 | 4.57 | 15.92833 | 2002 | 229819 | 8.37 | 24 | 3088 | 2637 | 998
2018-01-02 | 3142.35 | 0 | 0 | 0 | 27.96 | 27.17 | 32.83 | 0.135 | 1052 | 258 | 2097 | 0 | 0 | 0 | -20.04 | 0 | 41.4 | 1031.96 | 258 | 2138.4 | 960.44 | 238.04 | 1874.83 | 8.244 | 244.5 | 1.92 | 7.32 | 1744.84 | 308.63 | 186.98 | 1.6 | 38.92 | 72.35 | 5.27 | 16.87 | 824908.92 | 21651.73 | 204311.71 | 109558.54 | 1367 | 1422.7 | 263.09 | 118.38 | 0 | 21 | 0 | 0 | 0 | 648291.54 | 15679.03 | 172448.01 | 2134-03-16 23:46 | 1114 | 2 | 7 | 45 | 435 | 0 | 0 | 0 | 0 | 1 | 2.5 | 35 | 225 | 3 | 11 | 105 | 708 | 6 | 185 | 1368 | 0 | 1 | 1 | 1 | 3 | 904.54 | 135483.67 | 6.23 | 23.01167 | 2114.84 | 251530.67 | 8.03 | 24 | 3142 | 3020 | 969.5
2018-01-03 | 3898.49 | 0 | 0 | 0 | 27.82 | 26.87 | 32.73 | 0.138 | 1412 | 0 | 2877 | 0 | 0 | 0 | -75.33 | 0 | -25.8 | 1336.67 | 0 | 2851.2 | 1141.08 | 0 | 2611.22 | -0.66 | -242.25 | -5.04 | -5.85 | 2019.83 | 466.49 | 184.45 | 1.67 | 37.34 | 72 | 5.37 | 18.53 | 867548.75 | 22027.94 | 248619.42 | 115128.13 | 1437 | 1946.24 | 385.19 | 196.02 | 0 | 27.54 | 0 | 0 | 0 | 845111.97 | 20609.25 | 233186.51 | 2170-09-19 18:58 | 1437 | 4 | 15 | 125 | 812 | 0 | 0 | 0 | 0 | 0 | 0 | 0 | 0 | 3 | 11 | 120 | 826 | 7 | 245 | 1638 | 0 | 1 | 1 | 0 | 2 | 1084.72 | 149223 | 7.1 | 24 | 2546.18 | 273924.67 | 9.03 | 24 | 3898 | 3631 | 855.4
2018-01-04 | 4043.19 | 0 | 0 | 0 | 27.82 | 26.73 | 32.53 | 0.137 | 849 | 478 | 3113 | 0 | 0 | 0 | 54.84 | 0 | 19.2 | 903.84 | 478 | 3132.2 | 793.28 | 434.59 | 2860.08 | -3.124 | 223.8 | 5.94 | -236.28 | 2043.97 | 348.01 | 222.14 | 1.69 | 35.44 | 71.8 | 5.6 | 14.97 | 863117.6 | 21206.7 | 234771.4 | 115120.21 | 1437 | 1972.83 | 365.21 | 199.54 | 1.65 | 35.33 | 73.6 | 5.8 | 17.77 | 849095.91 | 20635.57 | 241060.16 | 2171-01-21 12:14 | 1437 | 3 | 11.5 | 80 | 959 | 0 | 0 | 0 | 0 | 0 | 0 | 0 | 0 | 4 | 14.5 | 155 | 1080 | 7 | 235 | 2039 | 0 | 0 | 0 | 1 | 1 | 1153.88 | 189884.33 | 7.53 | 24 | 2520.64 | 270371.33 | 9.03 | 24 | 4043 | 3675 | 1039.9
2018-01-05 | 3469.49 | 0 | 0 | 0 | 28.1 | 26.7 | 32 | 0.13 | 594 | 0 | 3028 | 0 | 0 | 0 | 75.93 | 0 | -78.96 | 669.93 | 0 | 2949.04 | 653.61 | 0 | 2709.85 | 11.38 | -148.9 | -1.98 | 5.52 | 1838.85 | 297.61 | 182.04 | 1.59 | 34.54 | 73.7 | 6.7 | 13.87 | 747325.33 | 18085.64 | 221197.85 | 96850.76 | 1213 | 1647.68 | 220.05 | 178.06 | 1.48 | 35.09 | 74.15 | 5.33 | 14.6 | 730552.62 | 17423.69 | 194088.77 | 2161-09-16 05:31 | 1195 | 4 | 15 | 130 | 981 | 0 | 0 | 0 | 0 | 0 | 0 | 0 | 0 | 3 | 10.5 | 95 | 769 | 7 | 225 | 1750 | 0 | 1 | 1 | 1 | 3 | 1041.04 | 138280.33 | 7.33 | 24 | 2156.7 | 251464 | 8.33 | 24 | 3469 | 3198 | 964
2018-01-06 | 4040.06 | 0 | 0 | 0 | 27.8 | 26.43 | 32.4 | 0.133 | 1417 | 0 | 2966 | 0 | 0 | 0 | 0 | 0 | 48.92 | 1417 | 0 | 3014.92 | 1263.46 | 0 | 2721.38 | -6.08 | -8.4 | -3.12 | 2.61 | 2116.89 | 466.97 | 200.07 | 1.66 | 35.68 | 72.9 | 5.47 | 15.9 | 872945.63 | 21010.19 | 260331.74 | 115105.36 | 1437 | 1964.95 | 390.9 | 222.64 | 1.52 | 36.74 | 72.77 | 6.27 | 13.77 | 889488 | 20524.2 | 240077.78 | 2172-07-06 12:58 | 1437 | 2 | 7 | 70 | 492 | 0 | 0 | 0 | 0 | 1 | 4 | 60 | 500 | 3 | 11 | 90 | 779 | 6 | 220 | 1771 | 0 | 1 | 1 | 1 | 3 | 1221.22 | 152361.5 | 7.7 | 24 | 2649.92 | 273063 | 9.6 | 24 | 4040 | 3871 | 1140.6
2018-01-07 | 3833.61 | 0 | 0 | 0 | 27.66 | 27.27 | 33.1 | 0.121 | 1129 | 456 | 3022 | 0 | 0 | 0 | 0 | 0 | 8.28 | 1129 | 456 | 3030.28 | 955.82 | 413.75 | 2719.02 | -4.356 | 115.05 | 0.87 | -2.25 | 1973.47 | 430.48 | 201.53 | 1.85 | 35.37 | 73.57 | 4.4 | 18.52 | 856948.98 | 20899.57 | 235658.2 | 115237.43 | 1437 | 1916.74 | 411.82 | 203.04 | 1.8 | 36.26 | 71.7 | 5.36 | 16.03 | 869226 | 20286.51 | 227514.09 | 2170-08-05 23:46 | 1437 | 3 | 11.5 | 80 | 777 | 0 | 0 | 0 | 0 | 2 | 7.5 | 90 | 724 | 3 | 11 | 90 | 789 | 8 | 260 | 2290 | 0 | 1 | 1 | 0 | 2 | 1162.98 | 149127.67 | 7.6 | 24 | 2615.34 | 272540 | 9.37 | 24 | 3834 | 3778 | 1283.1
2018-01-08 | 4068.1 | 0 | 0 | 0 | 28.01 | 27.23 | 33.07 | 0.09414796 | 1080 | 0 | 3039 | 0 | 0 | 0 | -5.58 | 0 | 27.72 | 1074.42 | 0 | 3066.72 | 1030.83 | 0 | 2776.99 | -2.948 | -129.7 | 18.36 | -4.05 | 2041.09 | 470.53 | 225.65 | 1.79 | 34.56 | 71.37 | 4.8 | 17.88 | 872338.98 | 21187.85 | 253758.54 | 115163.42 | 1437 | 2045.9 | 428.9 | 198.51 | 1.84 | 36.09 | 70.3 | 5.08 | 17.63 | 884137.6 | 20712.35 | 255468.59 | 2174-08-20 01:26 | 1437 | 3 | 11 | 90 | 715 | 0 | 0 | 0 | 0 | 3 | 8 | 100 | 684 | 2 | 8 | 70 | 578 | 8 | 260 | 1977 | 0 | 1 | 1 | 1 | 3 | 1186.64 | 149055 | 7.83 | 24 | 2639 | 263222 | 9.73 | 24 | 3974 | 3826 | 1146.9
2018-01-09 | 3215.95 | 0 | 0 | 0 | 27.51 | 25.23 | 33 | 0.137 | 786 | 0 | 2741 | 0 | 0 | 0 | -61.83 | 0 | 76.28 | 724.17 | 0 | 2817.28 | 783.2 | 0 | 2417.27 | -0.752 | 56.4 | -24.99 | 244.05 | 1915.29 | 303.54 | 225.02 | 1.75 | 34.84 | 72.6 | 5.23 | 17.3 | 855468.69 | 20765.88 | 222774.44 | 115156.99 | 1437 | 1430.74 | 314.92 | 138.36 | 1.75 | 34.44 | 73.73 | 4.73 | 15.53 | 683575.72 | 16163.27 | 168073.45 | 2118-11-27 10:34 | 1134 | 2 | 7 | 60 | 494 | 0 | 0 | 0 | 0 | 3 | 11 | 100 | 634 | 3 | 11.5 | 100 | 794 | 8 | 260 | 1922 | 0 | 0 | 0 | 2 | 2 | 839.02 | 123977 | 5.87 | 21.50639 | 2371.46 | 263715 | 8.7 | 24 | 3216 | 3210 | 1044.1
2018-01-10 | 1507.09 | 0 | 0 | 793.5 | 28.24 | 27.27 | 33.07 | 0.08645111 | 0 | 0 | 1459 | 0 | 0 | 870 | 19.71 | 0 | -82 | 0 | 0 | 2247 | 0 | 0 | 2161.79 | 11.384 | -172.35 | 15.06 | -29.76 | 2379.08 | 313.5 | 257.29 | 1.96 | 34.86 | 72.75 | 4.5 | 17.38 | 911705.44 | 21596.38 | 284033.34 | 115341.28 | 1437 | 0 | 0 | 0 | 1.9 | 36.08 | 72.6 | 5.28 | 19.93 | 0 | 0 | 0 | 1900-02-02 15:22 | 0 | 1 | 4.5 | 65 | 730 | 0 | 0 | 0 | 0 | 3 | 10.5 | 70 | 680 | 1 | 3.5 | 25 | 0 | 5 | 160 | 1410 | 1 | 1 | 0 | 0 | 2 | 0 | 0 | 0 | 24 | 2134.86 | 252290.67 | 8.13 | 24 | 2301 | 2135 | 769.9
2018-01-11 | 790.89 | 0 | 100.88 | 276.54 | 27.55 | 27 | 33.4 | 0.09202395 | 0 | 0 | 846 | 0 | 0 | 413 | -63.72 | 0 | 9.72 | 0 | 0 | 1268.72 | 0 | 0 | 1149.31 | -8.544 | 213.75 | -9.18 | 19.47 | 1199.48 | 88.85 | 126.9 | 1.81 | 35.21 | 72.63 | 6.7 | 15.47 | 502164.57 | 12059.75 | 133855.17 | 65357.13 | 812 | 0 | 0 | 0 | 1.83 | 35.64 | 71.1 | 5.87 | 15.67 | 0 | 0 | 0 | 0 | 0 | 1 | 3.5 | 25 | 256 | 0 | 0 | 0 | 0 | 1 | 3.5 | 50 | 256 | 0 | 0 | 0 | 0 | 2 | 75 | 512 | 0 | 1 | 0 | 0 | 1 | 0 | 0 | 0 | 7.669444 | 911.82 | 156835 | 6.15 | 12.48 | 1169 | 866 | 393.7
2018-01-12 | 1277.07 | 0 | 885.72 | 162.74 | 26.92 | 27.27 | 33.5 | 0.07192046 | 0 | 0 | 1499 | 0 | 0 | 1139 | 18.93 | 0 | -3.56 | 0 | 0 | 2634.44 | 0 | 0 | 2426.16 | -1.992 | -84.3 | 3.45 | -5.55 | 2415.25 | 344.09 | 224.68 | 1.87 | 34.41 | 72.9 | 4.33 | 18.87 | 888908.84 | 21282.1 | 293650.13 | 112600.9 | 1404 | 0 | 0 | 0 | 1.88 | 36.82 | 71.03 | 4.63 | 14.9 | 0 | 0 | 0 | 0 | 0 | 3 | 10.5 | 90 | 467 | 2 | 6.5 | 65 | 499 | 0 | 0 | 0 | 0 | 0 | 0 | 0 | 0 | 5 | 155 | 966 | 1 | 0 | 0 | 0 | 1 | 0 | 0 | 0 | 0 | 2120.3 | 285331.33 | 7.77 | 24 | 2326 | 2120 | 365.2
2018-01-13 | 1542.82 | 0 | 867.05 | 410.07 | 26.94 | 27.43 | 32.8 | 0.07331986 | 197 | 0 | 1357 | 0 | 0 | 1390 | -37.92 | 0 | -0.2 | 159.08 | 0 | 2746.8 | 122.37 | 0 | 2563.07 | 14.712 | -118.5 | -1.44 | -3.3 | 2698.45 | 434.12 | 245.8 | 1.77 | 34.71 | 71.3 | 8.4 | 14.6 | 920383.6 | 23975.82 | 335634.7 | 115167.6 | 1437 | 0 | 0 | 0 | 1.69 | 36.3 | 73.2 | 5.17 | 17.23 | 322.12 | 0 | 0 | 1911-06-11 15:50 | 0 | 1 | 3 | 30 | 486 | 2 | 7 | 60 | 667 | 1 | 3.5 | 25 | 195 | 0 | 0 | 0 | 0 | 4 | 115 | 1348 | 0 | 1 | 0 | 0 | 1 | 0 | 0 | 0 | 5.849167 | 2429.7 | 268038 | 8.5 | 24 | 2820 | 2430 | 536.3
2018-01-14 | 2192.46 | 0 | 300.29 | 129.68 | 27.28 | 27.67 | 33.1 | 0.1178764 | 398 | 0 | 2380 | 0 | 0 | 468 | -12.12 | 0 | 12.16 | 385.88 | 0 | 2860.16 | 379.18 | 0 | 2508.84 | -14.424 | 276.55 | -13.47 | 13.89 | 2322.55 | 483.39 | 211.07 | 1.72 | 35.17 | 73.6 | 4.27 | 15.33 | 897185.97 | 23381.07 | 290945.88 | 115090.33 | 1437 | 237.7 | 8.53 | 11.02 | 1.72 | 35.79 | 71.9 | 7 | 14.83 | 104655.02 | 3088.64 | 16771.58 | 2082-07-16 03:50 | 194 | 2 | 7 | 60 | 225 | 2 | 8 | 65 | 460 | 2 | 7 | 50 | 490 | 0 | 0 | 0 | 0 | 6 | 175 | 1175 | 0 | 1 | 1 | 0 | 2 | 65.52 | 83052 | 2.1 | 24 | 2020.2 | 237969 | 8.27 | 23.22611 | 2622 | 2086 | 741.4
2018-01-15 | 3997.44 | 0 | 0 | 0 | 27.91 | 27.37 | 32.93 | 0.156 | 1468 | 0 | 2795 | 0 | 0 | 0 | 16.83 | 0 | 13.4 | 1484.83 | 0 | 2808.4 | 1272.4 | 0 | 2542.45 | 10.632 | 23.15 | 21.09 | -18.27 | 2055.82 | 394.66 | 201.53 | 1.89 | 35.16 | 74.33 | 4.53 | 17.9 | 861852.07 | 23291.54 | 240404.38 | 115181.22 | 1437 | 1898.25 | 311.41 | 193.48 | 1.84 | 35.22 | 72.53 | 5.37 | 16.2 | 790302.55 | 20800.91 | 214335.64 | 2143-05-27 05:02 | 1437 | 2 | 7 | 45 | 705 | 3 | 11.5 | 95 | 666 | 2 | 7.5 | 60 | 459 | 0 | 0 | 0 | 0 | 7 | 200 | 1830 | 0 | 0 | 0 | 1 | 1 | 1250.34 | 162419 | 7.6 | 24 | 2542.54 | 270920.33 | 9.1 | 24 | 3997 | 3793 | 627.3
2018-01-16 | 4047.96 | 0 | 0 | 0 | 28.73 | 26.83 | 32.87 | 0.165 | 1577 | 0 | 3086 | 0 | 0 | 0 | 58.5 | 0 | -24.52 | 1635.5 | 0 | 3061.48 | 1451.97 | 0 | 2804.18 | 1.796 | -62.95 | -0.18 | 11.22 | 1972.61 | 287.77 | 188.44 | 1.94 | 35.7 | 74.6 | 4.57 | 17.3 | 838805.81 | 22288.58 | 216215.19 | 112695.13 | 1407 | 1981.24 | 293.49 | 217.68 | 1.8 | 35.5 | 73.53 | 6.9 | 14.23 | 812541.43 | 20695.09 | 215321.66 | 2146-03-18 20:53 | 1437 | 3 | 12 | 70 | 677 | 3 | 11.5 | 90 | 646 | 3 | 11.5 | 70 | 628 | 0 | 0 | 0 | 0 | 9 | 230 | 1951 | 0 | 1 | 1 | 1 | 3 | 1217.58 | 159981.33 | 7.5 | 24 | 2504.32 | 267111.33 | 9.07 | 24 | 4048 | 3722 | 1140.6
2018-01-17 | 4124.25 | 0 | 0 | 0 | 28.53 | 27.9 | 33.7 | 0.162 | 1474 | 0 | 3001 | 0 | 0 | 0 | -52.68 | 0 | 24.48 | 1421.32 | 0 | 3025.48 | 1303.55 | 0 | 2724.29 | -11.388 | -142.1 | 8.19 | -0.21 | 2002.05 | 400.26 | 183.96 | 2.31 | 36.29 | 72.3 | 5.13 | 17.53 | 835532.22 | 21701.76 | 237211.28 | 109106.83 | 1363 | 2082.1 | 369.81 | 185.53 | 2.05 | 36.61 | 69.73 | 4.87 | 16.5 | 785105.71 | 20808.84 | 240069.24 | 2147-12-25 00:43 | 1437 | 2 | 7 | 60 | 713 | 3 | 10.5 | 95 | 685 | 3 | 11 | 60 | 631 | 0 | 0 | 0 | 0 | 8 | 215 | 2029 | 0 | 1 | 1 | 1 | 3 | 1366.82 | 165912.5 | 8.05 | 24 | 2462.46 | 270769.5 | 8.85 | 23.48806 | 4124 | 3829 | 1112.1
2018-01-18 | 3448.08 | 0 | 0 | 0 | 28.3 | 27.17 | 33.5 | 0.15 | 1305 | 0 | 2361 | 0 | 0 | 0 | 14.73 | 1.02 | -47.44 | 1319.73 | 0 | 2313.56 | 1175.6 | 0 | 2158.03 | 4.56 | 170.1 | -5.37 | 4.77 | 1563.31 | 211.02 | 154.86 | 1.96 | 35.83 | 73.87 | 4.6 | 15.5 | 659821.37 | 17073.17 | 182206.19 | 85454.92 | 1066 | 1798.5 | 196.27 | 161.87 | 1.97 | 37.09 | 70.4 | 6.07 | 16.7 | 635695.41 | 18233.67 | 190029.72 | 2128-10-10 04:05 | 1269 | 3 | 10.5 | 65 | 472 | 2 | 7.5 | 70 | 473 | 1 | 3.5 | 35 | 210 | 2 | 7 | 60 | 708 | 8 | 230 | 1863 | 0 | 1 | 1 | 1 | 3 | 997.36 | 109327.33 | 6.67 | 15.375 | 2386.02 | 267125 | 8.6 | 24 | 3448 | 3383 | 988.6
2018-01-19 | 3891.74 | 0 | 0 | 0 | 28.11 | 26.93 | 33 | 0.137 | 1075 | 0 | 3451 | 0 | 0 | 0 | 81.75 | 0 | -0.48 | 1156.75 | 0 | 3450.52 | 993.65 | 0 | 3152.67 | -5.32 | -29.45 | -19.95 | -1.2 | 1926.8 | 220.3 | 173.89 | 1.8 | 34.15 | 74.4 | 6.47 | 15.23 | 853249.01 | 22510.92 | 220496.61 | 115013.37 | 1437 | 1861.9 | 350.49 | 166.35 | 1.71 | 35.18 | 73.43 | 7.1 | 17.17 | 713218.49 | 19987.36 | 209102.08 | 2146-07-04 03:36 | 1427 | 1 | 3 | 15 | 470 | 2 | 7 | 130 | 684 | 2 | 7 | 65 | 465 | 3 | 11.03 | 110 | 747 | 8 | 320 | 2366 | 0 | 1 | 1 | 1 | 3 | 1202.57 | 162497 | 7.27 | 24 | 2451.54 | 271469.67 | 8.77 | 24 | 3892 | 3655 | 865
2018-01-20 | 3783.96 | 0 | 0 | 0 | 27.84 | 27.13 | 32.2 | 0.115 | 815 | 0 | 3339 | 0 | 0 | 0 | -20.49 | 0 | -28.96 | 794.51 | 0 | 3310.04 | 795.52 | 0 | 3017.5 | 5.512 | 86.25 | 30.63 | -5.37 | 1955.57 | 385.45 | 194.98 | 1.77 | 35.21 | 73.17 | 5.77 | 16 | 864321.22 | 22850.87 | 228682.26 | 114978.06 | 1437 | 1892.68 | 276.34 | 196.06 | 1.72 | 36.08 | 70 | 6.33 | 16.13 | 803075.3 | 20305.24 | 201541.86 | 2151-07-16 06:58 | 1437 | 0 | 0 | 0 | 0 | 3 | 11.5 | 75 | 623 | 3 | 10 | 95 | 627 | 3 | 16.5 | 80 | 720 | 9 | 250 | 1970 | 0 | 1 | 1 | 1 | 3 | 1219.4 | 164789.67 | 7.2 | 24 | 2557.1 | 271622.67 | 9.1 | 24 | 3784 | 3776 | 1173.2
2018-01-21 | 3944.25 | 0 | 0 | 0 | 27.56 | 27.33 | 33.1 | 0.13 | 1011 | 0 | 3294 | 0 | 0 | 0 | -36.51 | 0 | 25.4 | 974.49 | 0 | 3319.4 | 870.56 | 0 | 3015.59 | 11.008 | -35.7 | -3.24 | 9.57 | 1992.55 | 393.05 | 185.92 | 1.87 | 33.84 | 73.57 | 5.27 | 13.7 | 870479.78 | 22777.02 | 230538.48 | 114967.52 | 1437 | 1918.78 | 366.43 | 210.05 | 1.72 | 35.85 | 73.5 | 5 | 18.3 | 734298.59 | 20382.01 | 215211.12 | 2155-07-14 06:00 | 1437 | 0 | 0 | 0 | 0 | 3 | 10.5 | 85 | 686 | 4 | 13.5 | 135 | 702 | 1 | 4 | 65 | 482 | 8 | 285 | 1870 | 0 | 1 | 1 | 0 | 2 | 1255.8 | 216653.5 | 7.4 | 24 | 2582.58 | 270143 | 9.15 | 24 | 3944 | 3839 | 1113.4
2018-01-22 | 3963.45 | 0 | 0 | 0 | 28.09 | 27.5 | 32.77 | 0.135 | 1126 | 0 | 3104 | 0 | 0 | 0 | -12.18 | 0 | -5.8 | 1113.82 | 0 | 3098.2 | 1035.61 | 0 | 2774.1 | -1.992 | -133.2 | -22.68 | 1.83 | 1992.9 | 408.39 | 211.01 | 2.08 | 36.71 | 73.13 | 4.43 | 20.5 | 859865.91 | 22997 | 235107.57 | 114976.46 | 1437 | 1907.72 | 297.35 | 179.42 | 2.09 | 37.38 | 70.87 | 4.33 | 16.5 | 725096.34 | 20315.55 | 205436.23 | 2159-05-11 01:41 | 1437 | 0 | 0 | 0 | 0 | 3 | 11 | 110 | 670 | 2 | 7.5 | 70 | 677 | 2 | 6.5 | 90 | 710 | 7 | 270 | 2057 | 0 | 1 | 1 | 1 | 3 | 1210.3 | 163903 | 7.27 | 24 | 2537.08 | 270314.33 | 9.03 | 24 | 3963 | 3747 | 1144.7
2018-01-23 | 3191.21 | 0 | 0 | 0 | 28.45 | 27.47 | 32.47 | 0.134 | 915 | 0 | 2698 | 0 | 0 | 0 | 10.65 | 0 | 56.6 | 925.65 | 0 | 2754.6 | 906.76 | 0 | 2452.81 | -1.708 | -84 | 23.46 | -12.15 | 1251.82 | 180.34 | 122.31 | 1.94 | 36.34 | 72.6 | 4.77 | 17.93 | 565949.59 | 14768.84 | 144032.81 | 75214.86 | 939 | 1850.88 | 281.41 | 180.97 | 1.94 | 37.59 | 71.9 | 4.23 | 16.73 | 687144.49 | 19254.76 | 215768.93 | 2156-12-31 21:07 | 1384 | 0 | 0 | 0 | 0 | 2 | 6.5 | 65 | 458 | 3 | 14 | 95 | 686 | 3 | 10 | 85 | 743 | 8 | 245 | 1887 | 0 | 0 | 0 | 1 | 1 | 848.12 | 107411.33 | 7.2 | 15.79167 | 2213.12 | 254705.33 | 8.4 | 24 | 3191 | 3061 | 1123.1
2018-01-24 | 3795.57 | 0 | 0 | 0 | 27.51 | 27.43 | 32.57 | 0.137 | 549 | 412 | 3206 | 0 | 0 | 0 | 78.15 | 0 | -50.08 | 627.15 | 412 | 3155.92 | 478.96 | 373.38 | 2879.95 | -12.716 | 180.95 | -24.78 | 13.26 | 1932.12 | 343.04 | 185.46 | 1.82 | 35.88 | 72.43 | 4.63 | 15.27 | 851028.37 | 21094.42 | 221968.51 | 112234.41 | 1403 | 1903.23 | 415.58 | 205.62 | 1.87 | 35.39 | 73.5 | 6.03 | 15.17 | 747159.09 | 19818.78 | 221898.74 | 2150-04-05 08:53 | 1410 | 0 | 0 | 0 | 0 | 3 | 10.5 | 80 | 668 | 3 | 10.5 | 95 | 656 | 3 | 10 | 80 | 689 | 9 | 255 | 2013 | 0 | 1 | 1 | 0 | 2 | 1241.24 | 163088.33 | 7.4 | 24 | 2416.96 | 267413 | 8.8 | 24 | 3796 | 3658 | 896.1
2018-01-25 | 3841.66 | 0 | 0 | 0 | 28.47 | 26.9 | 32.03 | 0.137 | 1202 | 0 | 3165 | 0 | 0 | 0 | -106.29 | 0 | 0.04 | 1095.71 | 0 | 3165.04 | 1057.11 | 0 | 2894.74 | 5.98 | -50.95 | -3.3 | 4.77 | 2053.06 | 397.75 | 220.13 | 1.8 | 36.3 | 72.67 | 4.6 | 16.53 | 871307.1 | 21255.32 | 236599.19 | 115091.64 | 1437 | 1898.84 | 370.99 | 188.52 | 1.72 | 36.63 | 72.1 | 4.63 | 15.5 | 759278.08 | 20601.83 | 216243.7 | 2155-08-06 20:53 | 1437 | 0 | 0 | 0 | 0 | 3 | 10.5 | 110 | 653 | 2 | 7 | 60 | 461 | 3 | 12.5 | 65 | 702 | 8 | 235 | 1816 | 0 | 1 | 1 | 1 | 3 | 1244.88 | 165850.5 | 7.25 | 24 | 2486.12 | 270025 | 8.65 | 24 | 3842 | 3731 | 972.5
2018-01-26 | 4016.56 | 0 | 0 | 0 | 27.7 | 27.13 | 32.13 | 0.144 | 914 | 295 | 3201 | 0 | 0 | 0 | -62.37 | 0 | 6.36 | 851.63 | 295 | 3207.36 | 819.48 | 268.05 | 2903.58 | -4.46 | 120.9 | 4.56 | -8.85 | 2119.5 | 323.95 | 221.22 | 1.89 | 36.16 | 72.23 | 4.27 | 18 | 860610.01 | 21446.78 | 234082.26 | 115150.99 | 1437 | 1946.67 | 319.52 | 199.52 | 1.88 | 37.01 | 71.9 | 5.27 | 17.03 | 774075.32 | 20571.91 | 209337.95 | 2153-02-25 11:17 | 1437 | 0 | 0 | 0 | 0 | 3 | 9.5 | 100 | 413 | 4 | 14.5 | 115 | 871 | 3 | 12 | 80 | 719 | 10 | 295 | 2003 | 0 | 1 | 1 | 1 | 3 | 1263.08 | 166726.67 | 7.4 | 24 | 2546.18 | 271655 | 9.1 | 24 | 4017 | 3809 | 1007.6
2018-01-27 | 3848.69 | 0 | 188 | 0 | 27.22 | 27.3 | 33 | 0.1373106 | 1313 | 0 | 2700 | 0 | 0 | 208 | 0 | 0 | -12.64 | 1313 | 0 | 2895.36 | 1199.13 | 0 | 2686 | 1.992 | -130.55 | 35.43 | -4.08 | 2144.21 | 321.63 | 231.71 | 1.94 | 36.17 | 73.07 | 4.5 | 21.2 | 854053.88 | 21634.78 | 243470.74 | 115045.15 | 1437 | 1947.74 | 343.86 | 195.08 | 2.04 | 36.31 | 72.07 | 3.97 | 17.87 | 768511.19 | 20676.68 | 213208.22 | 2155-01-09 03:36 | 1437 | 0 | 0 | 0 | 0 | 3 | 10 | 75 | 861 | 3 | 10 | 85 | 644 | 3 | 11 | 80 | 719 | 9 | 240 | 2224 | 0 | 1 | 1 | 2 | 4 | 1239.42 | 163376.33 | 7.4 | 24 | 2546.18 | 268378.67 | 9.17 | 24 | 4047 | 3759.5 | 1011.7
2018-01-28 | 3939.94 | 0 | 176.7 | 0 | 28.78 | 27.8 | 33.15 | 0.1349263 | 1239 | 0 | 2977 | 63 | 0 | 131 | 106.83 | 0 | 6.28 | 1408.83 | 0 | 3114.28 | 1255.32 | 0 | 2780.23 | -5.22 | 82.75 | -5.73 | -1.08 | 2151.66 | 429.25 | 199.56 | 1.92 | 35.63 | 72.13 | 4.17 | 18.13 | 871599.22 | 21544.69 | 260468.89 | 115135.99 | 1437 | 1955.48 | 367.29 | 172.41 | 1.98 | 35.81 | 72.73 | 4.6 | 16.63 | 713177.08 | 20250.4 | 218925.22 | 2152-09-06 04:05 | 1437 | 0 | 0 | 0 | 0 | 4 | 13.5 | 150 | 915 | 2 | 7.5 | 110 | 729 | 3 | 10.5 | 95 | 750 | 9 | 355 | 2394 | 0 | 1 | 1 | 1 | 3 | 1226.68 | 166832.5 | 7.25 | 24 | 2648.1 | 268644.5 | 9.65 | 24 | 4109 | 3875 | 1234.4
2018-01-29 | 3886.75 | 0 | 0 | 0 | 30.83 | 27.07 | 31.9 | 0.143 | 1450 | 0 | 3084 | 0 | 0 | 0 | -52.32 | 0 | 19.04 | 1397.68 | 0 | 3103.04 | 1224.33 | 0 | 2810.92 | 0.236 | -336.45 | -173.76 | -74.04 | 2128.71 | 356.63 | 214.1 | 1.92 | 35.21 | 73.97 | 4.17 | 17 | 871159.31 | 21383.36 | 250523.48 | 115116.44 | 1437 | 1869.02 | 380.99 | 183.47 | 1.75 | 36.31 | 72.73 | 4 | 15 | 670365.43 | 20314.63 | 216272.42 | 2157-10-08 16:48 | 1437 | 0 | 0 | 0 | 0 | 3 | 9.5 | 105 | 457 | 3 | 10 | 105 | 744 | 3 | 11 | 85 | 779 | 9 | 295 | 1980 | 0 | 1 | 1 | 0 | 2 | 1235.78 | 162636.33 | 7.33 | 24 | 2535.26 | 263506.67 | 9.27 | 24 | 3886 | 3771 | 1121.7
2018-01-30 | 3720.21 | 0 | 0 | 0 | 29.27 | 27.73 | 33.23 | 0.146 | 1490 | 0 | 2605 | 0 | 0 | 0 | 72.93 | 0 | -108.36 | 1562.93 | 0 | 2496.64 | 1296.52 | 0 | 2372.2 | 0.04 | 13.8 | 135.78 | 57.48 | 2001.23 | 204.36 | 205.61 | 1.76 | 35.06 | 74.25 | 4.87 | 17.5 | 853751.47 | 21307.34 | 212278.21 | 115017.4 | 1437 | 1807.85 | 262.07 | 185.09 | 1.84 | 35.34 | 74.1 | 4.4 | 15.77 | 714224.95 | 19717.67 | 193823.37 | 2147-08-31 00:29 | 1374 | 0 | 0 | 0 | 0 | 3 | 11 | 65 | 613 | 3 | 10.5 | 85 | 635 | 3 | 11.5 | 75 | 738 | 9 | 225 | 1986 | 0 | 1 | 1 | 1 | 3 | 1173.9 | 159276 | 7.4 | 24 | 2331.42 | 261935 | 8.55 | 24 | 3720 | 3505 | 1178.7
2018-01-31 | 3934.06 | 0 | 0 | 0 | 28.14 | 27.5 | 33.07 | 0.147 | 1477 | 0 | 2997 | 0 | 0 | 0 | -75 | 0 | 29.68 | 1402 | 0 | 3026.68 | 1337.34 | 0 | 2701.45 | 5.888 | -8.1 | -121.68 | -127.89 | 2082.08 | 349.8 | 180 | 1.93 | 36.28 | 73.45 | 4.47 | 15.6 | 856576.5 | 21224.29 | 233952.22 | 115016.8 | 1437 | 1885.89 | 295.25 | 149.34 | 1.85 | 36.62 | 70.8 | 3.7 | 15.57 | 693808.9 | 20247.56 | 203737.98 | 2142-04-11 17:31 | 1437 | 0 | 0 | 0 | 0 | 2 | 6.5 | 60 | 664 | 2 | 7 | 55 | 495 | 3 | 13 | 100 | 741 | 7 | 215 | 1900 | 0 | 1 | 0 | 1 | 2 | 1175.72 | 153736 | 7.4 | 24 | 2378.74 | 252427.33 | 9.1 | 24 | 3934 | 3554.4 | 1005
2018-02-01 | 2822.84 | 0 | 0 | 0 | 28.53 | 26.77 | 33.2 | 0.132 | 1077 | 0 | 1801 | 0 | 0 | 0 | 10.86 | 0 | 147.2 | 1087.86 | 0 | 1948.2 | 1077.86 | 0 | 1644.72 | 7.028 | -13.35 | 65.94 | 84.66 | 1944.55 | 236.99 | 184.54 | 1.98 | 35.71 | 73.3 | 4.6 | 17.03 | 830025.1 | 20911.67 | 201147.78 | 114723.82 | 1437 | 845.19 | 131.65 | 92.75 | 1.95 | 36.63 | 70.8 | 4.77 | 14.33 | 307002.92 | 9587.7 | 93595.98 | 2062-10-05 12:14 | 681 | 0 | 0 | 0 | 0 | 3 | 10 | 65 | 628 | 2 | 7.5 | 80 | 470 | 1 | 4 | 40 | 240 | 6 | 185 | 1338 | 0 | 0 | 1 | 0 | 1 | 1133.84 | 169223 | 7.55 | 21.31722 | 1317.7 | 163101.5 | 7.65 | 14.17722 | 2823 | 2452 | 844.6
2018-02-02 | 3721.96 | 0 | 0 | 0 | 28.07 | 27.63 | 33.47 | 0.127 | 1290 | 0 | 2910 | 0 | 0 | 0 | 0 | 0 | -88.36 | 1290 | 0 | 2821.64 | 1124.04 | 0 | 2660.95 | -7.784 | 5.85 | -47.61 | -70.89 | 1811.99 | 344.43 | 180.54 | 1.96 | 35.38 | 72.77 | 4.83 | 17.7 | 748515.06 | 18780.64 | 232207.47 | 101486.41 | 1267 | 1898.25 | 304 | 154.36 | 2 | 36.47 | 71.7 | 3.6 | 16.77 | 715998.8 | 19639.53 | 228973.01 | 2110-11-23 10:19 | 1437 | 0 | 0 | 0 | 0 | 3 | 10 | 100 | 661 | 3 | 11 | 100 | 636 | 3 | 12 | 85 | 691 | 9 | 285 | 1988 | 1 | 0 | 1 | 1 | 3 | 1201.2 | 160617.33 | 7.23 | 24 | 2447.9 | 258595 | 9.1 | 24 | 3722 | 3649 | 812
2018-02-03 | 4225.89 | 0 | 0 | 0 | 27.73 | 26.8 | 32.53 | 0.134 | 1011 | 0 | 3019 | 0 | 0 | 0 | -4.86 | 0 | 26.2 | 1006.14 | 0 | 3045.2 | 986.78 | 0 | 2648.25 | -6.268 | 19.35 | -1.83 | 1.29 | 2224.02 | 325.87 | 211.15 | 1.87 | 34.64 | 74.93 | 5.35 | 22.8 | 851069.04 | 19567.53 | 255289.08 | 114133.76 | 1437 | 2033.41 | 328.41 | 186.02 | 1.81 | 36.17 | 74.5 | 5.03 | 16.8 | 717794.26 | 19811.43 | 234359.8 | 2120-10-28 06:14 | 1437 | 0 | 0 | 0 | 0 | 3 | 11 | 90 | 665 | 3 | 10.5 | 120 | 889 | 4 | 15.5 | 115 | 899 | 10 | 325 | 2453 | 0 | 1 | 1 | 1 | 3 | 1168.4 | 165257.5 | 7.15 | 24 | 2573.5 | 261777.5 | 9.7 | 24 | 4179 | 3742 | 1093.2
2018-02-04 | 3706.8 | 0 | 0 | 0 | 27.49 | 27.07 | 32.43 | 0.128 | 1350 | 0 | 3009 | 0 | 0 | 0 | 10.05 | 0 | -26.2 | 1360.05 | 0 | 2982.8 | 1153.87 | 0 | 2752.07 | 11.016 | 87.25 | 91.11 | 121.47 | 2190.34 | 240.04 | 187.48 | 2.01 | 33.24 | 74.07 | 5.3 | 20.23 | 851784.72 | 21077.35 | 246504.38 | 115093.82 | 1437 | 1617.06 | 168.27 | 148.93 | 1.68 | 34.18 | 72.7 | 5.03 | 17.13 | 674606.9 | 17547.55 | 182980.2 | 2097-12-29 13:55 | 1231 | 0 | 0 | 0 | 0 | 1 | 4 | 55 | 476 | 3 | 10 | 110 | 725 | 3 | 13 | 80 | 723 | 7 | 245 | 1924 | 0 | 1 | 1 | 0 | 2 | 1139.4 | 156070.5 | 6.95 | 24 | 2447.8 | 260622 | 8.9 | 24 | 3694 | 3587 | 1208.6
2018-02-05 | 4101.3 | 0 | 190.81 | 0 | 28.22 | 27.47 | 32.7 | 0.1223038 | 1202 | 0 | 2884 | 0 | 0 | 207 | -23.58 | 0 | 26.16 | 1178.42 | 0 | 3117.16 | 1098.73 | 0 | 2933.93 | 1.316 | 125.8 | 30.99 | 7.71 | 2151.05 | 266.68 | 186.93 | 1.91 | 36.23 | 73.57 | 4.3 | 14.9 | 827210.75 | 21109.12 | 248926.82 | 114991.51 | 1437 | 2009.68 | 268.32 | 182.96 | 1.93 | 37.14 | 71.43 | 3.97 | 15 | 766211.62 | 20067.12 | 230005.51 | 2119-06-26 10:48 | 1437 | 0 | 0 | 0 | 0 | 2 | 10.5 | 90 | 734 | 3 | 10 | 85 | 764 | 3 | 10.5 | 85 | 730 | 8 | 260 | 2228 | 0 | 2 | 1 | 1 | 4 | 1152 | 160470.33 | 7.03 | 24 | 2631.8 | 268643.33 | 9.57 | 24 | 4292 | 3784 | 1006.1
2018-02-06 | 4066.89 | 0 | 0 | 0 | 27.86 | 27.73 | 33.37 | 0.135 | 1472 | 0 | 3235 | 0 | 0 | 0 | -39.99 | 0 | 60.92 | 1432.01 | 0 | 3295.92 | 1339.88 | 0 | 2863.81 | -7.772 | 15.75 | -6.15 | -0.48 | 2067.21 | 376.07 | 172.4 | 1.88 | 34.73 | 73.5 | 5.37 | 14.37 | 815438.03 | 20973.66 | 243013.82 | 114724.74 | 1437 | 1947.5 | 321.71 | 177.49 | 1.95 | 36.33 | 71 | 6 | 16.03 | 741064.07 | 20459.85 | 230156.63 | 2117-02-10 15:50 | 1437 | 0 | 0 | 0 | 0 | 4 | 15 | 135 | 905 | 1 | 3.5 | 35 | 0 | 4 | 15 | 115 | 920 | 9 | 285 | 1825 | 0 | 0 | 1 | 0 | 1 | 1201.2 | 159496 | 7.05 | 24 | 2460.6 | 134456.5 | 9.1 | 24 | 4067 | 3661.8 | 954.6
2018-02-07 | 2185.89 | 0 | 849.2 | 0 | 28.21 | 27.77 | 33.17 | 0.09718575 | 346 | 0 | 1895 | 378 | 0 | 555 | 116.88 | 0 | -71.92 | 840.88 | 0 | 2378.08 | 653.98 | 0 | 2251.97 | -0.956 | -218 | -75.27 | -83.82 | 1529.45 | 274.5 | 136.35 | 1.78 | 35.18 | 74 | 4.7 | 13.97 | 648204.46 | 16784.04 | 190934.54 | 81767.29 | 1106 | 1422.97 | 273.49 | 140.9 | 1.86 | 37.25 | 72.53 | 3.93 | 15.2 | 587255.42 | 15683.26 | 174973.32 | 2100-09-30 11:17 | 1078 | 0 | 0 | 0 | 0 | 4 | 14 | 135 | 908 | 0 | 0 | 0 | 0 | 3 | 11.5 | 95 | 726 | 7 | 230 | 1634 | 0 | 2 | 1 | 1 | 4 | 709.9 | 119927.5 | 6.65 | 13.88889 | 2245.9 | 261161 | 8.9 | 24 | 3031 | 2986 | 900.3
2018-02-08 | 4039.69 | 0 | 0 | 0 | 28.43 | 27.7 | 33.17 | 0.133 | 1251 | 0 | 3226 | 0 | 0 | 0 | -39.9 | 0 | -2.08 | 1211.1 | 0 | 3223.92 | 1143.47 | 0 | 2900.87 | -2.74 | 132.25 | 93.24 | 67.41 | 2024.76 | 366.49 | 183.46 | 2.12 | 36.49 | 72.33 | 4.37 | 15.5 | 860747.94 | 22978.22 | 240599.06 | 100744.1 | 1437 | 1911.73 | 324.36 | 186.03 | 2.09 | 37.35 | 70.6 | 4.23 | 15.37 | 792548.75 | 20605.41 | 222390.25 | 2128-07-14 01:26 | 1437 | 0 | 0 | 0 | 0 | 3 | 10.5 | 95 | 703 | 0 | 0 | 0 | 0 | 4 | 14.5 | 120 | 985 | 7 | 215 | 1688 | 0 | 0 | 1 | 1 | 2 | 1206.7 | 163128 | 7.45 | 24 | 2415.2 | 263646 | 9.05 | 24 | 4040 | 3622 | 826.8
2018-02-09 | 4029.47 | 0 | 0 | 0 | 28.09 | 28 | 33 | 0.131 | 1549 | 0 | 3214 | 0 | 0 | 0 | 70.41 | 0 | 1.88 | 1619.41 | 0 | 3215.88 | 1380 | 0 | 2931.7 | 7.684 | -161.6 | -29.19 | 16.26 | 2111.38 | 217.19 | 159.01 | 2.01 | 36.27 | 73.4 | 4.37 | 16.4 | 653520.49 | 16704.58 | 176157.89 | 77218.06 | 1085 | 1798.78 | 133.74 | 130.49 | 2.1 | 37.29 | 70.73 | 3.77 | 18.1 | 501839.59 | 13526.24 | 147593.27 | 2051-08-01 16:05 | 944 | 0 | 0 | 0 | 0 | 4 | 14 | 135 | 875 | 0 | 0 | 0 | 230 | 3 | 12.5 | 80 | 730 | 7 | 215 | 1835 | 0 | 1 | 1 | 0 | 2 | 1155.7 | 154218.33 | 7.3 | 24 | 2331.5 | 254809.67 | 8.83 | 24 | 4008 | 3496.4 | 1049.3
2018-02-10 | 4238.96 | 0 | 0 | 0 | 28.56 | 27.5 | 32.9 | 0.137 | 1605 | 0 | 3178 | 0 | 0 | 0 | -136.71 | 0 | -156.8 | 1468.29 | 0 | 3021.2 | 1420.55 | 0 | 2940.53 | 1.516 | 10.9 | -107.01 | -148.29 | 2131.56 | 350.82 | 207.67 | 2.06 | 34.93 | 73 | 4.67 | 17.27 | 859645.34 | 20868.15 | 229212.51 | 104697.05 | 1419 | 2035.77 | 277.15 | 200.21 | 2.12 | 36.42 | 69.87 | 4.2 | 14.2 | 834147.16 | 20940.53 | 223030.34 | 2120-08-27 18:00 | 1437 | 0 | 0 | 0 | 0 | 3 | 10.5 | 90 | 668 | 3 | 10.5 | 65 | 664 | 4 | 14 | 110 | 723 | 10 | 265 | 2055 | 0 | 1 | 1 | 1 | 3 | 1274 | 165503.33 | 7.53 | 24 | 2593.5 | 268695.67 | 9.37 | 24 | 4202 | 3848 | 1197.4
2018-02-11 | 4145.2 | 0 | 198.39 | 0 | 29.47 | 27.07 | 31.77 | 0.1317085 | 1319 | 0 | 3190 | 64 | 0 | 151 | 50.73 | 0 | 142.04 | 1433.73 | 0 | 3483.04 | 1363.92 | 0 | 2970.86 | 6.456 | -32.2 | 56.94 | -12.03 | 2205.69 | 421.12 | 221.13 | 1.84 | 35.35 | 73.87 | 5.73 | 15.43 | 871292.78 | 21362.05 | 257869.56 | 107143.85 | 1437 | 2032.16 | 306.77 | 182.98 | 1.87 | 36.3 | 73.3 | 4.37 | 17.43 | 803729 | 20731.99 | 240119.94 | 2119-12-29 01:26 | 1437 | 0 | 0 | 0 | 0 | 3 | 11 | 80 | 707 | 4 | 14.5 | 135 | 667 | 3 | 10.5 | 90 | 973 | 10 | 305 | 2347 | 0 | 0 | 1 | 1 | 2 | 1317.7 | 167220 | 7.7 | 24 | 2702.8 | 267801.33 | 9.8 | 24 | 4343 | 4021 | 1121.2
2018-02-12 | 4018.76 | 0 | 0 | 0 | 29.05 | 27.13 | 32.53 | 0.132 | 1137 | 0 | 2900 | 0 | 0 | 0 | -25.53 | 0 | 25.6 | 1111.47 | 0 | 2925.6 | 997.7 | 0 | 2635.92 | -12.716 | 56.35 | 6.6 | 133.53 | 2124.72 | 414.75 | 193.04 | 1.81 | 35.15 | 73.87 | 6.8 | 15.13 | 853710.66 | 21436.85 | 241552.95 | 106508.12 | 1437 | 1991.59 | 366.98 | 170.9 | 1.72 | 37 | 72.67 | 4.23 | 16.2 | 773979.92 | 20150.02 | 231972.47 | 2117-02-28 00:29 | 1436 | 0 | 0 | 0 | 0 | 3 | 10.5 | 110 | 729 | 3 | 11.5 | 95 | 868 | 3 | 11 | 90 | 711 | 9 | 295 | 2308 | 0 | 1 | 0 | 1 | 2 | 1217.6 | 164811 | 7.2 | 24 | 2591.7 | 267732 | 9.45 | 24 | 4019 | 3810 | 1168.8
2018-02-13 | 3709.91 | 0 | 417.69 | 0 | 27.82 | 27.17 | 31.87 | 0.1249028 | 1404 | 0 | 2913 | 79 | 0 | 376 | 40.86 | 0 | -11.6 | 1523.86 | 0 | 3277.4 | 1413.25 | 0 | 2993.22 | 14.32 | -56.15 | 8.85 | -42.42 | 2118.5 | 389.63 | 199.59 | 1.73 | 35.44 | 73.5 | 5.8 | 16.87 | 867585.91 | 21292.86 | 238120.15 | 106641.49 | 1437 | 1964.07 | 427.04 | 179.97 | 1.85 | 36.54 | 73.23 | 4.07 | 15.93 | 799405.23 | 20474.33 | 235575.12 | 2116-11-27 13:26 | 1437 | 0 | 0 | 0 | 0 | 4 | 13.5 | 160 | 931 | 4 | 14.5 | 140 | 879 | 1 | 4 | 30 | 0 | 9 | 330 | 1810 | 0 | 1 | 1 | 0 | 2 | 1193.9 | 159015 | 7.3 | 24 | 2571.7 | 264730.33 | 9.37 | 24 | 3950.3 | 3766 | 1187.9
2018-02-14 | 2954.84 | 0 | 161.31 | 0 | 28.46 | 27.5 | 31.9 | 0.143198 | 1653 | 0 | 1709 | 28 | 0 | 147 | -83.28 | 0 | -38.84 | 1597.72 | 0 | 1817.16 | 1400.01 | 0 | 1540.99 | -10.1 | 39.65 | -75.6 | -7.38 | 1244.26 | 188.97 | 119.37 | 1.82 | 35.98 | 73.1 | 5.23 | 13.8 | 540843.2 | 13378.51 | 139957.44 | 70079.03 | 906 | 1898.81 | 296.72 | 219.73 | 1.82 | 36.58 | 72.37 | 4.13 | 15.97 | 760264.01 | 19796.86 | 219659.72 | 2116-09-03 22:05 | 1410 | 0 | 0 | 0 | 0 | 4 | 14.5 | 155 | 903 | 3 | 11.5 | 90 | 699 | 0 | 0 | 0 | 0 | 7 | 245 | 1602 | 0 | 2 | 1 | 1 | 4 | 895.5 | 112748 | 7 | 16.83722 | 2205.8 | 267756.67 | 7.97 | 24 | 3116 | 3101.4 | 1020.8
2018-02-15 | 3138.86 | 0 | 0 | 0 | 28.15 | 27.53 | 31.63 | 0.135 | 1555 | 0 | 1437 | 0 | 0 | 0 | 77.58 | 0 | 24.6 | 1632.58 | 0 | 1461.6 | 1457.77 | 0 | 1434.55 | -0.624 | -10.95 | -26.37 | -74.67 | 1940.95 | 225.34 | 188.48 | 1.83 | 36.77 | 72.47 | 5.23 | 15.57 | 853624.94 | 20775.91 | 194557.76 | 115056.37 | 1437 | 1204.18 | 102.08 | 103.28 | 1.88 | 36.91 | 71.33 | 4.5 | 16.23 | 525254.13 | 13457.12 | 129561.3 | 2074-09-14 07:12 | 932 | 0 | 0 | 0 | 0 | 4 | 13.5 | 95 | 923 | 4 | 15 | 130 | 902 | 0 | 0 | 0 | 250 | 8 | 225 | 2075 | 0 | 1 | 0 | 1 | 2 | 1039.3 | 150118 | 6.73 | 24 | 1905.6 | 256635.67 | 7.23 | 24 | 3145 | 2945 | 940.8
2018-02-16 | 4104.5 | 0 | 0 | 20.05 | 28.04 | 27.43 | 31.97 | 0.1277903 | 1527 | 0 | 2989 | 0 | 0 | 22 | 23.7 | 0 | 51.56 | 1550.7 | 0 | 3062.56 | 1368.42 | 0 | 2767.89 | -2.664 | 286.75 | 174.42 | 148.44 | 2209.44 | 413.34 | 225.15 | 1.77 | 34 | 74.2 | 5.07 | 15.73 | 871438.91 | 21227.71 | 258933.13 | 115042.66 | 1437 | 1990.95 | 362.34 | 170.94 | 1.75 | 36.66 | 71.83 | 3.9 | 13.57 | 754728.85 | 20464.66 | 237090.66 | 2123-12-13 04:05 | 1437 | 0 | 0 | 0 | 0 | 3 | 11 | 115 | 751 | 3 | 10.5 | 105 | 764 | 3 | 10.5 | 110 | 752 | 9 | 330 | 2267 | 0 | 1 | 1 | 1 | 3 | 1317.6 | 169086.33 | 7.6 | 24 | 2711.8 | 270398 | 9.7 | 24 | 4125 | 4029.4 | 878.4
2018-02-17 | 3931.3 | 0 | 22.41 | 0 | 28.34 | 27.43 | 32.27 | 0.1312621 | 1517 | 0 | 2966 | 0 | 0 | 24 | -10.77 | 0 | -135.44 | 1506.23 | 0 | 2854.56 | 1417.88 | 0 | 2710.34 | 13.104 | -55.4 | -16.41 | 8.1 | 2042.54 | 329.39 | 220.15 | 1.75 | 34.24 | 74.97 | 5.23 | 15.57 | 856391.35 | 20887.64 | 224147.86 | 115109.1 | 1437 | 1916.29 | 353.1 | 174.96 | 1.81 | 37.34 | 71.23 | 3.9 | 14.07 | 749061.66 | 20732.23 | 220471.16 | 2123-02-06 01:12 | 1437 | 0 | 0 | 0 | 0 | 2 | 8 | 60 | 448 | 3 | 10.5 | 75 | 695 | 3 | 11 | 95 | 734 | 8 | 230 | 1877 | 0 | 1 | 1 | 1 | 3 | 1217.5 | 164462 | 7.23 | 24 | 2429.7 | 264510.33 | 8.9 | 24 | 3953.5 | 3647.4 | 1225.9
2018-02-18 | 4068 | 0 | 0 | 21.82 | 28.48 | 27.57 | 32.47 | 0.13578 | 1522 | 0 | 2982 | 0 | 0 | 24 | 17.46 | 0 | 103.76 | 1539.46 | 0 | 3109.76 | 1307.95 | 0 | 2698.14 | -4.36 | 112.3 | -5.64 | 4.8 | 2190.91 | 313.43 | 218.23 | 1.71 | 34.06 | 75.8 | 5.47 | 17.73 | 876260.73 | 21398.24 | 238142.11 | 114947.77 | 1437 | 2020.53 | 319.45 | 197.5 | 1.78 | 35.48 | 75.8 | 5.15 | 15.85 | 751822.34 | 21025.66 | 238125.54 | 2121-12-11 13:55 | 1437 | 0 | 0 | 0 | 0 | 4 | 13 | 120 | 947 | 3 | 11.5 | 90 | 734 | 3 | 11.5 | 95 | 745 | 10 | 305 | 2426 | 0 | 1 | 1 | 1 | 3 | 1337.8 | 169594 | 7.77 | 24 | 2631.7 | 267887.33 | 9.57 | 24 | 4090 | 3970 | 1129.3
2018-02-19 | 4157.41 | 0 | 0 | 20.05 | 27.8 | 27.17 | 32.13 | 0.1369768 | 1439 | 0 | 2965 | 22 | 0 | 0 | -74.91 | 0 | -5.64 | 1386.09 | 0 | 2959.36 | 1378.89 | 0 | 2717.43 | 0.184 | -117.95 | -22.74 | 3 | 2200.71 | 380.01 | 215.61 | 1.87 | 36.03 | 73.2 | 4.8 | 18.2 | 840499.72 | 21406.2 | 256256.73 | 114585.52 | 1432 | 1980.3 | 219.36 | 181.95 | 1.68 | 35.6 | 74.6 | 7.13 | 16.37 | 699338.32 | 20310.95 | 224901.71 | 2120-06-26 13:41 | 1437 | 0 | 0 | 0 | 242 | 3 | 11 | 105 | 917 | 3 | 11 | 105 | 743 | 4 | 14.5 | 145 | 1039 | 10 | 355 | 2941 | 0 | 1 | 1 | 1 | 3 | 1239.4 | 168292 | 7.23 | 24 | 2697.2 | 267651.67 | 9.73 | 24 | 4177 | 3936.5 | 1163.4
2018-02-20 | 4227.86 | 0 | 0 | 14.61 | 28.48 | 27.73 | 32.37 | 0.1447235 | 1344 | 0 | 3092 | 0 | 0 | 16 | -87.57 | 0 | 11.28 | 1256.43 | 0 | 3119.28 | 1245.34 | 0 | 2862.31 | -10.248 | 122.65 | -2.82 | -1.62 | 2209.66 | 413.96 | 197.61 | 1.81 | 36.76 | 72.97 | 4.8 | 14.83 | 869067.19 | 22594.87 | 259563.7 | 114982.51 | 1437 | 2040.37 | 313.28 | 164.38 | 1.91 | 36.7 | 72.77 | 4.03 | 14.43 | 751685.18 | 19858.45 | 237613.28 | 2112-12-20 14:38 | 1437 | 3 | 10.25 | 85 | 720 | 3 | 10.5 | 105 | 766 | 0 | 0 | 0 | 0 | 3 | 11 | 115 | 790 | 9 | 305 | 2276 | 0 | 1 | 1 | 1 | 3 | 1223.1 | 166637.67 | 7.17 | 24 | 2755.5 | 264021 | 10.13 | 24 | 4242.4 | 3979 | 1168.9
2018-02-21 | 2976.83 | 0 | 0 | 21.84 | 27.97 | 27.67 | 32.43 | 0.1494818 | 965 | 0 | 3123 | 0 | 0 | 24 | -27.27 | 0 | 51.52 | 937.73 | 0 | 3198.52 | 865.86 | 0 | 2710.24 | 14.416 | -185.1 | 19.05 | -1.35 | 1814.06 | 250.74 | 192.05 | 1.92 | 35.66 | 73.33 | 4.63 | 14.57 | 753644.01 | 20212.58 | 201215.68 | 101443.62 | 1266 | 1203.15 | 126.05 | 106.23 | 2.05 | 37.18 | 71.1 | 4.03 | 15.03 | 449350.33 | 12653.19 | 139628.06 | 2099-10-25 15:07 | 922 | 3 | 9.75 | 85 | 738 | 3 | 10.5 | 90 | 502 | 0 | 0 | 0 | 0 | 2 | 6.5 | 55 | 503 | 8 | 230 | 1743 | 0 | 0 | 1 | 0 | 1 | 798.9 | 93709.67 | 6.97 | 13.90583 | 2238.6 | 250491.67 | 8.27 | 22.82333 | 2999 | 3038 | 1083.5
2018-02-22 | 3859.28 | 0 | 0 | 16.38 | 27.31 | 26.97 | 32.47 | 0.1398929 | 1166 | 0 | 2903 | 0 | 0 | 18 | -17.34 | 0 | -42.6 | 1148.66 | 0 | 2878.4 | 1073.78 | 0 | 2728.7 | -3.12 | 88.25 | 1.56 | -4.59 | 1954.4 | 252.13 | 211.09 | 1.86 | 36.08 | 73.67 | 4.83 | 14.63 | 794295.61 | 21653.43 | 220535.65 | 108847.61 | 1359 | 1888.1 | 259.75 | 195.54 | 1.78 | 36.79 | 72.23 | 4.03 | 15.1 | 748873.89 | 18985.91 | 220170.82 | 2129-04-24 17:31 | 1336 | 3 | 10.5 | 90 | 770 | 2 | 7 | 50 | 762 | 0 | 0 | 0 | 0 | 3 | 11.5 | 95 | 806 | 8 | 235 | 2338 | 0 | 2 | 1 | 1 | 4 | 1219.7 | 157153 | 7.6 | 24 | 2440.6 | 265271.67 | 8.93 | 24 | 3876 | 3660 | 1055
2018-02-23 | 3880 | 0 | 0 | 0 | 27.26 | 27.17 | 32.13 | 0.144 | 1897 | 0 | 2559 | 0 | 0 | 0 | -18.3 | 0 | -8.52 | 1878.7 | 0 | 2550.48 | 1657.06 | 0 | 2322.64 | -8.92 | 115.4 | 22.02 | 0.93 | 1795.83 | 254.97 | 172.44 | 1.72 | 35.44 | 73.83 | 5.57 | 15.57 | 741455.61 | 19984.06 | 202420.87 | 101936.38 | 1273 | 2053.87 | 274.42 | 179.45 | 1.91 | 36.99 | 72.93 | 3.97 | 16.57 | 766969.68 | 19742.3 | 239113.19 | 2138-11-22 05:31 | 1437 | 2 | 7 | 40 | 810 | 1 | 3.5 | 30 | 0 | 1 | 4 | 45 | 529 | 3 | 11.5 | 90 | 833 | 7 | 205 | 2172 | 0 | 1 | 1 | 1 | 3 | 1170.1 | 150444.33 | 7.6 | 24 | 2335 | 250556.33 | 9 | 24 | 3880 | 3505 | 1064.4
2018-02-24 | 4071.35 | 0 | 0 | 26.46 | 28.18 | 26.97 | 31.37 | 0.1464332 | 1387 | 0 | 3006 | 29 | 0 | 0 | 133.89 | 0 | 50.4 | 1549.89 | 0 | 3056.4 | 1181.48 | 0 | 2744.42 | 7.116 | -29.9 | -1.68 | -2.4 | 2054.7 | 256.25 | 201.06 | 1.57 | 34.48 | 75.17 | 5.77 | 15.2 | 841574.88 | 22723.09 | 234887.95 | 112582.66 | 1406 | 2090.13 | 197.84 | 187.47 | 1.35 | 36.28 | 74.5 | 5.03 | 14.53 | 787251.97 | 19856.8 | 235908.24 | 2140-07-08 15:36 | 1437 | 3 | 14 | 175 | 789 | 0 | 0 | 0 | 0 | 3 | 12 | 75 | 754 | 3 | 11.5 | 85 | 854 | 9 | 335 | 2397 | 0 | 0 | 0 | 1 | 1 | 1188.5 | 152599 | 7.5 | 24 | 2631.7 | 259877.5 | 9.8 | 24 | 4097.5 | 3820.4 | 1186.6
2018-02-25 | 4220.77 | 0 | 22.41 | 21.81 | 28.45 | 27.5 | 33.03 | 0.1472889 | 1612 | 0 | 3118 | 0 | 0 | 48 | 62.31 | 0 | -30.64 | 1674.31 | 0 | 3135.36 | 1440.05 | 0 | 2923.95 | -4.36 | -20.65 | -19.86 | -5.79 | 2199.59 | 318.03 | 216.09 | 2 | 36.3 | 73 | 5.7 | 19.07 | 859276.25 | 23114.2 | 250983.15 | 115088.18 | 1437 | 2070.82 | 233.01 | 185.97 | 1.81 | 36.59 | 72.3 | 4.13 | 14.73 | 772638.71 | 20128.67 | 232649.83 | 2137-11-22 20:38 | 1437 | 3 | 10 | 85 | 813 | 0 | 0 | 0 | 0 | 3 | 12 | 90 | 777 | 3 | 12 | 85 | 845 | 9 | 260 | 2435 | 0 | 1 | 2 | 1 | 4 | 1164.8 | 152151 | 7.3 | 24 | 2710 | 266099 | 9.75 | 24 | 4265 | 3875 | 1186.6
2018-02-26 | 4162.15 | 0 | 0 | 0 | 28.61 | 27.27 | 33.17 | 0.141 | 1327 | 0 | 3146 | 0 | 0 | 0 | -28.47 | 0 | -45.6 | 1298.53 | 0 | 3100.4 | 1188.02 | 0 | 2813.56 | -5.696 | -304.45 | 9.12 | 8.58 | 2193.07 | 399.19 | 219.07 | 1.89 | 35.47 | 73.85 | 5.83 | 16.47 | 853757.41 | 22997.49 | 266330.49 | 115111.85 | 1437 | 1877.35 | 235.27 | 156.86 | 1.86 | 37.36 | 72.25 | 4.4 | 14.6 | 698227.44 | 18862.51 | 218192.84 | 2136-06-04 16:34 | 1326 | 3 | 11 | 95 | 1074 | 0 | 0 | 0 | 0 | 3 | 11 | 95 | 729 | 3 | 11 | 100 | 807 | 9 | 290 | 2610 | 0 | 1 | 1 | 1 | 3 | 1152.1 | 152760.33 | 7.3 | 24 | 2653.5 | 178320.67 | 9.63 | 24 | 4162 | 3806 | 1140.6
2018-02-27 | 3897.77 | 0 | 55.09 | 0 | 29.54 | 26.8 | 32.4 | 0.1400732 | 1449 | 0 | 2963 | 0 | 0 | 109 | -47.19 | 0 | 76.28 | 1401.81 | 0 | 3148.28 | 1296.92 | 0 | 2730.24 | 6.724 | 300.95 | -7.92 | -3.03 | 1992.15 | 219.93 | 211.61 | 1.76 | 35.22 | 75.35 | 5.37 | 16.33 | 857701.5 | 22143.93 | 210253.43 | 115113.1 | 1437 | 2000.03 | 224.12 | 148.33 | 1.77 | 37.07 | 73.4 | 4.43 | 15.47 | 751928.48 | 19873.52 | 228836.35 | 2140-06-04 04:34 | 1437 | 3 | 10.5 | 80 | 769 | 0 | 0 | 0 | 0 | 3 | 11.5 | 80 | 725 | 4 | 15 | 130 | 1048 | 10 | 290 | 2542 | 0 | 1 | 1 | 1 | 3 | 1235.8 | 158699.33 | 7.6 | 24 | 2471.5 | 267199.67 | 9 | 24 | 3987 | 3707.4 | 1112.1
2018-02-28 | 4107.46 | 0 | 0 | 22.94 | 30.62 | 26.97 | 31.27 | 0.1331584 | 1378 | 0 | 3104 | 0 | 0 | 23 | -57.18 | 0 | -25.52 | 1320.82 | 0 | 3101.48 | 1371.75 | 0 | 2882.16 | -5.588 | -118.9 | -2.97 | -9.81 | 2039.8 | 211.85 | 245.69 | 1.73 | 35.32 | 74.85 | 5.17 | 16.87 | 859219.69 | 20996.9 | 214882.3 | 113834.9 | 1422 | 2040.48 | 299.32 | 158.89 | 1.77 | 37.03 | 74.45 | 4.43 | 16.5 | 744978 | 19989.62 | 239361.35 | 2138-11-18 08:24 | 1437 | 2 | 7.5 | 100 | 679 | 0 | 0 | 0 | 0 | 3 | 14.5 | 70 | 713 | 3 | 12.5 | 100 | 760 | 8 | 270 | 2152 | 0 | 1 | 1 | 1 | 3 | 1181.1 | 199341.67 | 7.77 | 24 | 2593.5 | 264350.33 | 9.53 | 24 | 4130 | 3775 | 1220.6
2018-03-01 | 2826.68 | 0 | 0 | 0 | 31.09 | 26.85 | 31.13 | 0.126 | 986 | 0 | 2063 | 0 | 0 | 0 | 61.11 | 0 | -24.88 | 1047.11 | 0 | 2038.12 | 951.68 | 0 | 1843.82 | 5.12 | 56.75 | 2.73 | 15.69 | 1943.56 | 229.1 | 213.04 | 1.65 | 35.53 | 74.6 | 5.2 | 17.37 | 815505.13 | 20851.2 | 201965.44 | 113491.07 | 1418 | 970.07 | 128.68 | 109.32 | 1.7 | 36.19 | 75 | 4.7 | 17.8 | 406922.61 | 10060.15 | 113518.54 | 2046-07-22 03:50 | 731 | 3 | 11 | 55 | 652 | 0 | 0 | 0 | 0 | 3 | 12 | 45 | 475 | 2 | 8 | 30 | 460 | 8 | 130 | 1587 | 0 | 1 | 0 | 1 | 2 | 768.1 | 95332.33 | 5.97 | 15.36694 | 2023.9 | 253205 | 7.63 | 23.61611 | 2827 | 2792 | 1038.45
2018-03-02 | 3631.27 | 0 | 0 | 21.7 | 31.09 | 27.07 | 31.5 | 0.1316261 | 890 | 0 | 3136 | 24 | 0 | 0 | -38.07 | 0 | 24.96 | 875.93 | 0 | 3160.96 | 801 | 0 | 2794.78 | 4.272 | 87.4 | 1.11 | 5.82 | 1712.1 | 291.08 | 159.4 | 1.8 | 34.58 | 74.55 | 4.7 | 16.43 | 678526.64 | 17040.85 | 199074.82 | 92275.61 | 1152 | 1916.25 | 217.13 | 191.08 | 1.68 | 36.4 | 72.9 | 4.67 | 14.9 | 741761.89 | 19257.81 | 207445.4 | 2146-09-20 22:05 | 1403 | 2 | 7 | 55 | 429 | 0 | 0 | 0 | 0 | 2 | 6.5 | 35 | 604 | 2 | 7 | 25 | 453 | 6 | 115 | 1486 | 0 | 1 | 1 | 1 | 3 | 1052 | 150429.33 | 6.63 | 23.70528 | 2231.5 | 262553.67 | 8.2 | 24 | 3653 | 3284 | 878.4
2018-03-03 | 4207.89 | 0 | 0 | 22.49 | 29.84 | 26.97 | 31.27 | 0.1333939 | 1334 | 0 | 2978 | 0 | 0 | 25 | -82.47 | 0 | -5.6 | 1251.53 | 0 | 2997.4 | 1158.89 | 0 | 2773.43 | -5.12 | -45.45 | 4.5 | -17.7 | 2284.82 | 443.42 | 202.55 | 1.66 | 35.06 | 74.05 | 5.4 | 15.6 | 871213.31 | 21534.98 | 270493.09 | 115072.26 | 1437 | 2061.72 | 253.64 | 191.99 | 1.64 | 36.92 | 72.7 | 5.53 | 15.1 | 758628.85 | 20022.58 | 231728.91 | 2144-06-20 08:24 | 1437 | 3 | 10.5 | 80 | 709 | 0 | 0 | 0 | 0 | 4 | 14.5 | 110 | 958 | 3 | 11 | 75 | 765 | 10 | 265 | 2432 | 0 | 1 | 1 | 0 | 2 | 1319.5 | 168972.33 | 7.63 | 24 | 2651.8 | 269621 | 9.57 | 24 | 4230 | 3971.4 | 1072.5
2018-03-04 | 4072.92 | 0 | 0 | 23.6 | 29.93 | 26.93 | 31.63 | 0.1335113 | 1716 | 0 | 3174 | 0 | 0 | 26 | 149.73 | 0 | 6.24 | 1865.73 | 0 | 3206.24 | 1505.85 | 0 | 2881.77 | 0.66 | -185.4 | 4.92 | -9.72 | 2118.51 | 355.83 | 213.14 | 1.69 | 34.75 | 75 | 5.75 | 14.55 | 850004.19 | 21227.98 | 241624.31 | 115074.58 | 1437 | 2064.26 | 311.24 | 162.4 | 1.55 | 36.85 | 72.9 | 4.8 | 15.65 | 749016.79 | 20006.23 | 238538.73 | 2147-08-27 15:50 | 1437 | 4 | 14 | 130 | 11.08333 | 0 | 0 | 0 | 3.416667 | 3 | 11.5 | 100 | 10.8 | 3 | 11 | 90 | 47.88333 | 10 | 320 | 4391 | 0 | 1 | 1 | 1 | 3 | 1397.8 | 171440 | 8 | 24 | 2549.8 | 271691 | 9.05 | 24 | 4097 | 3948 | 1163.6
2018-03-05 | 4205.81 | 0 | 0 | 0 | 28.42 | 27.1 | 31.83 | 0.131 | 1287 | 0 | 3139 | 0 | 0 | 0 | -66.57 | 0 | -24.24 | 1220.43 | 0 | 3114.76 | 1227.25 | 0 | 2834.16 | -7.12 | -40.35 | 0.51 | 8.52 | 2190.97 | 358.77 | 222.64 | 1.67 | 35.23 | 73.35 | 6.3 | 15.35 | 858738.29 | 21299.63 | 252546.73 | 114989.57 | 1437 | 2052.67 | 322.28 | 174.43 | 1.7 | 36.55 | 73.6 | 5.1 | 16.05 | 769178.06 | 19891.04 | 236941.24 | 2150-12-10 10:05 | 1437 | 0 | 0 | 0 | 230 | 4 | 14 | 120 | 597 | 3 | 10.5 | 80 | 649 | 3 | 10 | 70 | 473 | 10 | 270 | 1949 | 0 | 1 | 1 | 1 | 3 | 1312.2 | 169062.33 | 7.57 | 24 | 2639 | 272157.67 | 9.43 | 24 | 4206 | 3951 | 1049.5
2018-03-06 | 4058.32 | 0 | 0 | 27.24 | 29.23 | 27.33 | 31.67 | 0.1355599 | 1563 | 0 | 2998 | 0 | 0 | 30 | -54.12 | 0 | 24.36 | 1508.88 | 0 | 3052.36 | 1384.8 | 0 | 2772.67 | 10.448 | -34.2 | -9.9 | -9.93 | 2095.86 | 312.66 | 199.57 | 1.65 | 34.27 | 74.53 | 5.33 | 17.7 | 823741.06 | 20433.18 | 229685.54 | 111061.66 | 1386 | 2092.83 | 362.72 | 189.97 | 1.53 | 35.53 | 75.1 | 5.17 | 16.43 | 779368.31 | 19827.85 | 243440.84 | 2150-08-14 16:19 | 1437 | 4 | 15.5 | 100 | 688 | 3 | 11 | 95 | 809 | 3 | 12 | 95 | 695 | 0 | 0 | 0 | 0 | 10 | 290 | 2192 | 0 | 1 | 1 | 1 | 3 | 1385.1 | 167410 | 8.07 | 24 | 2548 | 269260.33 | 9.1 | 24 | 4085 | 3933 | 1197.6
2018-03-07 | 4126.08 | 0 | 194.2 | 28.07 | 29.78 | 26.87 | 31.33 | 0.132259 | 1824 | 0 | 2920 | 39 | 0 | 202 | 66.69 | 0 | -11.08 | 1929.69 | 0 | 3110.92 | 1612.95 | 0 | 2822.99 | -3.328 | -48 | -106.89 | -84.63 | 2169.99 | 143.17 | 210.87 | 1.68 | 34.75 | 73.85 | 4.77 | 16.83 | 858261.03 | 22003.36 | 219693.44 | 113950.32 | 1423 | 2222.04 | 166.79 | 213.13 | 1.65 | 35.16 | 75.05 | 4.87 | 20.33 | 811577.72 | 20845.52 | 238232.2 | 2149-06-11 08:24 | 1437 | 3 | 11 | 70 | 910 | 3 | 11 | 90 | 654 | 3 | 10.5 | 55 | 743 | 0 | 0 | 0 | 0 | 9 | 215 | 2307 | 0 | 1 | 1 | 1 | 3 | 1330.4 | 166798 | 7.73 | 24 | 2500.6 | 271851.67 | 8.87 | 23.97972 | 4348 | 3831 | 1197.6
2018-03-08 | 2653.9 | 0 | 855.09 | 0 | 29.26 | 27 | 31.37 | 0.1104258 | 1381 | 0 | 1310 | 319 | 0 | 590 | -20.01 | 0 | 5.04 | 1679.99 | 0 | 1905.04 | 1682.05 | 0 | 1732.55 | -2.952 | 14.4 | -43.41 | -34.74 | 1694.79 | 298.33 | 158.98 | 1.71 | 34.67 | 73.57 | 5.73 | 16.5 | 669509.8 | 16958.78 | 200574.64 | 89639.68 | 1119 | 1742.2 | 187.95 | 153.38 | 1.51 | 35.69 | 74.63 | 5.6 | 17.4 | 651115.35 | 17789.29 | 200482.13 | 2142-06-26 06:58 | 1221 | 3 | 12 | 90 | 690 | 3 | 11.5 | 90 | 665 | 3 | 11 | 85 | 725 | 0 | 0 | 0 | 0 | 9 | 265 | 2080 | 0 | 1 | 1 | 1 | 3 | 1503.3 | 171795 | 8.2 | 24 | 1652.6 | 220488 | 8.5 | 15.16056 | 3509 | 3156 | 1055
2018-03-09 | 4129.93 | 0 | 126.15 | 0 | 29.03 | 26.93 | 31 | 0.1339145 | 1581 | 0 | 2844 | 112 | 0 | 25 | 7.77 | 0 | -69.96 | 1700.77 | 0 | 2799.04 | 1475.79 | 0 | 2581.58 | 3.712 | 28.4 | 89.28 | 32.07 | 2179.74 | 359.75 | 237.75 | 1.58 | 34.97 | 73.83 | 5.67 | 16.37 | 887251.38 | 20939.48 | 246722.13 | 115031.65 | 1437 | 2086.46 | 273.38 | 196.99 | 1.62 | 35.73 | 73.9 | 6.03 | 16.5 | 762411.56 | 20953.09 | 246462.28 | 2154-01-21 20:53 | 1437 | 3 | 10.5 | 75 | 640 | 3 | 10.5 | 110 | 636 | 4 | 14 | 95 | 926 | 0 | 0 | 0 | 0 | 10 | 280 | 2202 | 0 | 1 | 1 | 1 | 3 | 1408.7 | 173912 | 7.93 | 24 | 2564.3 | 270565 | 9.23 | 24 | 4256 | 3973 | 1140.6
2018-03-10 | 4256.14 | 0 | 0 | 27.17 | 28.63 | 27.03 | 30.75 | 0.134149 | 1761 | 0 | 2916 | 0 | 0 | 30 | 139.44 | 0.03 | -0.96 | 1900.44 | 0 | 2945.04 | 1546.42 | 0 | 2691.05 | -4.648 | -17.95 | -76.47 | 46.65 | 2204.08 | 318.62 | 244.85 | 1.53 | 33.53 | 76.23 | 6.05 | 14.3 | 881217.6 | 21120.98 | 240052.46 | 115042.62 | 1437 | 2180.02 | 210.59 | 238.77 | 1.6 | 36.23 | 72.4 | 6.1 | 16.85 | 785110.38 | 21429.27 | 247863.3 | 2158-11-16 12:58 | 1437 | 4 | 14.5 | 90 | 637 | 4 | 16 | 110 | 835 | 3 | 11 | 40 | 699 | 0 | 0 | 0 | 0 | 11 | 240 | 2171 | 0 | 1 | 1 | 1 | 3 | 1357.8 | 168616 | 7.9 | 24 | 2640.8 | 267719 | 9.57 | 24 | 4283 | 3999 | 1169.1
2018-03-11 | 4304.19 | 0 | 181.25 | 27.18 | 29.56 | 27.13 | 30.73 | 0.1328387 | 1702 | 0 | 2937 | 67 | 0 | 162 | -163.77 | 0 | 20.44 | 1605.23 | 0 | 3119.44 | 1664.36 | 0 | 2798.05 | 10.436 | 164.2 | 145.23 | 28.71 | 2276.64 | 335.26 | 239.83 | 1.6 | 36.25 | 73.1 | 5.83 | 15.83 | 884871.53 | 21086.66 | 242874.65 | 115069.77 | 1437 | 2164.91 | 245.65 | 234.67 | 1.79 | 37.06 | 71.5 | 4.67 | 16.03 | 772117.35 | 21343.46 | 243607.1 | 2160-10-07 23:17 | 1437 | 3 | 11 | 75 | 888 | 3 | 11 | 95 | 643 | 2 | 7.5 | 10 | 251 | 2 | 7.5 | 60 | 726 | 10 | 240 | 2508 | 0 | 1 | 1 | 2 | 4 | 1561.5 | 161547 | 9.57 | 24 | 2493.4 | 266264.67 | 9.1 | 24 | 4512 | 4055 | 1226.1
2018-03-12 | 4467.62 | 0 | 0 | 28.03 | 29.98 | 26.43 | 30.53 | 0.1371459 | 1419 | 0 | 3259 | 0 | 0 | 31 | 107.79 | 0 | 5.16 | 1526.79 | 0 | 3295.16 | 1265.82 | 0 | 2980.09 | 2.372 | -146.25 | -78.12 | -1.8 | 2309.92 | 332.26 | 237.89 | 1.63 | 36.14 | 73.13 | 5.53 | 16.63 | 876625.85 | 21273.85 | 245485.35 | 115059.4 | 1437 | 2228.26 | 182.99 | 243.3 | 1.71 | 36.82 | 71.9 | 5.83 | 15.8 | 793348.11 | 21257.35 | 232972.03 | 2161-03-03 13:55 | 1437 | 4 | 15 | 100 | 957 | 4 | 15.5 | 120 | 871 | 0 | 0 | 0 | 0 | 3 | 10.5 | 65 | 694 | 11 | 285 | 2522 | 0 | 1 | 1 | 1 | 3 | 1479.6 | 159088.67 | 9.33 | 24 | 2597.1 | 268487.33 | 9.4 | 24 | 4496 | 4077 | 1254.6
2018-03-13 | 4153.49 | 0 | 0 | 144.37 | 29.97 | 25.77 | 30.73 | 0.1343343 | 1521 | 0 | 3052 | 0 | 0 | 158 | 24.99 | 0 | -31.88 | 1545.99 | 0 | 3178.12 | 1383.63 | 0 | 2840.05 | -15.844 | -15.35 | -69.3 | -95.04 | 2248.77 | 230.47 | 243.27 | 1.7 | 36.74 | 73.6 | 5.26 | 16.95 | 880410.84 | 21257.44 | 226657.13 | 115110.04 | 1437 | 2171.67 | 188.81 | 196.01 | 1.74 | 36.69 | 71.8 | 5.26 | 17.63 | 762925.95 | 20969.51 | 228869.23 | 2158-09-02 04:05 | 1437 | 3 | 13 | 60 | 643 | 3 | 11 | 60 | 675 | 0 | 0 | 0 | 0 | 3 | 13.5 | 85 | 950 | 9 | 205 | 2268 | 0 | 1 | 1 | 1 | 3 | 1321.3 | 157003.33 | 8.27 | 24 | 2555.3 | 267345.33 | 9.27 | 24 | 4297.5 | 3876.5 | 1169.1
2018-03-14 | 2930.8 | 0 | 0 | 426.61 | 30.07 | 26.73 | 30.73 | 0.1239531 | 1452 | 0 | 1819 | 192 | 0 | 276 | 12.87 | 0 | 25.28 | 1656.87 | 0 | 2120.28 | 1611.73 | 0 | 1891.72 | 2.852 | -15.95 | -6.09 | -16.5 | 1598.09 | 127.47 | 161.43 | 1.5 | 36.39 | 73.5 | 5.38 | 16.44 | 627551.93 | 15067.65 | 168255.37 | 80866.93 | 1009 | 1664.13 | 165.87 | 139.17 | 1.49 | 36.12 | 72.75 | 5.43 | 16.67 | 595854.14 | 16155.07 | 187449.35 | 2112-12-23 11:46 | 1103 | 2 | 7 | 40 | 465 | 3 | 9 | 75 | 627 | 0 | 0 | 0 | 0 | 1 | 3 | 25 | 433 | 6 | 140 | 1525 | 0 | 1 | 2 | 1 | 4 | 804.4 | 126168 | 8.2 | 14.3925 | 1967.4 | 214303.5 | 8.15 | 21.36361 | 3357.45 | 2771.5 | 1112.1
2018-03-15 | 4081.86 | 0 | 0 | 187.34 | 30.08 | 26.45 | 30.95 | 0.1357798 | 1591 | 0 | 2987 | 0 | 0 | 205 | 56.37 | 0 | 7.4 | 1647.37 | 0 | 3199.4 | 1294.19 | 0 | 2872.6 | -1.52 | 7.5 | -49.8 | 13.56 | 2268.34 | 161.69 | 223.16 | 1.7 | 36.16 | 73.45 | 5.13 | 16.25 | 880522 | 21145.65 | 230083.36 | 115017.48 | 1437 | 2127.16 | 279.39 | 189.94 | 1.74 | 36.36 | 72.35 | 6.03 | 16.23 | 783673.73 | 20624.81 | 242096.99 | 2150-11-28 11:17 | 1437 | 4 | 15 | 90 | 664 | 3 | 11 | 80 | 640 | 0 | 0 | 0 | 0 | 3 | 10 | 50 | 688 | 10 | 220 | 1992 | 0 | 1 | 0 | 0 | 1 | 1548.8 | 170363.33 | 9.07 | 24 | 2427.9 | 270849.67 | 8.7 | 24 | 4269 | 3977 | 1083.5
2018-03-16 | 3679.94 | 0 | 153.1 | 466.54 | 30.29 | 26.6 | 31.8 | 0.1181023 | 1644 | 0 | 2692 | 131 | 0 | 545 | -66.63 | -1.92 | 52.24 | 1708.37 | 0 | 3289.24 | 1703.12 | 0 | 2930.83 | -1.62 | 37.25 | 180.66 | 100.92 | 2261.21 | 226.5 | 204.07 | 1.82 | 34.63 | 72.5 | 5.2 | 16.93 | 880411.22 | 21554.56 | 240045.98 | 115052.43 | 1437 | 1964.25 | 236.06 | 199.58 | 1.72 | 36.13 | 72 | 6 | 15.27 | 753968.88 | 19123.77 | 226748.71 | 2136-05-02 13:26 | 1322 | 3 | 11.5 | 50 | 870 | 3 | 10.5 | 80 | 622 | 0 | 0 | 0 | 0 | 3 | 10.5 | 105 | 920 | 9 | 235 | 2412 | 0 | 1 | 1 | 1 | 3 | 1448.7 | 112898 | 8.53 | 23.42361 | 2427.8 | 268875.33 | 8.77 | 24 | 4300 | 3877 | 1254.6
2018-03-17 | 4037.28 | 0 | 145.8 | 235.43 | 29.91 | 27.27 | 31.53 | 0.1178651 | 1582 | 0 | 2622 | 158 | 0 | 258 | -12 | 0 | -1.8 | 1728 | 0 | 2878.2 | 1601.66 | 0 | 2584.29 | 6.08 | -31.25 | -49.38 | -42.6 | 2257.59 | 110.92 | 230.73 | 1.68 | 33.9 | 73.5 | 5.9 | 17.2 | 880678.9 | 21929.4 | 220594.62 | 114991.61 | 1437 | 2168.33 | 184.21 | 217.19 | 1.69 | 35.84 | 73.35 | 7.35 | 15.6 | 813318.44 | 20852.36 | 223711 | 2144-01-20 08:24 | 1437 | 4 | 15.5 | 70 | 932 | 3 | 11 | 115 | 902 | 0 | 0 | 0 | 0 | 3 | 11 | 80 | 730 | 10 | 265 | 2564 | 0 | 1 | 1 | 1 | 3 | 1508.8 | 175533.67 | 8.5 | 24 | 2484.3 | 270287.33 | 8.9 | 24 | 4418.6 | 3993 | 1226.1
2018-03-18 | 4080.65 | 0 | 0 | 307.59 | 29.66 | 27.2 | 31.77 | 0.1199549 | 1406 | 0 | 2835 | 161 | 0 | 160 | 45 | 0 | -31.72 | 1612 | 0 | 2963.28 | 1431.78 | 0 | 2737.48 | 3.512 | -17.1 | -76.83 | -68.61 | 2290.36 | 112.9 | 202.05 | 1.93 | 34.48 | 74.13 | 5.43 | 19.53 | 868426 | 22072.66 | 227624.12 | 114913.04 | 1437 | 2089.96 | 167.43 | 209.1 | 1.75 | 35.2 | 72.03 | 5.03 | 14.67 | 800905.51 | 20953.64 | 214060.87 | 2147-07-22 07:26 | 1437 | 3 | 11 | 50 | 715 | 3 | 11 | 105 | 639 | 0 | 0 | 0 | 0 | 4 | 14 | 100 | 695 | 10 | 255 | 2049 | 0 | 1 | 1 | 1 | 3 | 1476 | 171821.33 | 8.6 | 24 | 2418.8 | 272118.33 | 8.63 | 24 | 4388.4 | 3895 | 1254.6
2018-03-19 | 4020.47 | 0 | 0 | 271.34 | 29.1 | 27.07 | 30.73 | 0.1227266 | 1403 | 0 | 2919 | 196 | 0 | 96 | -22.77 | 0 | -15.12 | 1576.23 | 0 | 2999.88 | 1501.6 | 0 | 2741.44 | -7.776 | 12.5 | 45.12 | 35.01 | 2161.17 | 208.28 | 192.56 | 1.5 | 35.98 | 75.4 | 5.47 | 21.23 | 866526.97 | 21672.34 | 225447.03 | 115013.31 | 1437 | 2073.04 | 224.79 | 211.22 | 1.56 | 35.29 | 72.8 | 6.6 | 17.97 | 796222.21 | 20538.73 | 222838.36 | 2147-12-18 09:50 | 1437 | 2 | 8 | 50 | 666 | 3 | 10.5 | 90 | 630 | 0 | 0 | 0 | 0 | 3 | 13 | 60 | 941 | 8 | 200 | 2237 | 0 | 1 | 1 | 1 | 3 | 1481.5 | 166560.67 | 8.87 | 24 | 2407.8 | 272397.67 | 8.53 | 24 | 4291 | 3889.4 | 1283.1
2018-03-20 | 4184.65 | 0 | 0 | 101.78 | 29.03 | 26.63 | 30.4 | 0.124963 | 1696 | 0 | 2904 | 0 | 0 | 112 | -39.15 | 0 | 53.2 | 1656.85 | 0 | 3069.2 | 1473.43 | 0 | 2776.48 | -2.472 | 1.25 | 32.94 | -32.82 | 2230.03 | 220.35 | 210.56 | 1.49 | 34.38 | 74.7 | 6.43 | 13.67 | 874450.78 | 21354.85 | 233355.24 | 115065.91 | 1437 | 2132.78 | 211.33 | 209.17 | 1.66 | 36.33 | 72.6 | 5.13 | 16.97 | 788304.72 | 20543.57 | 221968.13 | 2150-06-08 19:12 | 1437 | 3 | 10.5 | 60 | 722 | 2 | 8 | 70 | 853 | 0 | 0 | 0 | 0 | 3 | 10.5 | 50 | 681 | 8 | 180 | 2256 | 0 | 1 | 1 | 1 | 3 | 1266.7 | 161379 | 7.73 | 24 | 2597 | 268303.33 | 9.43 | 24 | 4286.4 | 3864 | 1254.6
2018-03-21 | 2735.97 | 0 | 0 | 0 | 29.65 | 26.9 | 30.83 | 0.139 | 1195 | 0 | 2195 | 0 | 0 | 0 | 22.08 | 0 | -32.4 | 1217.08 | 0 | 2162.6 | 1068.14 | 0 | 1980.4 | 13.092 | -0.05 | -137.25 | -54.12 | 1347.61 | 82.26 | 132.84 | 1.7 | 35.87 | 72.6 | 5.3 | 18.47 | 570095.03 | 13834.3 | 133349.33 | 75618.17 | 947 | 1402.12 | 150.87 | 104.26 | 1.5 | 35.41 | 73.2 | 6.1 | 17.83 | 512044.32 | 14025.63 | 152700.52 | 2086-07-20 13:41 | 982 | 2 | 7 | 35 | 655 | 2 | 7 | 55 | 590 | 0 | 0 | 0 | 0 | 2 | 7 | 30 | 472 | 6 | 120 | 1717 | 0 | 1 | 1 | 1 | 3 | 1041 | 133420.67 | 6.33 | 18.96417 | 1406.9 | 189431.33 | 5.77 | 13.30639 | 2736 | 2448 | 1272.1
2018-03-22 | 4533.67 | 0 | 0 | 0 | 29.15 | 27.27 | 30.97 | 0.133 | 1804 | 0 | 3077 | 0 | 0 | 0 | 25.95 | 0 | 26.8 | 1829.95 | 0 | 3103.8 | 1666.18 | 0 | 2743.7 | -2.284 | 4.55 | 142.8 | 146.82 | 2369.75 | 280.29 | 230.67 | 1.77 | 36.59 | 73.5 | 5.8 | 16.27 | 864259.63 | 21633.76 | 257447.14 | 114596.36 | 1437 | 2176.68 | 204.46 | 187.47 | 1.55 | 35.56 | 76.1 | 4.43 | 14.43 | 733287.36 | 20513.82 | 231218.15 | 2140-07-07 22:19 | 1437 | 3 | 14.5 | 110 | 684 | 3 | 11.5 | 75 | 851 | 0 | 0 | 0 | 0 | 2 | 6.5 | 90 | 718 | 8 | 275 | 2253 | 0 | 1 | 0 | 1 | 2 | 1408.7 | 173533.5 | 8 | 24 | 2613.6 | 268293.5 | 9.4 | 24 | 4534 | 4022.4 | 1078
2018-03-23 | 4117.12 | 0 | 212.69 | 91.77 | 28.69 | 27.27 | 30.83 | 0.1201024 | 1726 | 0 | 2681 | 0 | 0 | 332 | 5.19 | 0 | 17.64 | 1731.19 | 0 | 3030.64 | 1541.08 | 0 | 2713.16 | -9.492 | 5.25 | -51.42 | -100.98 | 2373.55 | 260.15 | 232.67 | 1.66 | 36.32 | 73.45 | 6.03 | 16.27 | 865930.22 | 21702.59 | 255679.59 | 115080.41 | 1437 | 2157.86 | 156.58 | 175.38 | 1.6 | 35.54 | 73.9 | 6.8 | 16.03 | 727611.84 | 20742.18 | 225645.51 | 2142-01-07 05:31 | 1437 | 4 | 15.5 | 105 | 967 | 2 | 7.5 | 65 | 645 | 0 | 0 | 0 | 0 | 3 | 10.5 | 90 | 734 | 9 | 260 | 2346 | 0 | 1 | 2 | 1 | 4 | 1395.9 | 173850 | 7.9 | 24 | 2538.9 | 267326 | 9.23 | 24 | 4422 | 3935 | 1220.4
2018-03-24 | 4380.98 | 0 | 0 | 140.25 | 29.08 | 18.59 | 31.3 | 0.117253 | 1823 | 0 | 3081 | 70 | 0 | 84 | 4.8 | 0 | 7.08 | 1897.8 | 0 | 3172.08 | 1680.32 | 0 | 2917.86 | 3.984 | 356.05 | 121.98 | 143.76 | 2418.21 | 326.74 | 228.16 | 1.45 | 34.09 | 72.53 | 6.6 | 16.13 | 874678.88 | 21791.99 | 270875.5 | 114973.49 | 1437 | 2089.27 | 198.05 | 162.34 | 1.49 | 34.66 | 75.1 | 6.7 | 15.05 | 693555 | 20526.4 | 214308.46 | 2144-01-24 08:38 | 1437 | 3 | 10 | 95 | 695 | 2 | 7 | 20 | 474 | 0 | 0 | 0 | 0 | 4 | 14 | 125 | 975 | 9 | 240 | 2144 | 0 | 1 | 0 | 1 | 2 | 1266.7 | 170947.67 | 7.33 | 24 | 2602.5 | 271549 | 9.3 | 24 | 4521 | 3869.4 | 1206.8
2018-03-25 | 4273.67 | 0 | 0 | 232.8 | 29.15 | 27.55 | 31.6 | 0.1200127 | 1805 | 0 | 2913 | 0 | 0 | 156 | 56.34 | 0 | -25.92 | 1861.34 | 0 | 3043.08 | 1655.46 | 0 | 2750.89 | 7.512 | -125.55 | -8.64 | 18.54 | 2371.9 | 264.92 | 222.13 | 1.74 | 35.26 | 73.9 | 6.25 | 16.25 | 854446.44 | 21452.94 | 257936.47 | 114968.05 | 1437 | 2097.84 | 250.8 | 175.47 | 1.74 | 36.55 | 71.8 | 5.4 | 14.8 | 745030.29 | 20319.03 | 216643.02 | 2133-06-27 17:17 | 1436 | 3 | 12 | 90 | 710 | 5 | 19 | 165 | 1180 | 0 | 0 | 0 | 0 | 3 | 11.5 | 80 | 702 | 11 | 335 | 2592 | 0 | 1 | 1 | 1 | 3 | 1354 | 173842.33 | 8.3 | 24 | 2633.5 | 270185 | 9.07 | 24 | 4416 | 3988 | 1277.4
2018-03-26 | 4340.94 | 0 | 0 | 141.92 | 0 | 0 | 31.18 | 0.1239456 | 1728 | 0 | 2798 | 56 | 0 | 100 | 1.83 | 0 | 0.44 | 1785.83 | 0 | 2898.44 | 1642.7 | 0 | 2654.57 | -4.844 | 41.15 | 31.71 | -10.8 | 2306.63 | 267.21 | 210.54 | 0 | 33.72 | 0 | 0 | 0 | 852674.25 | 22906.61 | 253000.42 | 114959.99 | 1437 | 2104.12 | 248.25 | 188.45 | 0 | 36.4 | 0 | 0 | 0 | 722607.57 | 19100.48 | 215765.49 | 2144-03-14 01:12 | 1437 | 4 | 14 | 125 | 897 | 3 | 11 | 105 | 706 | 0 | 0 | 0 | 0 | 4 | 14.5 | 115 | 950 | 11 | 345 | 2553 | 0 | 1 | 1 | 1 | 3 | 1357.7 | 173512 | 7.7 | 24 | 2549.8 | 269474.67 | 9.13 | 24 | 4483 | 3908 | 1311.4
2018-03-27 | 3795.42 | 0 | 421.72 | 0 | 27.53 | 27.27 | 33.03 | 0.1151909 | 1570 | 0 | 2910 | 225 | 0 | 234 | 0 | 0 | -79.64 | 1795 | 0 | 3064.36 | 1631.66 | 0 | 2865.87 | 7.212 | -291 | -53.34 | -18.81 | 1934.95 | 193.83 | 122.77 | 1.89 | 37.45 | 73.1 | 5.1 | 17.33 | 576216.31 | 15545.65 | 151922.09 | 86868.35 | 958 | 1841.89 | 178.95 | 117.79 | 1.77 | 36.61 | 71.13 | 4.2 | 15.3 | 483297.69 | 12698.78 | 143334.2 | 2082-07-10 14:10 | 958 | 3 | 11 | 90 | 645 | 3 | 10.5 | 95 | 662 | 0 | 0 | 0 | 0 | 3 | 11 | 70 | 748 | 9 | 255 | 2055 | 0 | 1 | 2 | 1 | 4 | 1244.9 | 167456 | 7.37 | 24 | 2495.3 | 269549.33 | 9.1 | 24 | 4217 | 3740 | 1339.9
2018-03-28 | 3125.6 | 0 | 0 | 93.3 | 26.7 | 27.63 | 32.53 | 0.1330419 | 1625 | 0 | 1642 | 102 | 0 | 0 | -101.52 | 0 | 73.4 | 1625.48 | 0 | 1715.4 | 1565.1 | 0 | 1490.97 | -2.38 | 28.45 | -13.92 | -1.08 | 1684.07 | 154.66 | 184.08 | 1.92 | 36.45 | 72.5 | 6.97 | 17.87 | 707260.89 | 18992.36 | 171790.58 | 93947 | 1174 | 1501.51 | 226.53 | 141.92 | 1.76 | 37.19 | 71.57 | 4.47 | 14.13 | 577982.75 | 14230.26 | 167768.53 | 2125-11-20 06:29 | 1071 | 3 | 10.5 | 65 | 748 | 2 | 7.5 | 60 | 738 | 0 | 0 | 0 | 0 | 3 | 11.5 | 75 | 746 | 8 | 200 | 2232 | 0 | 1 | 1 | 1 | 3 | 859.1 | 223952.67 | 6.33 | 14.85639 | 2204 | 272381.67 | 7.93 | 24 | 3219 | 3063 | 1007.6
2018-03-29 | 2133.62 | 0 | 0 | 94.4 | 27.94 | 28.03 | 32.7 | 0.1283465 | 468 | 0 | 2545 | 0 | 0 | 104 | -13.65 | 0 | -11.32 | 454.35 | 0 | 2637.68 | 475.1 | 0 | 2374.38 | -11.76 | -32.5 | -122.61 | -149.28 | 1081.62 | 88.48 | 95.83 | 1.92 | 36.12 | 72.6 | 5.43 | 17 | 445733.87 | 11756.79 | 113699.3 | 57026.53 | 711 | 1130.83 | 79.31 | 98.27 | 1.84 | 36.61 | 71.7 | 4.43 | 19.67 | 420209.87 | 10399.69 | 120893.33 | 2126-04-17 19:26 | 790 | 2 | 7 | 50 | 460 | 0 | 0 | 0 | 687 | 0 | 0 | 0 | 0 | 2 | 7.5 | 50 | 465 | 4 | 100 | 1612 | 0 | 1 | 0 | 1 | 2 | 143.8 | 0 | 0 | 1.708056 | 2049.3 | 254054 | 6.7 | 24 | 2228 | 2193 | 789
2018-03-30 | 2252.28 | 0 | 0 | 96.64 | 27.65 | 27.67 | 33.05 | 0.1313475 | 0 | 0 | 2361 | 0 | 0 | 106 | 91.95 | 0 | -20.32 | 0 | 0 | 2446.68 | 0 | 0 | 2236.85 | 12.72 | 124.45 | 129.18 | 97.05 | 1171.86 | 90.45 | 122.47 | 2.08 | 37.34 | 72.65 | 4.6 | 16.43 | 424785.27 | 11588.59 | 123732.57 | 55453.95 | 692 | 1135.68 | 125.52 | 101.34 | 1.9 | 36.88 | 73.25 | 4.2 | 13.27 | 415352.04 | 9923.26 | 120345.18 | 2124-07-12 13:12 | 738 | 2 | 8.5 | 35 | 469 | 2 | 7 | 40 | 245 | 0 | 0 | 0 | 0 | 2 | 7.5 | 35 | 461 | 6 | 110 | 1175 | 0 | 1 | 1 | 0 | 2 | 0 | 0 | 0 | 0 | 2069.4 | 259519.67 | 7.77 | 24 | 2351 | 2117 | 702.2
2018-03-31 | 2175.41 | 0 | 0 | 97.51 | 27.68 | 28.03 | 32.6 | 0.1320502 | 0 | 0 | 2550 | 0 | 0 | 105 | -21.93 | 0 | 77.16 | 0 | 0 | 2732.16 | 0 | 0 | 2323.27 | 3.028 | -56.85 | 8.46 | 65.01 | 649.1 | 29.11 | 49.12 | 1.44 | 35.57 | 73.45 | 6.53 | 15.45 | 266130.81 | 7121.13 | 67352.13 | 34434.33 | 428 | 1579.48 | 172.38 | 140.55 | 1.38 | 35.46 | 75.45 | 8.33 | 15.07 | 584807.86 | 13087.38 | 177554.75 | 2138-08-14 05:31 | 1002 | 2 | 8 | 40 | 468 | 3 | 10 | 40 | 437 | 0 | 0 | 0 | 0 | 2 | 9.5 | 60 | 483 | 7 | 140 | 1388 | 0 | 1 | 0 | 1 | 2 | 0 | 0 | 0 | 2.938611 | 2100.3 | 267143 | 7.63 | 24 | 2273 | 2100 | 928.8
2018-04-01 | 3767.73 | 0 | 0 | 95.96 | 26.24 | 28.17 | 32.25 | 0.1423727 | 1083 | 0 | 2724 | 104 | 0 | 0 | -40.68 | 0 | -90.04 | 1146.32 | 0 | 2633.96 | 977.59 | 0 | 2523.2 | -10.884 | -51.05 | -43.32 | -2.94 | 2291.26 | 218.67 | 196.11 | 1.88 | 36.63 | 72.4 | 5.1 | 15 | 859727.82 | 23031.63 | 247759.53 | 110432.38 | 1380 | 1500.75 | 155.29 | 131.88 | 1.77 | 36.33 | 71.55 | 4.83 | 17 | 582508.2 | 12971.63 | 163165.5 | 2132-09-16 14:38 | 1002 | 3 | 12.25 | 65 | 719 | 2 | 7.5 | 45 | 431 | 0 | 0 | 0 | 0 | 2 | 7.5 | 60 | 498 | 7 | 170 | 1648 | 0 | 0 | 1 | 0 | 1 | 824.5 | 156652.5 | 7.8 | 24 | 2287.74 | 262533 | 9 | 24 | 3864 | 3112.4 | 552.7
2018-04-02 | 4165.26 | 0 | 0 | 96.88 | 27.04 | 27.5 | 32 | 0.1377819 | 1805 | 0 | 2822 | 0 | 0 | 105 | -33.3 | 0 | 125.04 | 1771.7 | 0 | 3052.04 | 1618.47 | 0 | 2634.41 | 0.648 | 6.95 | -50.82 | -95.34 | 2399.19 | 254.04 | 192.54 | 1.83 | 34.82 | 73.9 | 5 | 14.73 | 876287.57 | 23621.8 | 268221.6 | 113226.32 | 1415 | 1778.03 | 188.26 | 204.73 | 1.87 | 35.69 | 72.9 | 3.77 | 16.4 | 701686.17 | 16125.45 | 194966.16 | 2133-02-19 01:41 | 1228 | 3 | 10.5 | 80 | 680 | 3 | 10.5 | 80 | 835 | 0 | 0 | 0 | 0 | 4 | 14.5 | 115 | 923 | 10 | 275 | 2438 | 1 | 1 | 1 | 0 | 3 | 1348.6 | 162304.33 | 8.13 | 24 | 2402.4 | 262270 | 8.83 | 24 | 4250 | 3724 | 1152.9
2018-04-03 | 4045.02 | 0 | 0 | 332.42 | 26.45 | 27.93 | 31.55 | 0.1341994 | 1541 | 0 | 2606 | 137 | 0 | 232 | 39.36 | 0 | -153.64 | 1717.36 | 0 | 2684.36 | 1597.5 | 0 | 2542.35 | -6.308 | -10.95 | 70.44 | 70.5 | 2378.94 | 311.98 | 200.07 | 1.71 | 36.02 | 72.9 | 5.87 | 15.03 | 897328.35 | 23628.37 | 268069.96 | 114991.32 | 1437 | 1995.98 | 247.53 | 223.7 | 1.67 | 36.98 | 72.25 | 5.93 | 15.1 | 807606.38 | 18830.27 | 221906.71 | 2142-08-07 06:14 | 1352 | 2 | 7.5 | 85 | 663 | 4 | 14 | 110 | 883 | 0 | 0 | 0 | 232 | 3 | 11.5 | 80 | 705 | 9 | 275 | 2483 | 1 | 1 | 1 | 0 | 3 | 1423.2 | 171070 | 8.1 | 24 | 2506.1 | 266303.33 | 9.1 | 24 | 4460.5 | 3979 | 1157
2018-04-04 | 2613.55 | 0 | 0 | 232.77 | 29.65 | 27.87 | 32.2 | 0.1432083 | 1356 | 0 | 1876 | 102 | 0 | 157 | -35.46 | 0 | 42.32 | 1422.54 | 0 | 2075.32 | 1298.19 | 0 | 1863.97 | -1.58 | 160.7 | 56.73 | 5.94 | 1595.97 | 159.2 | 142.85 | 1.87 | 35.63 | 74.1 | 5.4 | 14.73 | 671456.7 | 18060.19 | 165854.82 | 88778.41 | 1110 | 1191.19 | 109.5 | 118.38 | 1.98 | 36.8 | 71.2 | 3.97 | 18.47 | 495570.57 | 11725.61 | 132359.89 | 2124-11-07 09:22 | 819 | 2 | 7.25 | 30 | 229 | 2 | 7.5 | 55 | 449 | 2 | 6.5 | 55 | 419 | 2 | 7 | 50 | 496 | 8 | 190 | 1593 | 1 | 1 | 1 | 0 | 3 | 1439.6 | 166069.67 | 8.43 | 24 | 1104.7 | 168925.67 | 7.03 | 11.39806 | 2646.4 | 2545 | 1102.7
2018-04-05 | 4145.64 | 0 | 0 | 234.46 | 28.26 | 28.25 | 32.35 | 0.1344137 | 1845 | 0 | 2880 | 0 | 0 | 261 | 9.93 | 0 | -14.44 | 1854.93 | 0 | 3126.56 | 1632.81 | 0 | 2715.87 | 15.944 | 167.3 | 1.53 | 26.43 | 2186.84 | 318.47 | 206.03 | 1.65 | 35.63 | 75.3 | 4.7 | 16.37 | 871346.09 | 22115.67 | 238349.38 | 113377.07 | 1416 | 2207.95 | 360.32 | 180.46 | 1.72 | 35.27 | 74.65 | 6.93 | 16.73 | 840287.63 | 20759.45 | 252087.47 | 2159-10-27 13:26 | 1437 | 0 | 0 | 0 | 0 | 3 | 11 | 85 | 703 | 3 | 11 | 85 | 635 | 3 | 11 | 70 | 734 | 9 | 240 | 2072 | 0 | 1 | 0 | 0 | 1 | 1466.9 | 170413 | 8.43 | 24 | 2433.3 | 262754 | 9.07 | 24 | 4380 | 3900 | 1045.6
2018-04-06 | 3813.63 | 0 | 178.05 | 234.48 | 27.29 | 27.9 | 32.97 | 0.1236436 | 1454 | 0 | 2546 | 183 | 0 | 266 | -97.41 | 0 | -30.64 | 1539.59 | 0 | 2781.36 | 1450.04 | 0 | 2611.73 | -7.016 | -64.5 | -0.33 | -3.99 | 181.76 | 15.04 | 17.54 | 2.04 | 36.21 | 72.1 | 4.37 | 16.43 | 76787.41 | 1956.49 | 18329.16 | 10245.13 | 127 | 200.66 | 14.54 | 13.03 | 1.94 | 36.84 | 71.8 | 4.27 | 15.73 | 79107.51 | 1870.89 | 23294.64 | 1923-02-02 04:05 | 127 | 0 | 0 | 0 | 0 | 3 | 10 | 55 | 660 | 3 | 12 | 60 | 612 | 3 | 10.5 | 85 | 683 | 9 | 200 | 1955 | 2 | 1 | 1 | 0 | 4 | 1348.7 | 171330.67 | 7.7 | 24 | 2407.8 | 266446.67 | 8.8 | 24 | 4226 | 3757 | 1122.8
2018-04-07 | 4055.19 | 0 | 72.27 | 337.81 | 28.29 | 27.63 | 32.27 | 0.1244199 | 1609 | 0 | 2817 | 101 | 0 | 346 | 57.36 | 0 | 62.68 | 1767.36 | 0 | 3225.68 | 1586.97 | 0 | 2683.2 | -2.38 | -134 | -25.38 | -0.63 | 0 | 0 | 0 | 1.79 | 35.39 | 72.1 | 5.27 | 19.77 | 0 | 0 | 0 | 0 | 0 | 0 | 0 | 0 | 1.85 | 36.83 | 72.85 | 4.1 | 17.03 | 0 | 0 | 0 | 0 | 0 | 0 | 0 | 0 | 0 | 3 | 11 | 95 | 683 | 3 | 10.5 | 95 | 868 | 3 | 11.5 | 95 | 723 | 9 | 285 | 2274 | 1 | 1 | 1 | 1 | 4 | 1346.9 | 171428 | 7.6 | 24 | 2693.6 | 262782 | 9.85 | 24 | 4465 | 4041 | 1159.7
2018-04-08 | 4215.99 | 0 | 0 | 142.85 | 29 | 26.93 | 31.57 | 0.1354072 | 1685 | 0 | 3072 | 158 | 0 | 0 | 50.22 | 0 | 95 | 1893.22 | 0 | 3167 | 1598.03 | 0 | 2832.27 | -0.008 | 81 | -111.24 | -142.5 | 0 | 0 | 0 | 1.7 | 35.15 | 74.6 | 5.97 | 14.17 | 0 | 0 | 0 | 0 | 0 | 0 | 0 | 0 | 1.69 | 35.08 | 74.9 | 4.33 | 17.57 | 0 | 0 | 0 | 0 | 0 | 0 | 0 | 0 | 213 | 3 | 11.5 | 90 | 645 | 3 | 12 | 80 | 635 | 4 | 14.5 | 105 | 935 | 10 | 275 | 2428 | 1 | 1 | 0 | 0 | 2 | 1363.1 | 169500.33 | 7.83 | 24 | 2559 | 264914 | 9.4 | 24 | 4359 | 3922 | 1188.2
2018-04-09 | 4020.3 | 0 | 0 | 243.76 | 28.78 | 27.2 | 31.9 | 0.1367026 | 1649 | 0 | 3013 | 65 | 0 | 150 | 98.58 | 0 | -116.08 | 1812.58 | 0 | 3046.92 | 1567.17 | 0 | 2862.08 | 1.056 | -225.7 | 40.38 | 79.65 | 1517.84 | 326.15 | 130.37 | 1.8 | 34.87 | 73.8 | 5.77 | 16.63 | 592100.9 | 14387.29 | 193549.35 | 76661.97 | 958 | 1319.97 | 147.39 | 142.88 | 1.86 | 36.72 | 73.4 | 4.5 | 16.37 | 518831.58 | 11835.82 | 156473.79 | 2063-04-24 06:58 | 891 | 3 | 10.5 | 85 | 679 | 2 | 7.5 | 30 | 477 | 3 | 10.5 | 90 | 651 | 2 | 8 | 65 | 486 | 10 | 270 | 2293 | 0 | 1 | 0 | 1 | 2 | 1352.3 | 170694.67 | 7.53 | 24 | 2737.4 | 262053.33 | 10.07 | 24 | 4264 | 4089.5 | 1159.7
2018-04-10 | 3382.27 | 0 | 0 | 241.18 | 28.31 | 26.97 | 31.43 | 0.143756 | 1203 | 0 | 2888 | 137 | 0 | 128 | -82.62 | 0 | 34.44 | 1257.38 | 0 | 3050.44 | 1069.95 | 0 | 2701.81 | -7.024 | 238.75 | 62.46 | 42.33 | 1588.18 | 260.47 | 132.86 | 1.79 | 34.55 | 73.7 | 5.63 | 14.87 | 647561.5 | 15881.51 | 195748.12 | 84851.22 | 1060 | 2142.7 | 361.71 | 187.58 | 1.8 | 37.12 | 72 | 5.27 | 17.53 | 827275.5 | 19595.75 | 261715.69 | 2161-02-20 01:41 | 1437 | 3 | 11 | 90 | 413 | 2 | 6.5 | 35 | 429 | 0 | 0 | 30 | 415 | 2 | 6.5 | 65 | 236 | 7 | 220 | 1493 | 1 | 0 | 1 | 1 | 3 | 1259.4 | 156625 | 7.9 | 24 | 2315 | 250211.33 | 8.9 | 24 | 3623 | 3574 | 1161
2018-04-11 | 3772.75 | 0 | 0 | 0 | 28.3 | 26.93 | 31.17 | 0.14 | 1267 | 0 | 2724 | 0 | 0 | 0 | -27.78 | 0 | -0.8 | 1239.22 | 0 | 2723.2 | 1206.02 | 0 | 2537.48 | 4.832 | 124.7 | 6.51 | 20.91 | 2173.69 | 370.84 | 188.01 | 1.58 | 33.87 | 73.73 | 7.36 | 15.38 | 866527.12 | 21377.83 | 255476.04 | 115018.22 | 1437 | 1535.82 | 171.25 | 141.93 | 1.52 | 33.89 | 75 | 8.8 | 14.7 | 581295.91 | 14080.43 | 180779 | 2136-12-24 23:31 | 1054 | 2 | 7 | 35 | 616 | 1 | 4 | 30 | 277 | 3 | 10 | 90 | 630 | 1 | 3.5 | 25 | 491 | 7 | 180 | 2014 | 1 | 0 | 2 | 0 | 3 | 1039.3 | 131277.67 | 6.43 | 19.57278 | 2344.18 | 260648 | 8.67 | 24 | 3824 | 3518 | 784.6
2018-04-12 | 3784.26 | 0 | 54.94 | 425.34 | 28.48 | 27.03 | 31.77 | 0.1286677 | 1330 | 0 | 2532 | 305 | 0 | 220 | -12.81 | 0 | 7.32 | 1622.19 | 0 | 2759.32 | 1466.44 | 0 | 2568.32 | 11.3 | 21.25 | 22.56 | 8.43 | 2233.79 | 491.8 | 203.6 | 1.83 | 34.56 | 72.2 | 6.37 | 17.97 | 865783.16 | 22047.72 | 281849.75 | 115067.01 | 1437 | 2043.08 | 338.03 | 189.51 | 1.81 | 35.12 | 74.7 | 5 | 16.9 | 783048.32 | 19363.44 | 241418.63 | 2142-11-24 05:02 | 1437 | 3 | 10 | 95 | 653 | 0 | 0 | 0 | 0 | 3 | 11 | 90 | 609 | 4 | 14.5 | 130 | 952 | 10 | 315 | 2214 | 1 | 1 | 1 | 0 | 3 | 1401.4 | 172447 | 7.97 | 24 | 2577.1 | 269339 | 9.33 | 24 | 4264.51 | 3978.5 | 1044.2
2018-04-13 | 1802.16 | 0 | 408.79 | 636.45 | 28.28 | 27.33 | 31.5 | 0.1038033 | 180 | 0 | 1643 | 337 | 0 | 803 | -1.05 | 0 | 10.12 | 515.95 | 0 | 2456.12 | 556.98 | 0 | 2094.67 | -9.392 | -229.8 | -0.6 | -10.29 | 1331.93 | 129.63 | 128.39 | 1.83 | 33.83 | 74.17 | 5.9 | 18.53 | 553088.84 | 13672.78 | 155061.25 | 71086.31 | 887 | 1575.43 | 186.53 | 167.06 | 1.56 | 34.31 | 73.73 | 5.4 | 17.87 | 615598.9 | 15239.1 | 172075.82 | 2129-04-22 02:53 | 1128 | 3 | 11 | 80 | 591 | 1 | 3.5 | 50 | 630 | 1 | 3.5 | 10 | 401 | 0 | 0 | 0 | 0 | 5 | 140 | 1622 | 1 | 1 | 0 | 0 | 2 | 729.8 | 99850 | 4.7 | 14.01083 | 2031.2 | 240271.33 | 8 | 21.8375 | 2847 | 2761 | 1074.1
2018-04-14 | 3607.28 | 0 | 152.52 | 14.99 | 28.69 | 26.93 | 31.43 | 0.1528795 | 1007 | 0 | 2907 | 151 | 0 | 28 | 44.34 | 0 | -35.76 | 1202.34 | 0 | 2899.24 | 972.4 | 0 | 2687.55 | 1.608 | -62.15 | -23.97 | -4.5 | 1870.27 | 300.62 | 167.94 | 1.6 | 34.78 | 75.67 | 4.33 | 15.73 | 761096.11 | 19853.97 | 233575.38 | 98520.43 | 1230 | 1773.4 | 167.53 | 150.42 | 1.52 | 34.47 | 76.47 | 5.33 | 18.27 | 666652.25 | 16873.64 | 199495.25 | 2136-11-10 18:58 | 1248 | 2 | 7.5 | 70 | 464 | 1 | 4 | 75 | 650 | 3 | 10 | 65 | 654 | 0 | 0 | 0 | 0 | 6 | 210 | 1768 | 1 | 1 | 1 | 0 | 3 | 1044.7 | 132866.67 | 5.93 | 18.58806 | 2267.7 | 257041.67 | 8.47 | 22.60139 | 3775 | 3312.4 | 842
2018-04-15 | 4016.91 | 0 | 0 | 95.58 | 27.89 | 26.7 | 31.3 | 0.1523697 | 1754 | 0 | 3079 | 0 | 0 | 106 | -21.39 | 0 | -75.48 | 1732.61 | 0 | 3109.52 | 1561.42 | 0 | 2880.63 | -4.748 | 164.8 | 5.4 | 8.07 | 2100.91 | 309.96 | 210.58 | 1.59 | 35.95 | 74.43 | 5.4 | 14.77 | 895667.76 | 21736.51 | 235166.34 | 114909.49 | 1435 | 1954 | 250.1 | 183.46 | 1.56 | 36.81 | 73.6 | 5.67 | 17.43 | 764392.96 | 19328.07 | 214222.44 | 2142-11-01 21:36 | 1437 | 3 | 10.5 | 90 | 639 | 3 | 12 | 85 | 668 | 3 | 10 | 100 | 625 | 0 | 0 | 0 | 0 | 9 | 275 | 1932 | 0 | 1 | 1 | 0 | 2 | 1363.2 | 173159 | 7.67 | 24 | 2413.3 | 272166 | 8.63 | 24 | 4112.4 | 3776.5 | 958.7
2018-04-16 | 3858.06 | 0 | 289.73 | 0 | 28.95 | 27.17 | 31.37 | 0.1432334 | 1514 | 0 | 2922 | 111 | 0 | 204 | 14.31 | 0 | 119.12 | 1639.31 | 0 | 3245.12 | 1459.25 | 0 | 2836.06 | -3.512 | 52.55 | 11.31 | -2.7 | 2152.89 | 353.21 | 199.17 | 1.72 | 33.96 | 74.43 | 5.4 | 16.7 | 869222.22 | 20826.29 | 252867.88 | 111032.01 | 1386 | 1982.64 | 253.03 | 178.51 | 1.68 | 35.35 | 72.1 | 5.13 | 15.1 | 715986.06 | 19935.95 | 225236.09 | 2142-10-17 01:26 | 1437 | 3 | 10.5 | 95 | 613 | 3 | 12.5 | 110 | 664 | 2 | 6 | 55 | 434 | 0 | 0 | 0 | 0 | 8 | 260 | 1711 | 1 | 1 | 2 | 0 | 4 | 1342 | 172825.33 | 7.47 | 24 | 2449.8 | 271580.67 | 8.77 | 24 | 4148 | 3792 | 1099.9
2018-04-17 | 4116.59 | 0 | 148.4 | 0 | 29.56 | 27.6 | 31.93 | 0.1399683 | 1678 | 0 | 2923 | 0 | 0 | 161 | -13.2 | 0 | -50.28 | 1664.8 | 0 | 3033.72 | 1518.44 | 0 | 2801.45 | 5.976 | 17.2 | -3.42 | -6.51 | 2213.65 | 351.65 | 228.69 | 1.75 | 33.77 | 75.67 | 5.87 | 21 | 894346.53 | 22107.73 | 252084.23 | 115114.08 | 1437 | 2033.11 | 242.01 | 176.92 | 1.75 | 34.4 | 74.07 | 5.37 | 15.97 | 721583.73 | 20469.4 | 223572.8 | 2142-06-26 04:34 | 1437 | 3 | 10.5 | 90 | 637 | 3 | 11 | 70 | 653 | 2 | 8 | 75 | 869 | 0 | 0 | 0 | 0 | 8 | 235 | 2159 | 1 | 1 | 1 | 0 | 3 | 1339.4 | 173125 | 7.53 | 24 | 2524.3 | 272106.33 | 9.03 | 24 | 4265 | 3863.5 | 1102.7
2018-04-18 | 2913.78 | 0 | 0 | 223.7 | 29.61 | 27.9 | 32.5 | 0.1318752 | 1353 | 0 | 1571 | 86 | 0 | 156 | 98.79 | 0 | 125.68 | 1537.79 | 0 | 1852.68 | 1345.51 | 0 | 1533.73 | 2.952 | -318.9 | -60.3 | -50.04 | 1697.02 | 173.86 | 175.91 | 1.84 | 36.97 | 72.65 | 4.57 | 15.95 | 677076.27 | 16633.71 | 191158.71 | 88355.93 | 1103 | 1474.51 | 185.17 | 145.91 | 0 | 21 | 0 | 0 | 0 | 602802.96 | 15290.09 | 163672.2 | 2098-06-23 | 1075 | 3 | 10.5 | 105 | 679 | 1 | 3.5 | 40 | 704 | 3 | 11.5 | 75 | 615 | 0 | 0 | 0 | 0 | 7 | 220 | 1998 | 1 | 1 | 1 | 0 | 3 | 799 | 124583.33 | 7.33 | 14.165 | 2158.5 | 245514 | 8.23 | 22.31556 | 3137.4 | 2958 | 1104
2018-04-19 | 4084.67 | 0 | 0 | 48.05 | 29.96 | 27.13 | 32.77 | 0.1363356 | 1535 | 0 | 2961 | 53 | 0 | 0 | 1.41 | 0 | 22.56 | 1589.41 | 0 | 2983.56 | 1372.3 | 0 | 2616.11 | -1.812 | 45.25 | -16.17 | -41.61 | 2127.57 | 326.35 | 148.41 | 2.02 | 37.75 | 71.93 | 4 | 17.7 | 794618.91 | 18970.86 | 230840.11 | 86241.15 | 1317 | 2011.57 | 284.43 | 139.33 | 0 | 21 | 0 | 0 | 0 | 707654.39 | 18531.48 | 214170.22 | 2083-04-23 20:24 | 1310 | 3 | 11 | 110 | 698 | 3 | 11.5 | 45 | 690 | 0 | 0 | 0 | 0 | 2 | 7 | 105 | 654 | 8 | 260 | 2042 | 1 | 1 | 0 | 0 | 2 | 1454.2 | 116198.67 | 7.93 | 24 | 2604.4 | 267093 | 9.4 | 24 | 4133 | 4058.5 | 935.6
2018-04-20 | 4346.13 | 0 | 0 | 47.19 | 29.86 | 27.3 | 32.77 | 0.1362304 | 1742 | 0 | 3095 | 0 | 0 | 52 | -116.64 | 0 | -184.44 | 1625.36 | 0 | 2962.56 | 1594.2 | 0 | 2918.13 | 3.236 | 244.15 | 79.14 | 91.92 | 2112.81 | 369.94 | 213.68 | 2.02 | 37.23 | 72.7 | 4.55 | 16.55 | 876674.47 | 21848.68 | 242634.51 | 115056.29 | 1437 | 2054.81 | 309.58 | 201.54 | 1.92 | 34.34 | 74.25 | 4.35 | 14.9 | 761321.51 | 20449.52 | 234821.61 | 2142-09-09 23:02 | 1437 | 3 | 11 | 85 | 615 | 1 | 3.5 | 25 | 0 | 3 | 10.5 | 65 | 620 | 2 | 7 | 45 | 428 | 9 | 220 | 1663 | 1 | 1 | 1 | 0 | 3 | 1423.3 | 174657.5 | 7.85 | 24 | 2455.1 | 268755.5 | 8.95 | 24 | 4393 | 3878.25 | 1188.2
2018-04-21 | 4287.39 | 0 | 0 | 0 | 28.35 | 27.47 | 32.9 | 0.145 | 1713 | 0 | 3113 | 0 | 0 | 0 | -11.04 | 0 | 43.8 | 1701.96 | 0 | 3156.8 | 1547.9 | 0 | 2788.89 | 7.5 | 64.5 | 4.26 | 20.88 | 2233.05 | 301.47 | 220.71 | 1.9 | 36.29 | 76.07 | 5.1 | 19 | 880263.82 | 21588.7 | 238444.22 | 115081.67 | 1437 | 2036.78 | 239.84 | 204.64 | 1.82 | 32.02 | 73 | 4.97 | 17.7 | 828170.22 | 20378.32 | 218453.02 | 2142-09-25 19:41 | 1437 | 3 | 11.5 | 110 | 839 | 0 | 0 | 0 | 0 | 3 | 11.5 | 80 | 590 | 4 | 14.5 | 105 | 618 | 10 | 295 | 2047 | 1 | 0 | 1 | 0 | 2 | 1383.2 | 175231 | 7.63 | 24 | 2515.3 | 271964 | 9 | 24 | 4287 | 3898.5 | 1185.5
2018-04-22 | 4059.4 | 0 | 131.67 | 0 | 28.9 | 27.5 | 32.77 | 0.1356843 | 1510 | 0 | 2821 | 25 | 0 | 118 | 5.82 | 0 | -41.92 | 1540.82 | 0 | 2897.08 | 1490.2 | 0 | 2795 | -15.188 | -114.05 | -22.35 | -9.48 | 2109.69 | 257.79 | 214.61 | 2.02 | 35.51 | 73.53 | 5.6 | 17.4 | 847552.71 | 21036.79 | 224215.6 | 111537.67 | 1392 | 2113.38 | 292.89 | 178.47 | 2.03 | 34.89 | 73.23 | 4.77 | 17.07 | 794870.22 | 20679.72 | 241764.61 | 2142-09-25 04:34 | 1437 | 3 | 11 | 75 | 683 | 0 | 0 | 0 | 0 | 4 | 15.5 | 100 | 763 | 2 | 7.5 | 60 | 406 | 9 | 235 | 1852 | 1 | 2 | 1 | 0 | 4 | 1412.3 | 171583.5 | 8.15 | 24 | 2436.9 | 270964 | 8.6 | 24 | 4282 | 3949.25 | 1218
2018-04-23 | 4165.52 | 0 | 0 | 0 | 28.65 | 27.33 | 32.57 | 0.143 | 1340 | 0 | 2743 | 0 | 0 | 0 | 6.15 | 0 | 50 | 1346.15 | 0 | 2793 | 1218.76 | 0 | 2512.9 | 6.928 | -231.95 | -36.63 | -206.61 | 2133.99 | 244.16 | 209.6 | 1.99 | 34.98 | 73.13 | 5.5 | 14.33 | 859913.59 | 22653.74 | 221769.81 | 114972.4 | 1437 | 2017.88 | 371.06 | 173.89 | 2.15 | 35.82 | 71.87 | 4.9 | 16.97 | 757040.85 | 20031.15 | 239079.86 | 2142-07-12 23:02 | 1437 | 4 | 15 | 125 | 847 | 0 | 0 | 0 | 0 | 4 | 15.5 | 75 | 599 | 1 | 3.5 | 30 | 400 | 9 | 230 | 1846 | 1 | 1 | 1 | 0 | 3 | 1379.5 | 171874 | 7.87 | 24 | 2440.7 | 271172.33 | 8.77 | 24 | 4166 | 3820.4 | 1159.7
2018-04-24 | 3720.39 | 0 | 0 | 0 | 28.46 | 27.23 | 32.2 | 0.139 | 1135 | 0 | 3236 | 0 | 0 | 0 | 44.1 | 0 | -34.56 | 1179.1 | 0 | 3201.44 | 925.05 | 0 | 2772.85 | 4.748 | -19.3 | -160.74 | 26.1 | 2106.2 | 150.84 | 189.29 | 2.01 | 35.79 | 72.33 | 4.9 | 17.23 | 864307.72 | 23288.6 | 209311.99 | 115084.84 | 1437 | 1550.11 | 167.95 | 156.76 | 1.97 | 36.02 | 72 | 4.97 | 16.13 | 675990.12 | 15521.02 | 162481.07 | 2133-07-01 07:26 | 1150 | 3 | 12 | 85 | 625 | 0 | 0 | 0 | 0 | 3 | 11 | 50 | 856 | 3 | 11.5 | 35 | 618 | 9 | 170 | 2099 | 1 | 0 | 1 | 0 | 2 | 1030.1 | 138826.33 | 6.33 | 20.22111 | 2244.1 | 264119.67 | 8.2 | 23.82778 | 3720 | 3274 | 821.6
2018-04-25 | 3190.99 | 0 | 0 | 0 | 28.63 | 27.1 | 31.9 | 0.139 | 924 | 0 | 3013 | 0 | 0 | 0 | -64.98 | 0 | -0.04 | 859.02 | 0 | 3012.96 | 828.54 | 0 | 2774.14 | 2.652 | 197.1 | 226.41 | 111.21 | 1573.56 | 169.72 | 116.73 | 1.93 | 34.83 | 73.4 | 5.2 | 15.6 | 654027.2 | 17682.5 | 168917.93 | 87483.33 | 1092 | 1516.45 | 118.57 | 167.47 | 2.06 | 34.31 | 72.6 | 5.37 | 19.63 | 596880.46 | 14448.22 | 160303.18 | 2103-07-01 00:43 | 1079 | 2 | 6.5 | 50 | 464 | 0 | 0 | 0 | 0 | 3 | 11.5 | 75 | 461 | 2 | 7 | 55 | 494 | 7 | 180 | 1419 | 0 | 1 | 1 | 0 | 2 | 1445.1 | 117217 | 8.23 | 24 | 1357.9 | 145737.67 | 6.83 | 13.32028 | 3191 | 2803 | 1021.1
2018-04-26 | 3789.42 | 0 | 0 | 0 | 28.56 | 27.17 | 31.83 | 0.138 | 1481 | 0 | 2827 | 0 | 0 | 0 | 136.59 | 0 | -0.56 | 1617.59 | 0 | 2826.44 | 1350.4 | 0 | 2529.2 | -0.188 | -64.75 | -21.72 | -7.44 | 1895.88 | 237.68 | 163.91 | 1.84 | 34.46 | 73.05 | 5.33 | 15.47 | 839226.22 | 23028.52 | 203379.8 | 115073.21 | 1437 | 1824.32 | 248.82 | 157.89 | 1.93 | 34.59 | 73.25 | 5.03 | 17.17 | 788141.99 | 19154.93 | 194910.05 | 2142-05-01 13:55 | 1426 | 3 | 11 | 75 | 641 | 3 | 10.5 | 85 | 583 | 0 | 0 | 0 | 0 | 3 | 10.5 | 80 | 442 | 9 | 240 | 1666 | 1 | 1 | 1 | 0 | 3 | 1323.2 | 172691 | 7.4 | 24 | 2271.3 | 271584.67 | 8.1 | 24 | 3789 | 3594.5 | 1026.1
2018-04-27 | 3945.67 | 0 | 0 | 0 | 28.93 | 27.17 | 31.6 | 0.133 | 1235 | 0 | 2877 | 0 | 0 | 0 | -0.03 | 0 | -12 | 1234.97 | 0 | 2865 | 1124.96 | 0 | 2652.96 | -5.316 | 197.65 | 25.38 | 22.29 | 1822.51 | 123.54 | 183.57 | 1.77 | 35.81 | 71.4 | 4.93 | 17.37 | 747192.22 | 19233.12 | 196641.22 | 100043.79 | 1250 | 2035.24 | 162.97 | 213.76 | 1.86 | 33.54 | 73.65 | 5.65 | 19.85 | 833342.6 | 19522.37 | 207829.75 | 2142-04-25 06:00 | 1432 | 3 | 10.5 | 45 | 633 | 2 | 7 | 30 | 590 | 0 | 0 | 0 | 0 | 2 | 6.5 | 45 | 709 | 7 | 120 | 1932 | 2 | 0 | 1 | 0 | 3 | 1279.5 | 160211.5 | 7.35 | 24 | 2049.3 | 269211 | 8.05 | 21.87583 | 3946 | 3329 | 969.1
2018-04-28 | 4543.86 | 0 | 0 | 0 | 28.31 | 27.1 | 31.9 | 0.134 | 1612 | 0 | 2868 | 0 | 0 | 0 | -127.35 | 0 | 18.24 | 1484.65 | 0 | 2886.24 | 1501.09 | 0 | 2567.66 | -10.34 | -332.55 | -254.1 | -89.88 | 2342.74 | 228.46 | 212.56 | 1.71 | 34.22 | 73.73 | 6.03 | 17.3 | 878545.09 | 21224.73 | 254628.5 | 114685.6 | 1437 | 2187.73 | 240.76 | 218.6 | 1.8 | 33.84 | 73.1 | 5.23 | 15.73 | 755067.66 | 19704.03 | 232586.75 | 2142-02-08 18:00 | 1437 | 4 | 15 | 95 | 648 | 4 | 16.75 | 130 | 788 | 0 | 0 | 0 | 0 | 4 | 14.5 | 105 | 906 | 12 | 330 | 2342 | 1 | 0 | 0 | 0 | 1 | 1456 | 173871.67 | 8.2 | 24 | 2535.3 | 266417 | 9.2 | 24 | 4544 | 3991 | 1054.6
2018-04-29 | 3964.48 | 0 | 0 | 0 | 27.99 | 26.83 | 32.6 | 0.148 | 1696 | 0 | 2586 | 0 | 0 | 0 | -8.52 | 0 | -72.32 | 1687.48 | 0 | 2513.68 | 1472.62 | 0 | 2336.15 | 11.96 | 3.7 | 117.78 | 34.62 | 2160.43 | 197.34 | 199.61 | 1.9 | 35.47 | 72.47 | 5.23 | 17.63 | 872317.41 | 22488.47 | 212663.23 | 115028.16 | 1437 | 1839.25 | 148.01 | 166.92 | 1.78 | 34.86 | 73.17 | 7 | 16.57 | 703482.19 | 17590.2 | 191663.08 | 2124-10-01 21:36 | 1291 | 2 | 7 | 50 | 662 | 3 | 11 | 90 | 621 | 0 | 0 | 0 | 0 | 3 | 14 | 80 | 675 | 8 | 220 | 1958 | 1 | 1 | 2 | 0 | 4 | 1394.1 | 173689 | 8.6 | 24 | 2349.6 | 267640 | 8.3 | 24 | 3964 | 3744 | 1168.7
2018-04-30 | 2826.36 | 0 | 0 | 0 | 28.12 | 27.37 | 33.07 | 0.137 | 1496 | 0 | 2100 | 0 | 0 | 0 | 17.4 | 0 | 9.2 | 1513.4 | 0 | 2109.2 | 1470.01 | 0 | 1890.04 | -5.896 | 10.4 | 79.59 | -6.57 | 1208.33 | 92.38 | 124.89 | 1.92 | 34.18 | 73.4 | 4.57 | 18.73 | 515512.12 | 13288.29 | 123329.97 | 67624.8 | 844 | 1615.54 | 204.29 | 165.41 | 1.94 | 34.61 | 72.1 | 3.9 | 15.93 | 677425.81 | 16591.33 | 171040.57 | 2135-04-12 09:22 | 1208 | 3 | 11.5 | 70 | 652 | 3 | 10 | 95 | 632 | 0 | 0 | 0 | 0 | 2 | 8 | 55 | 451 | 8 | 220 | 1735 | 1 | 1 | 1 | 0 | 3 | 586 | 115177 | 6.25 | 10.87222 | 2000.2 | 241924.67 | 8.07 | 24 | 2826 | 2586 | 1015.1
2018-05-01 | 2367.3 | 0 | 0 | 0 | 26.74 | 27.73 | 34.57 | 0.128 | 0 | 0 | 2530 | 0 | 0 | 0 | -32.1 | 0 | 71.88 | 0 | 0 | 2601.88 | 0 | 0 | 2271.18 | -3.128 | 23.35 | 12.48 | 92.94 | 2410.65 | 315.3 | 223.71 | 1.96 | 34.88 | 74.1 | 4.5 | 16.57 | 884364.84 | 23570.26 | 279130.11 | 115076.56 | 1437 | 0 | 0 | 0 | 2.07 | 35.35 | 71.35 | 4 | 14.53 | 0 | 0 | 0 | 2000-05-12 00:29 | 0 | 2 | 8 | 35 | 445 | 3 | 11 | 85 | 636 | 0 | 0 | 0 | 0 | 3 | 11.5 | 85 | 718 | 8 | 205 | 1799 | 0 | 0 | 1 | 0 | 1 | 0 | 0 | 0 | 0 | 2316.8 | 269692 | 8.33 | 24 | 2367 | 2317 | 901
2018-05-02 | 2538.94 | 0 | 0 | 0 | 26.94 | 27 | 33.1 | 0.135 | 1319 | 0 | 1860 | 0 | 0 | 0 | 150.57 | 0 | 125.24 | 1469.57 | 0 | 1985.24 | 1076.27 | 0 | 1698.98 | 7.116 | -5.15 | -56.19 | -31.68 | 2523.82 | 418.54 | 240.78 | 1.88 | 33.76 | 75.8 | 4.13 | 17 | 909906.19 | 24030.8 | 304314.08 | 115091.35 | 1437 | 0 | 0 | 0 | 1.97 | 35.09 | 72.7 | 5.83 | 16.97 | 14656.14 | 358.07 | 0 | 2050-02-26 01:41 | 22 | 0 | 0 | 0 | 0 | 1 | 4 | 30 | 442 | 0 | 0 | 0 | 0 | 3 | 11.5 | 75 | 480 | 4 | 105 | 922 | 1 | 1 | 0 | 0 | 2 | 0 | 51590 | 0 | 6.440278 | 2268.8 | 257260.67 | 8.57 | 24 | 2539 | 2269 | 889.9
2018-05-03 | 3155.38 | 0 | 45.79 | 391.84 | 27.28 | 26.4 | 32.1 | 0.1167868 | 1051 | 0 | 1763 | 272 | 0 | 205 | -83.73 | 0 | -71.96 | 1239.27 | 0 | 1896.04 | 1185.81 | 0 | 1710.13 | -5.224 | -16.35 | -65.22 | -88.62 | 2059.7 | 441.17 | 189.57 | 1.65 | 33.99 | 74.9 | 4.95 | 17.05 | 793781.33 | 21241.98 | 256045.41 | 104041.63 | 1298 | 1494.6 | 164.26 | 159.93 | 1.78 | 34.87 | 72.5 | 7.4 | 16.43 | 687265.99 | 16269.9 | 172731.12 | 2142-02-07 06:14 | 1148 | 2 | 8.5 | 35 | 211 | 2 | 7 | 60 | 593 | 0 | 0 | 0 | 0 | 2 | 7 | 55 | 705 | 6 | 150 | 1509 | 0 | 1 | 1 | 0 | 2 | 920.9 | 87329.67 | 5.57 | 24 | 2437 | 170791.67 | 9.2 | 24 | 3593 | 3358 | 787.4
2018-05-04 | 1924.69 | 0 | 100.41 | 185.48 | 26.81 | 26.4 | 31.57 | 0.1149774 | 1482 | 0 | 800 | 83 | 0 | 230 | -22.83 | 0 | 25.4 | 1542.17 | 0 | 1055.4 | 1433.87 | 0 | 942.52 | 8.648 | -18.3 | -19.2 | -35.61 | 955.43 | 152 | 92.83 | 1.71 | 35.73 | 72.6 | 6.37 | 15.3 | 388090.69 | 10271.11 | 116093.68 | 51094.58 | 638 | 1255.66 | 43.17 | 123.34 | 1.66 | 35.45 | 72.95 | 5.4 | 14.7 | 620943.51 | 14059.11 | 124724.35 | 2128-09-17 18:29 | 1007 | 2 | 7.5 | 40 | 405 | 1 | 4 | 35 | 396 | 0 | 0 | 0 | 0 | 2 | 6 | 25 | 414 | 5 | 100 | 1215 | 1 | 0 | 0 | 0 | 1 | 589.7 | 83024.33 | 4.3 | 12.89417 | 1401.4 | 186712.67 | 6.33 | 18.78139 | 2210 | 1991 | 541.7
2018-05-05 | 3324.04 | 0 | 279.84 | 557.41 | 28.26 | 26.1 | 31.5 | 0.1006547 | 1425 | 0 | 2292 | 460 | 0 | 458 | 30.93 | 0 | 17.48 | 1915.93 | 0 | 2767.48 | 1675.47 | 0 | 2552.88 | -11.96 | 32.65 | 30.06 | 51.09 | 2161.43 | 331.77 | 212.61 | 1.76 | 35.94 | 72.2 | 5.4 | 15.2 | 868033.62 | 23036.95 | 243345.16 | 114818.66 | 1435 | 2013.56 | 220.09 | 198.04 | 1.78 | 35.87 | 73.35 | 5.57 | 15.63 | 852643.79 | 19532.34 | 220205.47 | 2141-10-17 20:53 | 1433 | 3 | 11.5 | 65 | 854 | 4 | 14 | 110 | 836 | 0 | 0 | 0 | 0 | 3 | 10.5 | 75 | 697 | 10 | 250 | 2387 | 1 | 1 | 1 | 0 | 3 | 1343.2 | 171740.33 | 7.6 | 24 | 2580.8 | 269828.67 | 9.3 | 24 | 4161 | 3924 | 1111.4
2018-05-06 | 3512.85 | 0 | 345.35 | 215.6 | 28.14 | 26.43 | 31.8 | 0.1095118 | 1432 | 0 | 2300 | 309 | 0 | 308 | -26.97 | 0 | -14.44 | 1714.03 | 0 | 2593.56 | 1715.92 | 0 | 2478.95 | 9.58 | -5.05 | 48.48 | 73.83 | 2102.15 | 272.21 | 190.53 | 1.8 | 34.81 | 73.05 | 5.67 | 16.7 | 868467.07 | 23236.23 | 232471.68 | 115057.55 | 1437 | 2030.02 | 307.07 | 167.42 | 1.8 | 34.08 | 73.5 | 7.07 | 17.6 | 840457.88 | 19659.71 | 235564.26 | 2142-08-05 06:43 | 1437 | 3 | 10.5 | 70 | 649 | 3 | 11.5 | 100 | 643 | 0 | 0 | 0 | 0 | 4 | 15.5 | 115 | 699 | 10 | 285 | 1991 | 1 | 1 | 2 | 0 | 4 | 1332.3 | 167511.67 | 7.73 | 24 | 2542.5 | 267691 | 9.23 | 24 | 4074 | 3875 | 1225.7
2018-05-07 | 4245.71 | 0 | 0 | 0 | 28.34 | 26.37 | 31.8 | 0.124 | 1846 | 0 | 2899 | 0 | 0 | 0 | 21.66 | 0 | 57.56 | 1867.66 | 0 | 2956.56 | 1593.82 | 0 | 2557.58 | -9.968 | 0.45 | -111.9 | -131.1 | 2110.73 | 312.99 | 201.07 | 1.76 | 35.79 | 73.85 | 5.33 | 15.07 | 855873.78 | 23381.16 | 245699.94 | 113023.79 | 1414 | 2039.48 | 301.2 | 163.94 | 1.68 | 34.44 | 73.8 | 6.6 | 17 | 827686.94 | 19784.81 | 236117.59 | 2139-10-21 12:29 | 1437 | 4 | 15 | 105 | 730 | 3 | 11 | 105 | 658 | 0 | 0 | 0 | 0 | 3 | 10.5 | 70 | 842 | 10 | 280 | 2230 | 0 | 1 | 1 | 0 | 2 | 1306.8 | 166764.67 | 7.63 | 24 | 2584.4 | 266741.33 | 9.4 | 24 | 4246 | 3891 | 1125
2018-05-08 | 3027.08 | 0 | 0 | 0 | 28.12 | 26.57 | 32.23 | 0.135 | 741 | 0 | 2404 | 0 | 0 | 0 | -10.44 | 0 | -131 | 730.56 | 0 | 2273 | 649.71 | 0 | 2197.58 | 10.168 | -23.6 | 86.37 | 59.43 | 1646.35 | 187.4 | 159.43 | 1.91 | 35.78 | 71.7 | 4.93 | 17.23 | 698341.32 | 18936.85 | 184418.31 | 91652.22 | 1145 | 1394 | 223.11 | 125.79 | 1.79 | 34.77 | 73.77 | 4.3 | 17.87 | 644552.76 | 14422.59 | 161240.17 | 2124-12-14 13:26 | 1063 | 2 | 7.5 | 45 | 646 | 4 | 13 | 135 | 650 | 0 | 0 | 0 | 0 | 2 | 6 | 30 | 340 | 8 | 210 | 1636 | 1 | 1 | 0 | 0 | 2 | 704.3 | 83091 | 3.9 | 13.46833 | 2225.9 | 245080 | 8.4 | 24 | 3027 | 2930 | 940.6
2018-05-09 | 4145.98 | 0 | 0 | 0 | 29.05 | 26.3 | 32.05 | 0.137 | 1703 | 0 | 2756 | 0 | 0 | 0 | -10.8 | 0 | -25.88 | 1692.2 | 0 | 2730.12 | 1567.73 | 0 | 2507.23 | -9.692 | 34.9 | 119.46 | 112.32 | 2090.75 | 203.76 | 213.6 | 1.8 | 36.03 | 72.63 | 4.05 | 15.8 | 876253.12 | 23872.49 | 223827.32 | 114517.46 | 1437 | 1973.15 | 227.13 | 160.86 | 1.83 | 35.7 | 73.6 | 5 | 16.9 | 873520.85 | 20241.15 | 218802.99 | 2139-02-15 05:31 | 1437 | 3 | 11.5 | 75 | 654 | 2 | 7.5 | 45 | 624 | 0 | 0 | 0 | 0 | 3 | 12 | 70 | 679 | 8 | 190 | 1957 | 0 | 1 | 1 | 1 | 3 | 1283.1 | 169543 | 7.3 | 24 | 2471.6 | 268775 | 8.83 | 24 | 4146 | 3755 | 997.6
2018-05-10 | 3499.62 | 0 | 135.68 | 0 | 28.82 | 26.37 | 31.93 | 0.1366887 | 1241 | 0 | 2784 | 90 | 0 | 58 | 4.53 | 0 | 76.84 | 1335.53 | 0 | 2918.84 | 1177.36 | 0 | 2552.75 | 7.784 | 357.25 | 4.17 | 21.99 | 2107.72 | 284.36 | 172.91 | 1.93 | 35.58 | 71.93 | 4.96 | 18.48 | 844813.66 | 23901.95 | 243978.63 | 114566.6 | 1437 | 1522.88 | 129.98 | 152.38 | 1.76 | 35.51 | 73.83 | 4.66 | 17.15 | 714217.9 | 16524.71 | 164937.45 | 2130-04-19 15:22 | 1162 | 3 | 11.5 | 80 | 665 | 3 | 11 | 80 | 621 | 0 | 0 | 0 | 0 | 2 | 7.5 | 40 | 454 | 8 | 200 | 1740 | 1 | 1 | 0 | 1 | 3 | 951.9 | 135128 | 5.73 | 19.70167 | 2327.8 | 262209.67 | 8.63 | 24 | 3636 | 3280 | 1057.2
2018-05-11 | 3247.63 | 0 | 881.22 | 0 | 28.14 | 26.07 | 30.97 | 0.1140615 | 1337 | 0 | 2327 | 345 | 0 | 612 | 17.13 | 0 | -114.24 | 1699.13 | 0 | 2824.76 | 1537.21 | 0 | 2703.46 | -2.18 | -124.05 | -3.99 | -11.16 | 1999.16 | 202.85 | 203.06 | 1.78 | 34.18 | 73.87 | 7.36 | 16.27 | 842824.63 | 22705.74 | 210565.07 | 110493.36 | 1389 | 1979.17 | 178.75 | 176.43 | 1.74 | 33.75 | 74.33 | 5.34 | 15.43 | 882331.56 | 20320.2 | 206280.6 | 2140-10-29 10:34 | 1437 | 4 | 14.5 | 110 | 613 | 2 | 6.5 | 50 | 403 | 0 | 0 | 0 | 0 | 2 | 8 | 45 | 455 | 8 | 205 | 1471 | 0 | 1 | 0 | 1 | 2 | 1234 | 166967.33 | 7.1 | 24 | 2318.5 | 267119 | 8.4 | 24 | 4129 | 3553 | 877
2018-05-12 | 2802.6 | 0 | 1219.75 | 0 | 28.22 | 25.2 | 30.73 | 0.09685146 | 1312 | 0 | 1657 | 256 | 0 | 1082 | -20.79 | 0 | 99.92 | 1547.21 | 0 | 2838.92 | 1407.61 | 0 | 2355.93 | -0.384 | -63.9 | -15.54 | 2.16 | 2136.8 | 329.5 | 192.48 | 1.59 | 34.65 | 75.2 | 5.53 | 17.9 | 855119.07 | 23897.97 | 239327.21 | 113933.72 | 1436 | 1868.36 | 339.48 | 181.42 | 1.55 | 34.14 | 73.55 | 6.5 | 17.1 | 839507.32 | 19689.67 | 215903.84 | 2134-07-14 00:58 | 1398 | 3 | 11.5 | 100 | 842 | 3 | 10.5 | 60 | 628 | 0 | 0 | 0 | 0 | 4 | 14.5 | 105 | 698 | 10 | 265 | 2168 | 1 | 0 | 0 | 1 | 2 | 1312.2 | 165241.33 | 7.5 | 24.81944 | 2444.3 | 262748 | 8.97 | 25 | 4022.4 | 3756.5 | 818.5
2018-05-13 | 4021.79 | 0 | 0 | 0 | 28.76 | 26.23 | 31.57 | 0.142 | 1761 | 0 | 2871 | 0 | 0 | 0 | 2.64 | 0 | -30.8 | 1763.64 | 0 | 2840.2 | 1579.58 | 0 | 2568.15 | -4.26 | 93.3 | -1.77 | -0.6 | 2021.52 | 321.73 | 217.58 | 1.74 | 35.12 | 73.13 | 5.67 | 17.3 | 845088.85 | 23655.09 | 211244.45 | 114280.46 | 1437 | 1917.41 | 252.9 | 175.9 | 1.73 | 34.67 | 73.8 | 5.63 | 17.7 | 868094.88 | 19756.9 | 217768.98 | 2136-02-08 21:22 | 1437 | 4 | 14.5 | 95 | 833 | 1 | 3 | 65 | 580 | 0 | 0 | 0 | 0 | 3 | 10.5 | 85 | 873 | 8 | 245 | 2286 | 1 | 1 | 0 | 1 | 3 | 1403.2 | 167983.33 | 7.67 | 24 | 2562.5 | 262577.67 | 9.03 | 24 | 4022 | 3966 | 1016.8
2018-05-14 | 3827.96 | 0 | 0 | 0 | 29.11 | 26.37 | 31.73 | 0.123 | 1784 | 0 | 2636 | 0 | 0 | 0 | -27.18 | 0 | -19.76 | 1756.82 | 0 | 2616.24 | 1620.72 | 0 | 2458.95 | -1.62 | -292 | -10.2 | -27.84 | 2173.68 | 450.24 | 226.72 | 1.94 | 35.25 | 73.73 | 5.17 | 18.77 | 860938.23 | 23906.9 | 228962 | 114888.78 | 1437 | 1947.53 | 354.32 | 171.95 | 1.9 | 35.2 | 73.97 | 5.33 | 18.33 | 885351.4 | 20502.97 | 237245.62 | 2141-11-27 09:36 | 1437 | 3 | 10.5 | 70 | 645 | 3 | 11 | 85 | 622 | 0 | 0 | 0 | 0 | 3 | 11.5 | 75 | 636 | 9 | 230 | 1903 | 1 | 1 | 1 | 0 | 3 | 1297.7 | 167927 | 7.5 | 24 | 2566.2 | 266315.33 | 9.3 | 24 | 3828 | 3864 | 1102.4
2018-05-15 | 3742.86 | 0 | 0 | 0 | 29.33 | 26.57 | 32.03 | 0.118 | 1570 | 0 | 3084 | 0 | 0 | 0 | 16.41 | 0 | 9.24 | 1586.41 | 0 | 3093.24 | 1437.57 | 0 | 2689.03 | -2.368 | 35.65 | -50.01 | -8.28 | 2197.1 | 314.68 | 229.78 | 1.75 | 35.47 | 73.53 | 5.27 | 15.33 | 871865.32 | 22665.2 | 208527.54 | 114277.19 | 1437 | 1953.92 | 339.47 | 186.48 | 1.77 | 35.04 | 73.3 | 4.57 | 16.8 | 873599.56 | 20589.24 | 229155.9 | 2142-01-29 10:34 | 1437 | 3 | 11.5 | 60 | 615 | 2 | 7 | 55 | 776 | 0 | 0 | 0 | 208 | 3 | 9 | 60 | 374 | 8 | 175 | 1973 | 0 | 0 | 1 | 1 | 2 | 1552.5 | 174062.33 | 8.73 | 24 | 2249.5 | 270081 | 8.17 | 24 | 3743 | 3802.4 | 1155.2
2018-05-16 | 3037.24 | 0 | 0 | 0 | 28.61 | 27.27 | 32.6 | 0.128 | 693 | 0 | 2421 | 0 | 0 | 0 | -32.79 | 0 | -56.08 | 660.21 | 0 | 2364.92 | 608.66 | 0 | 2283.26 | 14.324 | -56.75 | -72.21 | -102 | 1656.24 | 167.38 | 136.36 | 2.02 | 34.64 | 72.3 | 5.03 | 14.77 | 671147.03 | 17758.75 | 164114.07 | 88369.59 | 1103 | 1473.47 | 234.79 | 133.33 | 1.92 | 34.73 | 73.8 | 4.97 | 16.47 | 662608.44 | 16015.16 | 172245.7 | 2103-08-25 09:07 | 1113 | 2 | 8 | 40 | 249 | 3 | 11 | 70 | 410 | 3 | 15 | 90 | 797 | 0 | 0 | 0 | 0 | 8 | 200 | 1456 | 0 | 0 | 1 | 0 | 1 | 975.6 | 104428.67 | 6.07 | 14.26639 | 1951 | 255948.33 | 7.4 | 24 | 3037 | 2927 | 1068.2
2018-05-17 | 4166.63 | 0 | 0 | 0 | 28.64 | 27.23 | 32.4 | 0.135 | 1625 | 0 | 2932 | 0 | 0 | 0 | 5.07 | 0 | -96.64 | 1630.07 | 0 | 2835.36 | 1467.19 | 0 | 2614.89 | -5.116 | 28.9 | -16.71 | -45 | 2089.24 | 320.26 | 183.41 | 2.04 | 33.7 | 72.8 | 4.67 | 18.6 | 847145.47 | 22539.16 | 242152.58 | 113126.62 | 1412 | 2071.72 | 257.77 | 167.43 | 1.94 | 35.39 | 72.85 | 4.73 | 15.3 | 867215.91 | 20330.6 | 234880.45 | 2142-12-18 15:22 | 1437 | 3 | 11 | 80 | 616 | 3 | 10.5 | 45 | 588 | 2 | 6.5 | 40 | 334 | 0 | 0 | 0 | 0 | 8 | 165 | 1538 | 1 | 1 | 1 | 1 | 4 | 1317.7 | 166404.33 | 7.7 | 24 | 2537.1 | 267296.67 | 9.17 | 24 | 4167 | 3855 | 1008
2018-05-18 | 4061.27 | 0 | 0 | 0 | 29.23 | 26.7 | 32.13 | 0.135 | 1669 | 0 | 2963 | 0 | 0 | 0 | 29.49 | 0 | 172.92 | 1698.49 | 0 | 3135.92 | 1483.18 | 0 | 2659.13 | -7.784 | 4.2 | 45.09 | 63.87 | 1977.74 | 190.24 | 149.3 | 1.93 | 35.28 | 73.5 | 4.6 | 18.9 | 759433 | 20257.27 | 221579.55 | 103845.23 | 1296 | 2078.97 | 293.75 | 161.36 | 1.95 | 34.99 | 73.25 | 4.13 | 20 | 858952.53 | 19877.25 | 241336.71 | 2142-12-18 14:38 | 1437 | 3 | 10 | 55 | 615 | 2 | 6.5 | 35 | 570 | 3 | 10 | 85 | 792 | 0 | 0 | 0 | 0 | 8 | 175 | 1977 | 1 | 0 | 0 | 1 | 2 | 1277.7 | 166751.67 | 7.5 | 24 | 2393.3 | 265141 | 8.77 | 24 | 4061 | 3671 | 1015.47
2018-05-19 | 3927.92 | 0 | 0 | 0 | 28.61 | 27.13 | 32.77 | 0.1405 | 973 | 0 | 2954 | 0 | 0 | 0 | 33.75 | 0 | -9.48 | 1006.75 | 0 | 2944.52 | 899.14 | 0 | 2692.44 | 5.884 | 120.15 | 110.01 | 109.92 | 2019.77 | 318.05 | 173.83 | 1.92 | 35.92 | 71.9 | 4.73 | 15.3 | 845579 | 22254.79 | 223568.36 | 115085.18 | 1437 | 1920.99 | 233.36 | 163.37 | 1.88 | 34.98 | 72.67 | 5.23 | 17 | 839639.21 | 19243.2 | 201806.76 | 2142-07-08 13:12 | 1427 | 3 | 10 | 70 | 447 | 2 | 6.5 | 85 | 622 | 3 | 10.5 | 45 | 632 | 0 | 0 | 0 | 0 | 8 | 200 | 1701 | 1 | 1 | 0 | 1 | 3 | 1204.8 | 168832 | 6.77 | 24 | 2351.4 | 268919.67 | 8.43 | 24 | 3928 | 3556 | 1026.1
2018-05-20 | 4070.12 | 0 | 0 | 0 | 28.54 | 27.07 | 32.83 | 0.146 | 1703 | 0 | 2847 | 0 | 0 | 0 | 73.95 | 0 | 134.12 | 1776.95 | 0 | 2981.12 | 1511.52 | 0 | 2525.88 | 1.14 | 175.95 | -2.1 | 4.65 | 1515.18 | 194.32 | 148.94 | 2.04 | 35.34 | 71.4 | 4.27 | 18.07 | 591802.08 | 15460.89 | 170183.51 | 79595.75 | 994 | 1910.54 | 230.06 | 182.47 | 2.08 | 35.33 | 72.6 | 4.33 | 15.8 | 841072.98 | 18724.61 | 208569.49 | 2140-05-20 12:14 | 1410 | 1 | 3 | 30 | 225 | 4 | 13.5 | 120 | 899 | 3 | 10 | 75 | 587 | 3 | 11 | 85 | 879 | 11 | 310 | 2590 | 0 | 0 | 0 | 0 | 0 | 1294 | 170593 | 7.27 | 24 | 2568 | 272810.33 | 9.23 | 24 | 4070 | 3862 | 1153.4
2018-05-21 | 3458.2 | 0 | 0 | 0 | 28.43 | 26.97 | 32.4 | 0.148 | 628 | 0 | 3033 | 0 | 0 | 0 | -18.81 | 0 | -85.08 | 609.19 | 0 | 2947.92 | 574.46 | 0 | 2662.53 | 0 | 41.9 | 13.53 | 4.32 | 1518.62 | 223.96 | 128.51 | 2.13 | 35.63 | 72.3 | 3.33 | 17.03 | 628578.44 | 16831.04 | 181027.58 | 86024.51 | 1075 | 1963.23 | 202.1 | 178.99 | 2.07 | 35.57 | 72.83 | 3.53 | 15.8 | 837964.94 | 18636.09 | 214193.67 | 2140-12-04 05:46 | 1403 | 0 | 0 | 0 | 222 | 3 | 10.5 | 110 | 607 | 3 | 10.5 | 90 | 633 | 3 | 11 | 65 | 696 | 9 | 265 | 2158 | 2 | 2 | 0 | 2 | 6 | 1101.1 | 151458 | 7.33 | 23.58944 | 2212.1 | 247128.33 | 7.97 | 24 | 3458 | 3313 | 1111.6
2018-05-22 | 3870.53 | 0 | 457.22 | 0 | 29.13 | 27.3 | 32.73 | 0.1305836 | 1560 | 0 | 2445 | 150 | 0 | 352 | -61.17 | 0 | 0.6 | 1648.83 | 0 | 2797.6 | 1582.1 | 0 | 2701.89 | 4.936 | -87.9 | -0.39 | 6.63 | 2113.44 | 345.16 | 192.47 | 1.86 | 33.67 | 73.8 | 4.1 | 9.4 | 843154.03 | 22506.2 | 247777.48 | 114810.31 | 1434 | 2104.09 | 313.51 | 177.45 | 2.05 | 35.12 | 73.93 | 4.43 | 15.23 | 851154.37 | 20034.28 | 235949.01 | 2142-07-01 17:02 | 1437 | 3 | 9.5 | 65 | 738 | 0 | 0 | 0 | 0 | 3 | 11.5 | 95 | 616 | 2 | 9.5 | 60 | 452 | 8 | 220 | 1806 | 0 | 1 | 0 | 1 | 2 | 1364.6 | 172277 | 7.4 | 24 | 2549.8 | 273573 | 9 | 24 | 4328 | 3914.4 | 906.5
2018-05-23 | 4064.21 | 0 | 105.54 | 0 | 29.08 | 27.4 | 32.57 | 0.1413141 | 1618 | 0 | 2950 | 116 | 0 | 0 | -4.5 | 0 | 15.32 | 1729.5 | 0 | 2965.32 | 1602.25 | 0 | 2664.92 | -5.324 | 103.5 | -14.64 | 4.29 | 1558.82 | 299.87 | 130.28 | 0 | 21 | 0 | 0 | 0 | 628409.01 | 16705.64 | 178048.12 | 86900.44 | 1085 | 1577.28 | 167.85 | 149.92 | 1.84 | 37 | 73.7 | 4.53 | 15.03 | 639945.46 | 15524.34 | 174704.67 | 2082-05-19 16:19 | 1084 | 3 | 10 | 95 | 487 | 0 | 0 | 0 | 0 | 1 | 3.5 | 60 | 776 | 3 | 10 | 95 | 860 | 7 | 250 | 2123 | 1 | 1 | 0 | 1 | 3 | 1355.9 | 172701.33 | 7.7 | 24 | 2542.5 | 271970.67 | 9.33 | 24 | 4170 | 3898.4 | 1169
2018-05-24 | 2703.63 | 0 | 458.04 | 0 | 29.14 | 26.6 | 32.23 | 0.1248526 | 1365 | 0 | 1797 | 242 | 0 | 262 | 20.19 | 0 | 15.48 | 1627.19 | 0 | 2074.48 | 1519.94 | 0 | 1983.87 | -8.156 | -103.9 | 9.93 | -14.04 | 1731.7 | 217.31 | 145.82 | 0 | 21 | 0 | 0 | 0 | 734047.64 | 19007.36 | 182799.18 | 97784.43 | 1222 | 1435.84 | 99.29 | 124.85 | 1.8 | 36.92 | 72.93 | 5.7 | 18.87 | 633145.57 | 14926.11 | 149338.87 | 2105-10-28 06:58 | 1055 | 0 | 0 | 0 | 0 | 2 | 6.5 | 80 | 643 | 1 | 4 | 25 | 393 | 2 | 8 | 35 | 630 | 5 | 140 | 1666 | 1 | 1 | 0 | 1 | 3 | 768.1 | 102266 | 7.47 | 15.51722 | 2080.3 | 266566 | 7.85 | 20.87139 | 3162 | 2848 | 1111.9
2018-05-25 | 3586.78 | 0 | 683.34 | 0 | 30.91 | 26.77 | 31.8 | 0.107526 | 1271 | 0 | 3001 | 432 | 0 | 318 | -8.04 | 0 | 78.36 | 1694.96 | 0 | 3397.36 | 1520.96 | 0 | 2920.68 | 7.972 | 74.15 | 13.08 | 0.99 | 2136.33 | 233.76 | 196.43 | 0 | 21 | 0 | 0 | 0 | 868272.48 | 23227.82 | 225726.39 | 115018.55 | 1437 | 2066.4 | 144.44 | 167.38 | 1.67 | 37.51 | 72.75 | 6.4 | 15.55 | 873757.53 | 20552.95 | 210438.89 | 2141-11-25 09:50 | 1437 | 2 | 7.5 | 35 | 734 | 3 | 10 | 90 | 626 | 4 | 16 | 95 | 794 | 0 | 0 | 0 | 0 | 9 | 220 | 2154 | 1 | 0 | 0 | 1 | 2 | 1355.9 | 173618 | 7.7 | 24 | 2380.6 | 273473.5 | 8.5 | 24 | 4270 | 3737 | 712.8
2018-05-26 | 4079.76 | 0 | 202.42 | 0 | 31.29 | 26.77 | 31.37 | 0.1210089 | 1731 | 0 | 2913 | 0 | 0 | 222 | -57.27 | 0 | -161.16 | 1673.73 | 0 | 2973.84 | 1505.61 | 0 | 2828.73 | -3.412 | -12.4 | -37.29 | 11.07 | 2194.52 | 244.8 | 221.8 | 0 | 21 | 0 | 0 | 0 | 868848.37 | 21681.12 | 235207.16 | 115212.79 | 1437 | 2080.24 | 161.09 | 185.95 | 1.91 | 37.74 | 73.37 | 6.47 | 15.3 | 862586.56 | 20758.6 | 218475.2 | 2142-12-10 12:14 | 1437 | 2 | 7.5 | 35 | 487 | 0 | 0 | 35 | 428 | 3 | 11.5 | 80 | 633 | 1 | 3 | 20 | 256 | 6 | 170 | 1804 | 0 | 1 | 0 | 1 | 2 | 1344.9 | 171349.67 | 7.57 | 24 | 2453.3 | 270720 | 8.8 | 24 | 4282 | 3798 | 1140.5
2018-05-27 | 4046.4 | 0 | 217.93 | 0 | 28.95 | 27.27 | 31.67 | 0.1195521 | 1578 | 0 | 2792 | 29 | 0 | 211 | -86.19 | 0 | -32 | 1520.81 | 0 | 2971 | 1448.85 | 0 | 2729.01 | 7.012 | -9.8 | 21.6 | -4.92 | 2115.19 | 278.4 | 190.56 | 0 | 21 | 0 | 0 | 0 | 836950.38 | 22499.51 | 229491.37 | 110937.4 | 1394 | 2136.7 | 196.58 | 189.5 | 2.01 | 36.43 | 73.85 | 5 | 15.67 | 864975.91 | 20971.61 | 229338.6 | 2141-05-31 04:34 | 1437 | 3 | 11 | 75 | 781 | 0 | 0 | 0 | 0 | 3 | 10 | 95 | 641 | 4 | 17 | 110 | 924 | 10 | 280 | 2346 | 1 | 1 | 0 | 1 | 3 | 1335.9 | 169596.33 | 7.57 | 24 | 2484.2 | 267585.67 | 8.97 | 24 | 4260 | 3787.4 | 1169
2018-05-28 | 3822.42 | 0 | 397.42 | 46.09 | 28 | 26.73 | 32.43 | 0.1174535 | 1565 | 0 | 2741 | 102 | 0 | 385 | -8.19 | 0 | 22.32 | 1658.81 | 0 | 3148.32 | 1479.25 | 0 | 2839.84 | -10.34 | 15.35 | -14.01 | 0.54 | 2190.86 | 256.05 | 194.39 | 0 | 21 | 0 | 0 | 0 | 846671.91 | 23545.66 | 237538.99 | 115106.36 | 1438 | 2073.06 | 195.96 | 164.45 | 1.81 | 38.22 | 72.43 | 4.67 | 13.77 | 860790.4 | 20833.41 | 225326.88 | 2143-02-06 07:26 | 1437 | 4 | 16 | 110 | 697 | 0 | 0 | 0 | 0 | 4 | 12.5 | 90 | 832 | 2 | 7.5 | 75 | 457 | 10 | 275 | 1986 | 1 | 1 | 0 | 1 | 3 | 1303.1 | 168369.33 | 7.53 | 24 | 2423.9 | 267951.67 | 8.77 | 24 | 4284 | 3731 | 1186.5
2018-05-29 | 4178.49 | 0 | 0 | 0 | 29.37 | 26.03 | 31.83 | 0.132 | 1337 | 0 | 3074 | 0 | 0 | 0 | 36.87 | 0 | -33 | 1373.87 | 0 | 3041 | 1202.65 | 0 | 2853.03 | 0 | 0 | 12.87 | -10.98 | 2092.13 | 230.65 | 147.72 | 0 | 21 | 0 | 0 | 0 | 857383.09 | 23573.6 | 223262.83 | 115083.93 | 1437 | 2051.19 | 185.36 | 192 | 1.95 | 38.13 | 71.77 | 5.48 | 17.48 | 869507.07 | 21091.76 | 221337.43 | 2142-11-24 12:00 | 1437 | 0 | 0 | 0 | 773 | 0 | 0 | 0 | 0 | 3 | 10.5 | 45 | 647 | 3 | 10 | 75 | 942 | 6 | 120 | 2362 | 1 | 0 | 0 | 1 | 2 | 1294 | 171072 | 7.3 | 24 | 2426.1 | 269313 | 8.7 | 24 | 4178 | 3720 | 1112
2018-05-30 | 3861.69 | 0 | 0 | 0 | 29.95 | 26.53 | 31.47 | 0.136 | 1286 | 0 | 3310 | 0 | 0 | 0 | 166.14 | 0 | 0 | 1452.14 | 0 | 3310 | 1109.06 | 0 | 2840.96 | -0.288 | -21.7 | -236.16 | 6.3 | 1907.08 | 160.24 | 166.93 | 0 | 21 | 0 | 0 | 0 | 820036.3 | 22542.11 | 196110.02 | 112140.93 | 1400 | 1972.26 | 229.77 | 172.47 | 1.91 | 37.53 | 73.33 | 5.8 | 15.23 | 829459.63 | 20692.8 | 224591.61 | 2140-10-27 16:34 | 1392 | 0 | 0 | 0 | 0 | 1 | 3.5 | 30 | 623 | 3 | 11 | 90 | 640 | 3 | 11.5 | 60 | 670 | 7 | 180 | 1933 | 1 | 1 | 0 | 1 | 3 | 1308.6 | 165121 | 7.57 | 24 | 2307.8 | 263494 | 8.43 | 24 | 3862 | 3616.4 | 1034.3
2018-05-31 | 3271.79 | 0 | 0 | 0 | 30.49 | 26 | 31.23 | 0.134 | 1727 | 0 | 1971 | 0 | 0 | 0 | 20.73 | 0 | 81 | 1747.73 | 0 | 2052 | 1478.06 | 0 | 1747.47 | 3.044 | 12.4 | -1.5 | 4.89 | 1726.23 | 237.06 | 167.45 | 0 | 21 | 0 | 0 | 0 | 709847.57 | 20061.32 | 196214.37 | 97899.21 | 1224 | 1569.65 | 129.54 | 138.87 | 1.83 | 37.38 | 73.77 | 4.4 | 17.83 | 674607.72 | 16234.94 | 177531.4 | 2110-03-18 02:24 | 1109 | 0 | 0 | 0 | 0 | 1 | 3 | 55 | 423 | 3 | 11 | 75 | 647 | 3 | 11 | 50 | 618 | 7 | 180 | 1688 | 1 | 1 | 0 | 1 | 3 | 1392.4 | 169013.5 | 7.8 | 24 | 1574.1 | 215692.5 | 7.55 | 15.06222 | 3272 | 2966.5 | 1111.9
2018-06-01 | 4273.6 | 0 | 0 | 0 | 30.6 | 26.2 | 31.6 | 0.137 | 1519 | 0 | 3208 | 0 | 0 | 0 | 0 | 0 | -38.92 | 1519 | 0 | 3169.08 | 1365.41 | 0 | 2917.96 | -0.864 | 45.45 | -0.6 | 12.75 | 2205.32 | 329.05 | 201.55 | 0 | 21 | 0 | 0 | 0 | 872203.78 | 22697.05 | 252828.21 | 115106.94 | 1437 | 2023.29 | 197.8 | 186.98 | 1.67 | 33.45 | 73.7 | 4.1 | 17.5 | 860969.94 | 19800.01 | 223738.61 | 2140-10-16 01:12 | 1405 | 0 | 0 | 0 | 0 | 4 | 15 | 140 | 630 | 3 | 11.5 | 85 | 660 | 3 | 12.5 | 65 | 703 | 10 | 290 | 1993 | 0 | 1 | 0 | 1 | 2 | 1334.1 | 170116.67 | 7.5 | 24 | 2518.9 | 266296.33 | 9.13 | 24 | 4274 | 3853 | 758.8
2018-06-02 | 4088.9 | 0 | 0 | 0 | 30.49 | 26.15 | 32 | 0.135 | 1243 | 0 | 3268 | 0 | 0 | 0 | 0 | 0 | -3.48 | 1243 | 0 | 3264.52 | 1156.33 | 0 | 2919.18 | 0.572 | -132.5 | -0.93 | -21.09 | 1998.36 | 334.68 | 170.95 | 0 | 21 | 0 | 0 | 0 | 842817.63 | 21855.12 | 233542.42 | 115082.3 | 1437 | 2019.93 | 354.31 | 187.48 | 1.98 | 35.95 | 75.3 | 4.95 | 15.6 | 907241.66 | 20509.4 | 242145.73 | 2142-06-30 08:10 | 1437 | 1 | 3 | 15 | 402 | 3 | 9.5 | 100 | 860 | 1 | 3 | 30 | 0 | 2 | 7 | 65 | 692 | 7 | 210 | 1954 | 1 | 1 | 0 | 1 | 3 | 1383.2 | 172657.5 | 7.7 | 24 | 2493.4 | 269290.5 | 9 | 24 | 4089 | 3951.2 | 1055
2018-06-03 | 4192.48 | 0 | 0 | 0 | 29.91 | 26.73 | 31.77 | 0.134 | 1389 | 0 | 3096 | 0 | 0 | 0 | 0 | 0 | -27.04 | 1389 | 0 | 3068.96 | 1401.96 | 0 | 2788.04 | 11.86 | 60.4 | 0 | 15.24 | 2052.57 | 342.86 | 204.07 | 0 | 21 | 0 | 0 | 0 | 874339.98 | 22332.57 | 247185.13 | 115057.46 | 1437 | 2056.46 | 250.58 | 188.52 | 1.84 | 36.73 | 72.1 | 7.03 | 17.13 | 893865.88 | 21213.11 | 244089.36 | 2142-08-20 19:41 | 1437 | 2 | 8 | 60 | 446 | 3 | 11.5 | 115 | 697 | 0 | 0 | 0 | 0 | 4 | 13.5 | 95 | 975 | 9 | 270 | 2118 | 1 | 1 | 0 | 1 | 3 | 1306.8 | 169896.67 | 7.47 | 24 | 2644.4 | 266570.67 | 9.63 | 24 | 4192 | 3951.2 | 1163.5
2018-06-04 | 2541.65 | 0 | 0 | 0 | 29.18 | 27.27 | 31.9 | 0.124 | 0 | 0 | 2432 | 0 | 0 | 0 | 0.09 | 0 | 33.76 | 0 | 0 | 2465.76 | 0 | 0 | 2269.28 | -8.916 | 60.1 | 0.39 | -9.6 | 348.14 | 48.7 | 39.09 | 0 | 21 | 0 | 0 | 0 | 170359.05 | 4391.52 | 40318.04 | 22041.54 | 275 | 2126.83 | 257.21 | 208.65 | 1.9 | 37.46 | 71.55 | 5 | 18.83 | 918202 | 20709.24 | 240398.78 | 2142-09-21 10:34 | 1437 | 1 | 4 | 35 | 438 | 3 | 12.5 | 100 | 919 | 0 | 0 | 0 | 0 | 3 | 10 | 75 | 708 | 7 | 210 | 2065 | 1 | 0 | 1 | 0 | 2 | 349.4 | 91709.33 | 5.3 | 23.44694 | 2316.8 | 265743.33 | 8.4 | 24 | 2542 | 2666.2 | 1083.45
2018-06-05 | 2495.32 | 0 | 0 | 0 | 28.7 | 26.8 | 31.18 | 0.127 | 0 | 0 | 2802 | 0 | 0 | 0 | 0 | 0 | -48.24 | 0 | 0 | 2753.76 | 0 | 0 | 2510.33 | 1.992 | -69 | -0.3 | 10.41 | 0 | 0 | 0 | 0 | 21 | 0 | 0 | 0 | 0 | 6.79 | 0 | 0 | 0 | 2421.56 | 264.05 | 250.33 | 1.79 | 37.66 | 72.75 | 6.47 | 17 | 913391.75 | 21200.99 | 279899.25 | 2142-08-17 12:29 | 1437 | 0 | 0 | 0 | 0 | 4 | 14 | 125 | 674 | 0 | 0 | 0 | 0 | 3 | 9.5 | 75 | 720 | 7 | 200 | 1394 | 0 | 0 | 1 | 1 | 2 | 0 | 118840 | 0 | 14.42556 | 2320.5 | 271867 | 8.3 | 24 | 2495 | 2320.5 | 735.7
2018-06-06 | 2554.2 | 0 | 0 | 0 | 28.73 | 26.2 | 31.18 | 0.133 | 0 | 0 | 2892 | 0 | 0 | 0 | 0 | 0 | 47.32 | 0 | 0 | 2939.32 | 0 | 0 | 2606 | 6.552 | 42.8 | 1.89 | -23.1 | 0 | 0 | 0 | 0 | 21 | 0 | 0 | 0 | 0 | 6.63 | 0 | 0 | 0 | 2470.68 | 340.04 | 238.79 | 1.79 | 36.93 | 72.47 | 9.07 | 15 | 941030.41 | 21360.42 | 285598.76 | 2142-08-05 15:50 | 1437 | 0 | 0 | 0 | 0 | 2 | 7.5 | 60 | 457 | 1 | 3.5 | 20 | 400 | 3 | 10.75 | 100 | 723 | 6 | 180 | 1580 | 0 | 0 | 1 | 1 | 2 | 0 | 0 | 0 | 0 | 2315 | 265251.5 | 8.4 | 24 | 2554 | 2315 | 541.6
2018-06-07 | 1727.01 | 0 | 0 | 0 | 28.54 | 26.43 | 31.18 | 0.139 | 0 | 0 | 1766 | 0 | 0 | 0 | 0 | 0 | -20.84 | 0 | 0 | 1745.16 | 0 | 0 | 1571.59 | -12.06 | -14.8 | -1.08 | 3.36 | 0 | 0 | 0 | 0 | 21 | 0 | 0 | 0 | 0 | 7.17 | 0 | 0 | 0 | 1693.3 | 230.33 | 138.48 | 2.03 | 37.12 | 71.35 | 5.73 | 19.57 | 616866.58 | 14443.48 | 202800.56 | 2121-01-22 19:41 | 973 | 0 | 0 | 0 | 0 | 0 | 0 | 0 | 0 | 2 | 6.5 | 45 | 339 | 2 | 6.5 | 35 | 213 | 4 | 80 | 552 | 0 | 0 | 1 | 1 | 2 | 0 | 0 | 0 | 0 | 1494.2 | 186833.5 | 5.8 | 16.38083 | 1727 | 1494.2 | 655.6
2018-06-08 | 2499.9 | 0 | 0 | 0 | 28.26 | 27.23 | 32.73 | 0.138 | 0 | 0 | 2830 | 0 | 0 | 0 | -0.06 | 0 | -20.36 | 0 | 0 | 2809.64 | 0 | 0 | 2583.99 | 1.052 | 55.65 | 0.66 | 3.81 | 0 | 0 | 0 | 0 | 21 | 0 | 0 | 0 | 0 | 6.8 | 0 | 0 | 0 | 2431.2 | 391.92 | 201.24 | 1.99 | 37.03 | 72.27 | 5.6 | 18.67 | 888791.29 | 20593.07 | 289299.25 | 2142-10-14 13:26 | 1437 | 0 | 0 | 0 | 0 | 2 | 6.5 | 40 | 411 | 2 | 7.5 | 60 | 681 | 0 | 0 | 0 | 0 | 4 | 100 | 1092 | 0 | 0 | 0 | 0 | 0 | 0 | 0 | 0 | 0 | 2169.4 | 263634.67 | 8.03 | 24 | 2500 | 2169.4 | 683.8
2018-06-09 | 1919.19 | 0 | 0 | 0 | 28.91 | 26.83 | 31.83 | 0.133 | 0 | 0 | 2208 | 0 | 0 | 0 | 0 | 0 | 4.28 | 0 | 0 | 2212.28 | 0 | 0 | 1958.82 | -5.224 | -82.1 | 0.3 | 38.31 | 0 | 0 | 0 | 0 | 21 | 0 | 0 | 0 | 0 | 6.83 | 0 | 0 | 0 | 1897.54 | 237.35 | 185.08 | 1.83 | 35.43 | 73.4 | 6.28 | 16.12 | 756558.55 | 17495.55 | 224787.99 | 2136-12-17 16:48 | 1251 | 0 | 0 | 0 | 0 | 2 | 7.5 | 65 | 439 | 3 | 11 | 75 | 660 | 0 | 0 | 0 | 0 | 5 | 140 | 1099 | 0 | 0 | 1 | 1 | 2 | 0 | 0 | 0 | 0 | 1852.8 | 243526 | 8.13 | 20.82222 | 1919 | 1852.8 | 684.3
2018-06-10 | 2552.99 | 0 | 0 | 0 | 29.46 | 27.3 | 32.3 | 0.133 | 0 | 0 | 2700 | 0 | 0 | 0 | 0.06 | 0 | 226 | 0 | 0 | 2926 | 0 | 0 | 2492.03 | 10.908 | -0.55 | -3.12 | -32.37 | 0 | 0 | 0 | 0 | 21 | 0 | 0 | 0 | 0 | 5.63 | 0 | 0 | 0 | 2486.46 | 313.61 | 194.57 | 1.92 | 36.66 | 73.33 | 4.1 | 16.8 | 888305.53 | 20550.5 | 299816.32 | 2142-10-05 10:05 | 1437 | 0 | 0 | 0 | 0 | 3 | 10.5 | 75 | 649 | 3 | 10.5 | 75 | 425 | 0 | 0 | 0 | 0 | 6 | 150 | 1074 | 0 | 0 | 0 | 1 | 1 | 0 | 0 | 0 | 0 | 2290.6 | 263941 | 8.65 | 24 | 2553 | 2290.6 | 678.8
2018-06-11 | 2524.04 | 0 | 0 | 0 | 28.62 | 26.7 | 32.87 | 0.137 | 0 | 0 | 2836 | 0 | 0 | 0 | 0.03 | 0 | -211.92 | 0 | 0 | 2624.08 | 0 | 0 | 2547.69 | -2.276 | 50.35 | -0.33 | 9 | 0 | 0 | 0 | 0 | 32.61 | 0 | 0 | 0 | 0 | 5.61 | 0 | 0 | 0 | 2500.89 | 273.55 | 203.49 | 1.91 | 35.5 | 74.5 | 4.43 | 17.97 | 868797.56 | 21460.44 | 292383.85 | 2142-12-03 19:26 | 1437 | 0 | 0 | 0 | 0 | 3 | 11 | 110 | 647 | 2 | 7.75 | 110 | 674 | 0 | 0 | 0 | 0 | 5 | 220 | 1321 | 0 | 0 | 1 | 1 | 2 | 0 | 0 | 0 | 0 | 2273.2 | 263100.33 | 8.43 | 24 | 2524 | 2273.2 | 684.3
2018-06-12 | 2430.78 | 0 | 0 | 0 | 28.72 | 27.37 | 32.7 | 0.131 | 0 | 0 | 2678 | 0 | 0 | 0 | 0.06 | 0 | 31.72 | 0 | 0 | 2709.72 | 0 | 0 | 2402.58 | -0.56 | -27.35 | 0.3 | 1.32 | 0 | 18.68 | 9.54 | 2.1 | 34.27 | 70.7 | 5.5 | 19.2 | 302.76 | 5.51 | 0 | 0 | 0 | 2396.77 | 305.92 | 218.08 | 1.94 | 35.03 | 71.8 | 5.23 | 19.03 | 883110.88 | 21497.32 | 283144.31 | 2142-11-06 20:10 | 1437 | 0 | 0 | 0 | 0 | 3 | 10.5 | 105 | 658 | 3 | 11 | 75 | 686 | 0 | 0 | 0 | 0 | 6 | 180 | 1344 | 0 | 0 | 1 | 1 | 2 | 0 | 0 | 0 | 0 | 2235.11 | 268958.33 | 8.1 | 24 | 2433 | 2235.11 | 678.8
2018-06-13 | 2458.55 | 0 | 0 | 47.22 | 28.27 | 27.53 | 32.67 | 0.1195379 | 0 | 0 | 2766 | 0 | 0 | 52 | 0.03 | 0 | -81.96 | 0 | 0 | 2736.04 | 0 | 0 | 2516.28 | 2.94 | 22.15 | -1.23 | -2.97 | 0 | 0 | 0 | 0 | 32.94 | 0 | 0 | 0 | 0 | 5.55 | 0 | 0 | 0 | 2400.21 | 233.24 | 223.15 | 2.03 | 36.72 | 71.45 | 4.57 | 18.1 | 884034.84 | 21097.18 | 279965.39 | 2141-10-31 07:55 | 1431 | 0 | 0 | 0 | 0 | 2 | 7 | 85 | 641 | 3 | 11 | 65 | 866 | 0 | 0 | 0 | 0 | 5 | 150 | 1507 | 0 | 0 | 1 | 1 | 2 | 0 | 0 | 0 | 0 | 2207.7 | 263855 | 8.13 | 24 | 2506 | 2207.7 | 684.3
2018-06-14 | 581.4 | 0 | 0 | 23.66 | 28.28 | 27.23 | 32.7 | 0.1175157 | 0 | 0 | 358 | 0 | 0 | 26 | 0 | 0 | 26.04 | 0 | 0 | 410.04 | 0 | 0 | 532.63 | -0.288 | 13.5 | -3.21 | 5.64 | 0 | 0 | 0 | 0 | 21 | 0 | 0 | 0 | 0 | 5.65 | 0 | 0 | 0 | 643.74 | 22.56 | 67.19 | 1.79 | 36.31 | 74.55 | 4.93 | 15.87 | 274314.94 | 6296.15 | 63201.92 | 1994-02-22 08:38 | 436 | 0 | 0 | 0 | 0 | 2 | 7 | 55 | 312 | 2 | 7.5 | 30 | 340 | 0 | 0 | 0 | 0 | 4 | 85 | 652 | 0 | 0 | 1 | 1 | 2 | 0 | 0 | 0 | 0 | 684.3 | 0 | 0 | 7.635833 | 605 | 684.3 | 541.8
2018-06-15 | 1707.72 | 0 | 23.63 | 27.27 | 27.89 | 27.6 | 32.83 | 0.1288937 | 0 | 0 | 2060 | 0 | 0 | 56 | -0.03 | 0 | 10.12 | 0 | 0 | 2126.12 | 0 | 0 | 1702.34 | 0.376 | -56.5 | 2.19 | -3.12 | 0 | 0 | 0 | 0 | 36.24 | 70.25 | 0 | 0 | 0 | 6.49 | 0 | 0 | 0 | 1629.52 | 122.72 | 139.47 | 1.98 | 36.86 | 71.6 | 4.73 | 16.57 | 665109.03 | 21380.85 | 192700.89 | 2121-03-21 21:36 | 1070 | 0 | 0 | 0 | 0 | 1 | 4 | 40 | 203 | 2 | 8 | 35 | 474 | 0 | 0 | 0 | 0 | 3 | 75 | 677 | 0 | 0 | 0 | 0 | 0 | 0 | 0 | 0 | 0 | 1365.1 | 269472 | 8.2 | 13.89083 | 1759 | 1365.1 | 354.1
2018-06-16 | 2378.09 | 0 | 0 | 46.22 | 28.54 | 27.57 | 32.97 | 0.1430685 | 0 | 0 | 2649 | 0 | 0 | 51 | -0.06 | 0 | -21.6 | 0 | 0 | 2678.4 | 0 | 0 | 2430.23 | 2.48 | -69.9 | -5.61 | 0.09 | 0 | 0 | 0 | 2.08 | 35.66 | 71.15 | 4.7 | 19.6 | 0 | 7.23 | 0 | 0 | 0 | 2309.11 | 333.49 | 188.5 | 1.91 | 35.76 | 72.8 | 5.93 | 17.1 | 880729.47 | 26315.49 | 266426.5 | 2142-09-30 22:19 | 1431 | 0 | 0 | 0 | 0 | 2 | 7 | 50 | 463 | 3 | 11 | 95 | 388 | 0 | 0 | 0 | 0 | 5 | 145 | 851 | 0 | 0 | 1 | 1 | 2 | 0 | 0 | 0 | 0 | 2094.8 | 259145 | 7.83 | 24 | 2424 | 2094.8 | 684.3
2018-06-17 | 2314.43 | 0 | 0 | 24.45 | 28.4 | 27.17 | 32.83 | 0.147757 | 0 | 0 | 2604 | 0 | 0 | 27 | -17.13 | 0 | 33.16 | 0 | 0 | 2664.16 | 0 | 0 | 2284.04 | -3.7 | 37.4 | 60.18 | 4.02 | 0 | 0 | 0 | 1.91 | 34.6 | 75.75 | 6.67 | 18.8 | 0 | 7.68 | 0 | 0 | 0 | 2301.83 | 327.86 | 207.08 | 1.8 | 33.07 | 74.75 | 6.43 | 16.33 | 874805.87 | 19820.52 | 278809.4 | 2141-06-18 06:58 | 1389 | 0 | 0 | 0 | 0 | 3 | 11 | 110 | 713 | 3 | 10.5 | 95 | 662 | 0 | 0 | 0 | 0 | 6 | 205 | 1375 | 0 | 0 | 1 | 0 | 1 | 0 | 0 | 0 | 0 | 2124 | 256322 | 7.9 | 23.71806 | 2338.5 | 2124 | 707.3
2018-06-18 | 2563.19 | 0 | 0 | 25.44 | 28.84 | 27.6 | 33.13 | 0.1431511 | 0 | 0 | 2813 | 0 | 0 | 28 | -5.61 | 0 | 27.04 | 0 | 0 | 2868.04 | 0 | 0 | 2580.25 | -6.084 | 89.3 | 182.85 | 2.16 | 0 | 0 | 0 | 2.05 | 36.16 | 72.1 | 3.97 | 16.17 | 0 | 7.37 | 0 | 0 | 0 | 2430.43 | 336.12 | 232.51 | 1.87 | 34.91 | 73.1 | 5.5 | 17.6 | 907686.09 | 21159.9 | 293134.25 | 2142-11-19 22:05 | 1437 | 0 | 0 | 0 | 0 | 2 | 6.5 | 75 | 586 | 1 | 4.5 | 50 | 777 | 0 | 0 | 0 | 0 | 3 | 125 | 1363 | 0 | 0 | 1 | 1 | 2 | 0 | 0 | 0 | 0 | 2198.6 | 283534.5 | 7.95 | 24 | 2588.5 | 2198.6 | 684.3
2018-06-19 | 2333.07 | 0 | 0 | 50.79 | 28.15 | 27.47 | 33.1 | 0.1447383 | 0 | 0 | 2574 | 0 | 0 | 56 | -73.53 | 0 | 18.36 | 0 | 0 | 2648.36 | 0 | 0 | 2344.42 | 4.564 | -22.45 | 13.2 | -39.03 | 0 | 0 | 0 | 2.04 | 35.32 | 73.33 | 4.23 | 15.43 | 0 | 7.04 | 0 | 0 | 0 | 2293.87 | 266.74 | 208.61 | 2.03 | 35.88 | 72.77 | 6.37 | 15.43 | 864243.6 | 20903.63 | 264788.78 | 2141-10-12 09:07 | 1406 | 0 | 0 | 0 | 0 | 2 | 7 | 60 | 695 | 2 | 11.75 | 50 | 644 | 0 | 0 | 0 | 0 | 4 | 110 | 1339 | 0 | 0 | 1 | 0 | 1 | 0 | 0 | 0 | 0 | 2094.8 | 262468 | 7.77 | 24 | 2384 | 2094.8 | 513.3
2018-06-20 | 1785.95 | 0 | 0 | 24.46 | 29.08 | 27.1 | 32.83 | 0.140737 | 0 | 0 | 1926 | 0 | 0 | 27 | -18.51 | 0 | -73.04 | 0 | 0 | 1879.96 | 0 | 0 | 1726.21 | -5.32 | 33.8 | 13.71 | 19.8 | 0 | 0 | 0 | 2.02 | 35.44 | 74.27 | 5.9 | 16.87 | 0 | 6.74 | 0 | 0 | 0 | 1757.56 | 208.45 | 130.79 | 1.93 | 35.32 | 72.9 | 7.18 | 17.2 | 656392.4 | 16128.91 | 206360.25 | 2105-07-11 14:53 | 1082 | 0 | 0 | 0 | 0 | 0 | 0 | 30 | 207 | 2 | 7 | 80 | 412 | 0 | 0 | 0 | 0 | 2 | 110 | 619 | 0 | 0 | 1 | 1 | 2 | 0 | 0 | 0 | 0 | 1590.7 | 251210.5 | 7.9 | 18.06889 | 1810 | 1590.7 | 541.8
2018-06-21 | 2360.56 | 0 | 0 | 28.1 | 29.38 | 27.73 | 33.2 | 0.1370352 | 135 | 0 | 2368 | 0 | 0 | 31 | -60.24 | 0 | 48.12 | 74.76 | 0 | 2447.12 | 106.75 | 0 | 2177.4 | 7.684 | -23.05 | 6.84 | 3.33 | 0 | 0 | 0 | 2.18 | 34.5 | 74.2 | 3.95 | 12.1 | 0 | 6.42 | 0 | 0 | 0 | 2240.88 | 395.8 | 203.08 | 1.97 | 35.95 | 74.1 | 5.33 | 15.4 | 886726.06 | 20947.73 | 273222.95 | 2142-12-08 04:05 | 1437 | 0 | 0 | 0 | 0 | 2 | 7 | 115 | 756 | 3 | 10.5 | 60 | 630 | 0 | 0 | 0 | 0 | 5 | 175 | 1386 | 0 | 0 | 1 | 0 | 1 | 0 | 0 | 0 | 0 | 2158.5 | 269085 | 8 | 24 | 2389 | 2158.5 | 616.3
2018-06-22 | 2109.29 | 0 | 0 | 46.98 | 29.56 | 27.87 | 33.13 | 0.1484852 | 60 | 0 | 2356 | 0 | 0 | 52 | -17.7 | 0 | -33.8 | 42.3 | 0 | 2374.2 | 49.24 | 0 | 2154.49 | -7.684 | -0.2 | 3.63 | 10.38 | 0 | 0 | 0 | 2.02 | 35.85 | 72.13 | 3.83 | 16.67 | 0 | 767.95 | 0 | 0 | 39 | 2086.21 | 262.38 | 208.16 | 2.01 | 35.85 | 72.1 | 6.1 | 15.07 | 877000 | 20780.04 | 236932.17 | 2142-09-28 20:38 | 1437 | 0 | 0 | 0 | 0 | 0 | 0 | 30 | 429 | 2 | 7.5 | 95 | 545 | 0 | 0 | 0 | 0 | 2 | 125 | 974 | 0 | 0 | 0 | 1 | 1 | 0 | 72581 | 0 | 9.2875 | 1931 | 248922.5 | 7.4 | 24 | 2156 | 1931 | 684.3
2018-06-23 | 2289.65 | 0 | 0 | 47.03 | 29.25 | 27.53 | 32.97 | 0.142991 | 418 | 0 | 2460 | 0 | 0 | 52 | -25.38 | 0 | -5.72 | 392.62 | 0 | 2506.28 | 311.34 | 0 | 2242.81 | 2.368 | -99.05 | -35.61 | -7.98 | 0 | 0 | 0 | 1.87 | 34.89 | 74.07 | 4.4 | 14.07 | 0 | 7.41 | 0 | 0 | 0 | 2242.24 | 350.54 | 199.59 | 2.01 | 34.74 | 73.3 | 5.47 | 16.27 | 900141.44 | 21426.57 | 268863.29 | 2143-01-06 22:34 | 1437 | 0 | 0 | 0 | 0 | 0 | 0 | 35 | 465 | 1 | 4 | 25 | 405 | 0 | 0 | 0 | 0 | 1 | 60 | 870 | 0 | 0 | 1 | 1 | 2 | 0 | 0 | 0 | 24 | 1898.3 | 251052 | 7.5 | 24 | 2337 | 1898.3 | 570.3
2018-06-24 | 2342.92 | 0 | 0 | 48.92 | 29.67 | 27.13 | 32.93 | 0.136786 | 331 | 0 | 2294 | 0 | 0 | 54 | 107.16 | 0 | -14.48 | 438.16 | 0 | 2333.52 | 283.41 | 0 | 2012.5 | -0.276 | 21.8 | 2.19 | 7.05 | 342.48 | 0 | 32.6 | 2.02 | 35.01 | 73.1 | 4.27 | 15.5 | 156757.98 | 4368.26 | 33798.38 | 22008.51 | 274 | 1966.11 | 223.41 | 191.69 | 1.98 | 35.25 | 71.55 | 3.6 | 15.8 | 840018.59 | 20744.87 | 229354.53 | 2141-11-02 19:26 | 1414 | 0 | 0 | 0 | 215 | 2 | 6.5 | 70 | 399 | 2 | 6.5 | 45 | 375 | 0 | 0 | 0 | 0 | 4 | 115 | 989 | 0 | 0 | 0 | 0 | 0 | 1026.5 | 0 | 0 | 22.55778 | 946.3 | 153023 | 5.23 | 13.96889 | 2392 | 1972.8 | 399.2
2018-06-25 | 3054.53 | 0 | 0 | 0 | 28.4 | 27.4 | 33.03 | 0.136 | 1355 | 0 | 2091 | 0 | 0 | 0 | 51.48 | 0 | 97.08 | 1406.48 | 0 | 2188.08 | 1172.93 | 0 | 1938.84 | 3.412 | -58.9 | 26.73 | -7.95 | 1084.21 | 109.48 | 70.16 | 2.17 | 35.96 | 70.3 | 3.77 | 18.23 | 440235.66 | 13737.73 | 113411.9 | 69386.95 | 865 | 1914.62 | 254.11 | 189.01 | 2.14 | 35.12 | 73.6 | 4.7 | 19.8 | 825420.13 | 19262.82 | 216300.99 | 2138-09-18 18:00 | 1313 | 3 | 10.5 | 90 | 653 | 4 | 11.5 | 100 | 702 | 0 | 0 | 0 | 225 | 0 | 0 | 0 | 0 | 7 | 190 | 1580 | 0 | 1 | 1 | 0 | 2 | 922.7 | 167780 | 8 | 15.82833 | 1912.8 | 260120 | 7.75 | 23.83861 | 3055 | 2835.5 | 564.8
2018-06-26 | 2425.6 | 0 | 0 | 46.25 | 28.63 | 26.77 | 32.6 | 0.1425542 | 180 | 0 | 2536 | 0 | 0 | 51 | -25.44 | 0 | -48.6 | 154.56 | 0 | 2538.4 | 147.65 | 0 | 2269.48 | 7.22 | 100.65 | -16.38 | -13.65 | 293.06 | 1 | 21.55 | 1.99 | 37.33 | 72 | 4.8 | 16.77 | 118624.25 | 3566.14 | 26794.47 | 18152.38 | 225 | 2066.98 | 266.12 | 179.45 | 1.83 | 35.63 | 72.67 | 5.8 | 18.37 | 841393.9 | 20071.86 | 253962.29 | 2141-02-21 00:29 | 1383 | 2 | 6.5 | 100 | 676 | 3 | 9 | 70 | 430 | 0 | 0 | 0 | 0 | 0 | 0 | 0 | 0 | 5 | 170 | 1106 | 0 | 1 | 0 | 1 | 2 | 888.2 | 137475 | 6.2 | 23.67917 | 1239.1 | 199412.33 | 5.9 | 21.45972 | 2472 | 2127.3 | 541.8
2018-06-27 | 2260.08 | 0 | 0 | 0 | 29.32 | 26.6 | 32.17 | 0.138 | 0 | 0 | 2526 | 0 | 0 | 0 | 12.18 | 0 | 27.2 | 0 | 0 | 2553.2 | 0 | 0 | 2285.42 | -14.344 | -90.7 | 10.59 | 24.66 | 0 | 0 | 0 | 1.83 | 37 | 73.4 | 5.63 | 16.43 | 52.47 | 6.94 | 0 | 0 | 0 | 2162.59 | 272.99 | 203.07 | 1.83 | 35.92 | 73.9 | 6.33 | 18.23 | 872000.16 | 20393.92 | 253693.1 | 2141-05-19 10:48 | 1422 | 2 | 7 | 55 | 244 | 2 | 6.5 | 80 | 666 | 1 | 3.5 | 70 | 226 | 0 | 0 | 0 | 0 | 5 | 205 | 1136 | 0 | 1 | 1 | 0 | 2 | 855.3 | 108357 | 6.2 | 19.66556 | 1250.3 | 223247.5 | 7.1 | 18.17333 | 2260 | 2105.6 | 684.3
2018-06-28 | 2502.06 | 0 | 0 | 0 | 28.17 | 27.23 | 32.17 | 0.145 | 101 | 0 | 2415 | 0 | 0 | 0 | -34.14 | 0 | -47.8 | 66.86 | 0 | 2367.2 | 190.05 | 0 | 2168.94 | 11.484 | 64.55 | -9.48 | 0.33 | 214.63 | 0 | 7.01 | 2.05 | 36.31 | 72.4 | 3.9 | 17.2 | 73244.88 | 2851.58 | 23387.4 | 14844.5 | 185 | 2193.11 | 293.4 | 171 | 1.8 | 34.62 | 73.93 | 9 | 16.85 | 854705.35 | 20788.16 | 260660.94 | 2141-09-19 04:19 | 1400 | 1 | 3 | 30 | 465 | 2 | 6 | 55 | 220 | 0 | 0 | 0 | 0 | 0 | 0 | 0 | 0 | 3 | 85 | 685 | 0 | 1 | 0 | 1 | 2 | 640.7 | 103511.5 | 6 | 17.67556 | 1417.8 | 200081 | 6.6 | 20.25167 | 2502 | 2058.5 | 456.2
2018-06-29 | 3710.42 | 0 | 0 | 0 | 30.18 | 27.03 | 31.83 | 0.143 | 1254 | 0 | 2716 | 0 | 0 | 0 | -0.63 | 0 | 64.08 | 1253.37 | 0 | 2780.08 | 1184.51 | 0 | 2552.39 | 1.436 | 36.6 | 14.55 | -4.14 | 1691.3 | 138.38 | 145.37 | 1.9 | 36 | 72.63 | 3.94 | 17.64 | 576173.29 | 21336.63 | 174343.51 | 114271.31 | 1425 | 1856.36 | 318.17 | 190.05 | 1.9 | 35.64 | 73.67 | 3.98 | 17.99 | 792757.41 | 19244.66 | 221279.04 | 2129-09-17 07:55 | 1295 | 3 | 10.5 | 80 | 645 | 2 | 6.5 | 75 | 634 | 2 | 6.5 | 60 | 883 | 0 | 0 | 0 | 0 | 7 | 215 | 2162 | 0 | 0 | 1 | 0 | 1 | 1248.5 | 153023.67 | 7.63 | 22.40417 | 2062 | 260279 | 7.6 | 24 | 3710 | 3310.5 | 826.9
2018-06-30 | 3441.1 | 0 | 0 | 0 | 29.74 | 26.33 | 31.47 | 0.136 | 880 | 0 | 2929 | 0 | 0 | 0 | 73.44 | 0 | -10.48 | 953.44 | 0 | 2918.52 | 777.44 | 0 | 2620.64 | -3.616 | -43.6 | -16.05 | -26.19 | 1680.49 | 271.93 | 207.68 | 1.94 | 35.76 | 75.07 | 6.03 | 17.73 | 708465.39 | 21831.03 | 188042.83 | 111964.17 | 1397 | 1780.9 | 250.7 | 208.55 | 1.79 | 35.17 | 73.53 | 6.9 | 16.33 | 878702.65 | 20738.94 | 191026.59 | 2142-11-13 19:12 | 1437 | 3 | 10.5 | 75 | 601 | 3 | 10 | 100 | 656 | 2 | 7 | 45 | 395 | 0 | 0 | 0 | 0 | 8 | 220 | 1652 | 0 | 0 | 0 | 1 | 1 | 1358 | 170646 | 7.77 | 24 | 1945.6 | 261492.33 | 7.13 | 24 | 3441 | 3303.6 | 1146.9
2018-07-01 | 3960.86 | 0 | 0 | 0 | 29.13 | 25.93 | 31.87 | 0.132 | 1476 | 0 | 2937 | 0 | 0 | 0 | 9.99 | 0 | 29.4 | 1485.99 | 0 | 2966.4 | 1351 | 0 | 2691.07 | -4.272 | -245.8 | -15.39 | 6.54 | 1979.36 | 286.35 | 179.44 | 1.97 | 37.32 | 73.13 | 4.2 | 16.73 | 706809.06 | 23112.26 | 215917.88 | 115150.1 | 1437 | 1853.13 | 263.85 | 172.4 | 2.05 | 36.15 | 72.5 | 5.17 | 16.8 | 813433.74 | 20435.6 | 211076.29 | 2135-01-06 16:05 | 1369 | 3 | 10.5 | 75 | 648 | 3 | 11 | 90 | 644 | 3 | 11 | 70 | 650 | 0 | 0 | 0 | 0 | 9 | 235 | 1942 | 0 | 2 | 1 | 1 | 4 | 1427 | 172618.67 | 8.13 | 24 | 2087.5 | 264615.33 | 7.6 | 24 | 4084 | 3515 | 844.4
2018-07-02 | 3966.27 | 0 | 0 | 0 | 29 | 27.4 | 32.73 | 0.126 | 1378 | 0 | 2958 | 0 | 0 | 0 | -158.55 | 0 | -26.88 | 1219.45 | 0 | 2931.12 | 1218.71 | 0 | 2639.37 | 0.284 | -3.45 | -218.37 | -192.75 | 1920.66 | 250.13 | 193.56 | 2.14 | 37.45 | 72.17 | 4.17 | 16.47 | 728745.09 | 22510.05 | 205813.17 | 113510.68 | 1416 | 2010.68 | 311.86 | 197.14 | 2.11 | 36.2 | 72.07 | 4.87 | 18 | 837377.97 | 21351.73 | 236508.5 | 2143-01-30 15:50 | 1437 | 3 | 10 | 85 | 462 | 3 | 10.5 | 75 | 635 | 4 | 14 | 90 | 660 | 0 | 0 | 0 | 0 | 10 | 250 | 1757 | 0 | 1 | 1 | 1 | 3 | 1499.7 | 176267.67 | 8.4 | 24 | 2129.5 | 267434.33 | 7.73 | 24 | 3935 | 3629.4 | 1129.5
2018-07-03 | 3584.66 | 0 | 0 | 0 | 28.93 | 26.43 | 33 | 0.122 | 1150 | 0 | 2803 | 0 | 0 | 0 | 31.38 | 0 | -52.72 | 1181.38 | 0 | 2750.28 | 1042.98 | 0 | 2601.91 | 3.8 | -11 | 141.15 | 118.95 | 2004.34 | 252.49 | 204.78 | 2.01 | 37.73 | 71.63 | 3.97 | 15.4 | 729486.73 | 22898.37 | 208555.31 | 115180.6 | 1437 | 1508.48 | 229.27 | 139.85 | 2.06 | 35.47 | 71.1 | 4.63 | 18.4 | 644189.12 | 15854.06 | 176691.68 | 2126-02-06 10:05 | 1087 | 2 | 7.5 | 50 | 632 | 3 | 10.5 | 80 | 621 | 2 | 7.5 | 45 | 688 | 0 | 0 | 0 | 0 | 7 | 175 | 1941 | 0 | 0 | 1 | 1 | 2 | 1266.7 | 136599.67 | 7.9 | 19.08694 | 2058.4 | 258640.67 | 7.67 | 24 | 3584 | 3325 | 1055
2018-07-04 | 3398.66 | 0 | 0 | 45.9 | 28.65 | 26.97 | 32.93 | 0.127 | 1554 | 0 | 2278 | 51 | 0 | 0 | 40.5 | 0 | -1.52 | 1645.5 | 0 | 2276.48 | 1466.02 | 0 | 2042.2 | 1.712 | 19.8 | 10.83 | 24.24 | 1382.14 | 150.24 | 131.41 | 1.94 | 36.41 | 71.53 | 3.73 | 14.37 | 553397.36 | 16056.18 | 143461.92 | 78686.46 | 981 | 2080.48 | 331.91 | 202.11 | 1.99 | 36.44 | 70.87 | 5 | 15.27 | 850114.78 | 20703.93 | 240939.55 | 2143-01-03 14:24 | 1437 | 3 | 10 | 65 | 613 | 3 | 11 | 60 | 642 | 3 | 11 | 85 | 460 | 0 | 0 | 0 | 0 | 9 | 210 | 1715 | 0 | 1 | 1 | 1 | 3 | 1250.3 | 154020 | 7.83 | 24 | 1920.1 | 244979.33 | 7.53 | 24 | 3512 | 3170 | 968.9
2018-07-05 | 3134.1 | 0 | 800.44 | 45.11 | 28.27 | 27.17 | 33.17 | 0.10685 | 1223 | 0 | 2124 | 271 | 0 | 654 | -47.67 | 0 | 10.92 | 1446.33 | 0 | 2788.92 | 1357.09 | 0 | 2489.01 | -4.564 | -5.65 | 11.64 | 18.06 | 1984.26 | 265.17 | 198.48 | 1.77 | 38.01 | 71.35 | 3.03 | 12.93 | 700042.5 | 22839.9 | 208619.58 | 115150.95 | 1437 | 1968.4 | 293.7 | 173.47 | 2.02 | 35.91 | 71.5 | 4.6 | 17.1 | 818599.1 | 20814.42 | 231036.85 | 2142-01-13 16:19 | 1409 | 3 | 10.5 | 75 | 609 | 3 | 10.5 | 95 | 621 | 3 | 10 | 85 | 622 | 0 | 0 | 0 | 0 | 9 | 255 | 1852 | 1 | 0 | 1 | 1 | 3 | 1381.4 | 171942.67 | 7.8 | 24 | 2174.9 | 176979.33 | 8.23 | 24 | 3988.51 | 3556 | 968.9
2018-07-06 | 3436.66 | 0 | 373.26 | 0 | 28.78 | 27.17 | 32.7 | 0.1239591 | 970 | 0 | 2575 | 31 | 0 | 377 | 86.82 | 0 | 5.24 | 1087.82 | 0 | 2957.24 | 759.62 | 0 | 2640.55 | -2.276 | -29.6 | -9.36 | -8.88 | 1820.74 | 242.96 | 199.02 | 1.96 | 37.99 | 71.8 | 4.07 | 15.23 | 704509.33 | 22814.32 | 192923.91 | 114183.65 | 1437 | 1843.84 | 310.57 | 175.95 | 1.86 | 34.63 | 72.05 | 7.17 | 20.23 | 856776.6 | 21197.25 | 218204.67 | 2138-05-08 | 1437 | 4 | 13.5 | 75 | 580 | 2 | 7.5 | 80 | 596 | 2 | 6.5 | 45 | 441 | 0 | 0 | 0 | 0 | 8 | 200 | 1617 | 0 | 1 | 0 | 0 | 1 | 1237.5 | 164383.33 | 7.37 | 24 | 2158.5 | 255929.67 | 7.83 | 24 | 3666 | 3396.4 | 834.7
2018-07-07 | 3962.98 | 0 | 0 | 0 | 29.6 | 27.77 | 33.3 | 0.13 | 914 | 0 | 3049 | 0 | 0 | 0 | -30.69 | 0 | -121.52 | 883.31 | 0 | 2927.48 | 857.34 | 0 | 2714.79 | 11.196 | 338.15 | 95.31 | 63.96 | 1954.41 | 195.1 | 202.01 | 2.17 | 36.54 | 73 | 3.77 | 17.37 | 733147.03 | 22883.52 | 201735.26 | 115039.11 | 1437 | 1992.39 | 208.04 | 194.53 | 2.01 | 35.81 | 72.1 | 6.07 | 14.33 | 844813.9 | 20774 | 225561.8 | 2140-11-11 05:17 | 1437 | 3 | 10 | 75 | 593 | 3 | 10 | 95 | 637 | 3 | 10 | 80 | 845 | 0 | 0 | 0 | 249 | 9 | 250 | 2324 | 0 | 1 | 1 | 1 | 3 | 1385 | 172824.67 | 7.87 | 24 | 2197.6 | 264951 | 8 | 24 | 3991 | 3583 | 1175.3
2018-07-08 | 3518.13 | 0 | 0 | 0 | 29.17 | 28 | 33.93 | 0.131 | 1506 | 0 | 2647 | 0 | 0 | 0 | -124.89 | 0 | 8 | 1381.11 | 0 | 2655 | 1402.75 | 0 | 2399.11 | 2.852 | 8.5 | -39.57 | -19.92 | 1670.59 | 209.96 | 139.82 | 2.14 | 35.15 | 73.53 | 3.97 | 16.73 | 614351.76 | 19586 | 184119.27 | 99100.74 | 1237 | 1837.72 | 283.7 | 170.91 | 2.02 | 35.82 | 71.63 | 6.03 | 14.37 | 822254.02 | 19539.47 | 217254.6 | 2138-01-25 17:02 | 1371 | 1 | 3 | 35 | 230 | 3 | 9 | 105 | 651 | 3 | 13.5 | 100 | 465 | 2 | 8 | 75 | 476 | 9 | 315 | 1822 | 0 | 1 | 1 | 1 | 3 | 1203 | 163505.67 | 7.17 | 24 | 2149.8 | 249845.67 | 8.27 | 22.97056 | 3555 | 3353 | 1175.3
2018-07-09 | 4083.69 | 0 | 0 | 0 | 29.87 | 27.97 | 34.03 | 0.132 | 1641 | 0 | 2893 | 0 | 0 | 0 | 73.71 | 0 | 58.4 | 1714.71 | 0 | 2951.4 | 1448.61 | 0 | 2640.68 | -5.216 | -242.6 | 14.97 | 1.29 | 1997.04 | 288.44 | 176.9 | 2.06 | 35.75 | 74.6 | 4.53 | 14.63 | 688880.82 | 22210.3 | 231500.95 | 113773.15 | 1437 | 2007.42 | 287.74 | 180.36 | 1.98 | 36.55 | 72.2 | 3.5 | 15.23 | 836664.6 | 20193.34 | 230450.08 | 2135-07-12 02:38 | 1437 | 0 | 0 | 0 | 204 | 3 | 10 | 90 | 686 | 1 | 3 | 35 | 650 | 3 | 10.5 | 105 | 728 | 7 | 230 | 2268 | 0 | 0 | 1 | 1 | 2 | 1206.6 | 165884.33 | 7.07 | 24 | 2375.1 | 266845.67 | 8.63 | 24 | 4040 | 3582 | 895.7
2018-07-10 | 3700.52 | 0 | 355.93 | 0 | 28.76 | 26.53 | 33.03 | 0.124294 | 1603 | 0 | 2484 | 58 | 0 | 333 | 30.84 | 0 | 24.64 | 1691.84 | 0 | 2841.64 | 1586.78 | 0 | 2561.43 | 2.752 | -46.5 | -35.1 | -46.62 | 1999.27 | 238.68 | 179.43 | 1.92 | 35.89 | 73.23 | 5.23 | 16.17 | 681732.95 | 21640.97 | 223552.91 | 113752.44 | 1421 | 2033 | 323.26 | 195.03 | 1.97 | 35.52 | 72.2 | 4.57 | 19.77 | 838309.06 | 20273.32 | 237204.12 | 2142-06-06 09:07 | 1437 | 3 | 10 | 80 | 630 | 1 | 3 | 30 | 0 | 4 | 14.5 | 100 | 872 | 3 | 11 | 80 | 678 | 11 | 290 | 2180 | 0 | 1 | 1 | 1 | 3 | 1290.3 | 171479.33 | 7.23 | 24 | 2438.8 | 269042.33 | 8.8 | 24 | 4136 | 3729 | 1124.9
2018-07-11 | 2786.85 | 0 | 954.01 | 0 | 27.96 | 27.17 | 33.5 | 0.1062583 | 1180 | 0 | 1961 | 237 | 0 | 813 | -9.9 | 0 | 20.2 | 1407.1 | 0 | 2794.2 | 1256.07 | 0 | 2403.26 | -12.344 | 223.95 | 53.46 | 30.63 | 1871.75 | 187.79 | 162.85 | 1.79 | 35.27 | 73.3 | 5.27 | 18.27 | 664799.22 | 22061.6 | 207469.82 | 114940.6 | 1437 | 1741.15 | 202.36 | 159.88 | 1.75 | 35.88 | 72.93 | 4.37 | 19.57 | 774801.62 | 19081.49 | 197107.69 | 2138-02-09 15:50 | 1317 | 3 | 10.5 | 85 | 623 | 0 | 0 | 0 | 0 | 3 | 9.5 | 85 | 632 | 3 | 11 | 100 | 658 | 9 | 270 | 1913 | 0 | 1 | 1 | 1 | 3 | 1157.5 | 161767.67 | 6.8 | 24 | 2145.7 | 263616.67 | 7.87 | 24 | 3713 | 3303.4 | 1040.8
2018-07-12 | 2507.14 | 0 | 287.81 | 0 | 27.77 | 26.9 | 33.5 | 0.124086 | 912 | 0 | 2404 | 160 | 0 | 156 | 7.95 | 0 | -10.64 | 1079.95 | 0 | 2549.36 | 857.74 | 0 | 2327.64 | 2.752 | -27.3 | -30.15 | 24.66 | 1243.03 | 143.54 | 120.31 | 1.78 | 35.73 | 72.55 | 4.63 | 17.53 | 475740.08 | 13756.97 | 142350 | 74980.67 | 935 | 1405.35 | 206.31 | 121.81 | 1.66 | 35.93 | 72.2 | 5.53 | 19.07 | 605734.05 | 14455.47 | 168966.23 | 2094-04-20 14:38 | 1009 | 1 | 3.5 | 30 | 188 | 0 | 0 | 0 | 0 | 3 | 11.5 | 85 | 635 | 4 | 15.5 | 105 | 634 | 8 | 220 | 1457 | 0 | 1 | 1 | 0 | 2 | 447.7 | 169669 | 7.8 | 9.281667 | 2071.2 | 273239 | 8.05 | 24 | 2681.4 | 2519 | 1040.8
2018-07-13 | 3348.14 | 0 | 336.82 | 0 | 28.67 | 26.9 | 33.43 | 0.1219611 | 1474 | 0 | 2081 | 0 | 0 | 371 | -32.82 | 0 | 12.48 | 1441.18 | 0 | 2464.48 | 1411.1 | 0 | 2288.6 | 4.56 | -237.6 | -76.59 | -49.86 | 1967.22 | 247.25 | 200.62 | 1.77 | 35.79 | 71.5 | 4 | 17.45 | 747214.87 | 21388.42 | 217739.61 | 112533.59 | 1404 | 1663.13 | 212.59 | 150.41 | 1.64 | 35.27 | 73.1 | 4.47 | 19.57 | 705535.69 | 17432.87 | 189985.9 | 2135-01-24 18:43 | 1187 | 3 | 11.5 | 75 | 668 | 0 | 0 | 0 | 0 | 2 | 7.5 | 35 | 427 | 2 | 7 | 40 | 633 | 7 | 150 | 1728 | 0 | 1 | 0 | 1 | 2 | 1121.1 | 139816 | 7.1 | 22.46917 | 2140.3 | 258394 | 7.65 | 24 | 3751 | 3261 | 822.6
2018-07-14 | 4274.73 | 0 | 0 | 0 | 28.88 | 27.07 | 32.9 | 0.136 | 1650 | 0 | 2756 | 0 | 0 | 0 | 23.64 | 0 | -31.28 | 1673.64 | 0 | 2724.72 | 1530.69 | 0 | 2532.11 | -6.74 | 6.1 | 18.51 | -20.1 | 2026.29 | 188.28 | 192.03 | 1.71 | 36.13 | 72.73 | 4.17 | 15.73 | 663243.17 | 23619.78 | 224900.88 | 115047.79 | 1437 | 2124.95 | 257.77 | 160.4 | 1.76 | 36.54 | 72.27 | 4 | 16.8 | 853653.97 | 21423.84 | 245966.54 | 2142-09-29 03:36 | 1437 | 3 | 11 | 80 | 909 | 0 | 0 | 0 | 203 | 4 | 13.5 | 120 | 659 | 3 | 10 | 80 | 682 | 10 | 280 | 2453 | 0 | 1 | 1 | 1 | 3 | 1363.3 | 168863.33 | 7.9 | 24 | 2302.3 | 263643 | 8.47 | 24 | 4303 | 3665.5 | 1054.4
2018-07-15 | 4031.46 | 0 | 0 | 0 | 28.71 | 27.23 | 32.73 | 0.137 | 1649 | 0 | 2621 | 0 | 0 | 0 | 33.69 | 0 | 61.48 | 1682.69 | 0 | 2682.48 | 1489.26 | 0 | 2400 | 1.988 | 298.2 | 83.04 | 54.39 | 1883.27 | 253.6 | 191.06 | 1.9 | 36.82 | 71.67 | 4.13 | 19.13 | 651112.9 | 23203.58 | 223672.01 | 115143.51 | 1437 | 2047.12 | 333.95 | 182.47 | 1.83 | 36.71 | 72.6 | 4.93 | 20.87 | 861295.87 | 21300.35 | 249032.26 | 2142-12-13 04:34 | 1437 | 2 | 7.5 | 70 | 249 | 2 | 10 | 75 | 633 | 2 | 6.5 | 70 | 629 | 4 | 14.5 | 135 | 947 | 10 | 350 | 2458 | 0 | 1 | 1 | 1 | 3 | 1441.5 | 171926.67 | 8.3 | 24 | 2240.5 | 265252 | 8.17 | 24 | 4023 | 3682.4 | 1139.9
2018-07-16 | 3686.15 | 0 | 0 | 0 | 29.1 | 27.33 | 33.07 | 0.138 | 1688 | 0 | 2702 | 0 | 0 | 0 | 30.66 | 0 | -46.68 | 1718.66 | 0 | 2655.32 | 1539.24 | 0 | 2442.58 | 0.568 | 2.95 | -23.16 | 12.87 | 1965.13 | 302.09 | 161.38 | 2.03 | 37.09 | 72.55 | 4.07 | 16.57 | 673421.23 | 23335.14 | 235025.63 | 115069.15 | 1437 | 1605.49 | 197.32 | 135.3 | 1.87 | 35.98 | 72.4 | 5.7 | 16.07 | 690979.88 | 17809.55 | 191465.4 | 2135-01-19 12:58 | 1226 | 0 | 0 | 0 | 0 | 3 | 7.5 | 85 | 572 | 3 | 10 | 90 | 711 | 2 | 7 | 75 | 471 | 8 | 250 | 1754 | 0 | 0 | 0 | 0 | 0 | 1183 | 152777.5 | 7.3 | 24 | 2142.2 | 245224.5 | 8.15 | 24 | 3694 | 3325 | 883.5
2018-07-17 | 4131.68 | 0 | 0 | 0 | 28.43 | 27.5 | 32.83 | 0.136 | 1794 | 0 | 2705 | 0 | 0 | 0 | 16.23 | 0 | 25.68 | 1810.23 | 0 | 2730.68 | 1598.17 | 0 | 2466.38 | 8.58 | -71.2 | 13.8 | -2.64 | 1959.38 | 223.48 | 181.44 | 1.94 | 34.8 | 74.8 | 5.25 | 17.2 | 706145.44 | 23165.25 | 220164.61 | 115114.32 | 1437 | 1987.24 | 244.03 | 158.31 | 1.85 | 36.15 | 72.6 | 5.03 | 16.27 | 795530.75 | 21542.93 | 236715.52 | 2141-11-23 01:12 | 1437 | 1 | 3.5 | 30 | 461 | 4 | 14 | 160 | 922 | 2 | 7.5 | 65 | 680 | 2 | 7.5 | 60 | 491 | 9 | 315 | 2554 | 0 | 1 | 1 | 1 | 3 | 1310.4 | 171470.67 | 7.4 | 24 | 2371.4 | 270152.67 | 8.5 | 24 | 4132 | 3681.5 | 1191.4
2018-07-18 | 2943.6 | 0 | 0 | 54.12 | 28.82 | 26.83 | 32 | 0.1360894 | 1652 | 0 | 1237 | 60 | 0 | 0 | -25.11 | 0 | 19.24 | 1686.89 | 0 | 1256.24 | 1512.92 | 0 | 1089.24 | -10.276 | 5.75 | 24.57 | -14.7 | 1496.82 | 210.26 | 125.25 | 1.71 | 35.01 | 74 | 4.2 | 15.45 | 540983.46 | 17403.77 | 192146.74 | 90857.21 | 1134 | 1491.76 | 139.75 | 108.22 | 1.61 | 35.99 | 73.6 | 5.1 | 16.3 | 627279.62 | 17368.9 | 181632.07 | 2122-01-20 18:29 | 1108 | 1 | 3.5 | 30 | 0 | 2 | 6.5 | 80 | 260 | 2 | 7 | 60 | 420 | 2 | 7 | 70 | 441 | 7 | 240 | 1121 | 0 | 1 | 2 | 1 | 4 | 1352.3 | 164602.67 | 8.03 | 24 | 1590.7 | 205953 | 5.57 | 13.74278 | 2998 | 2943 | 959.2
2018-07-19 | 3834.85 | 0 | 0 | 57.93 | 28.9 | 26.77 | 31.93 | 0.1327729 | 1702 | 0 | 2463 | 0 | 0 | 64 | 30.81 | 0 | 24.64 | 1732.81 | 0 | 2551.64 | 1571.9 | 0 | 2286.58 | 5.98 | 128.85 | -23.22 | 25.83 | 1980.14 | 313.86 | 193.51 | 1.68 | 36.55 | 73.1 | 5.15 | 16.55 | 697321.67 | 22574.64 | 246593.37 | 115015.4 | 1437 | 1866.13 | 229.51 | 220.1 | 1.67 | 36 | 73.7 | 5.3 | 17.2 | 837477.56 | 21728.81 | 212092.76 | 2141-12-19 10:48 | 1417 | 0 | 0 | 0 | 421 | 3 | 11 | 120 | 848 | 3 | 10 | 80 | 584 | 2 | 7 | 65 | 637 | 8 | 265 | 2490 | 0 | 1 | 0 | 1 | 2 | 1195.7 | 165421 | 7.13 | 24 | 2307.8 | 270213.67 | 8.37 | 24 | 3893 | 3504 | 816.8
2018-07-20 | 3020.75 | 0 | 107.15 | 68.21 | 28.11 | 27.03 | 32.5 | 0.1247722 | 1410 | 0 | 2433 | 0 | 0 | 192 | -69.84 | 0 | -12.12 | 1340.16 | 0 | 2612.88 | 1310.38 | 0 | 2276.45 | 5.304 | -361.9 | 8.76 | -12.57 | 1284.37 | 208.49 | 134.84 | 1.65 | 33.95 | 73.63 | 4.37 | 14.23 | 508455.23 | 14664.22 | 157871.81 | 75776.6 | 945 | 1928.02 | 297.86 | 175.92 | 1.7 | 34.82 | 75.27 | 4.83 | 18.77 | 839669.63 | 21933.74 | 235656.46 | 2141-12-18 15:22 | 1409 | 0 | 0 | 0 | 0 | 3 | 9 | 75 | 567 | 3 | 11 | 100 | 661 | 2 | 7 | 70 | 428 | 8 | 245 | 1656 | 0 | 0 | 1 | 0 | 1 | 833.6 | 110497 | 7.13 | 16.63528 | 2185.8 | 260513.67 | 8.07 | 24 | 3196 | 3019.4 | 1026.4
2018-07-21 | 3772.04 | 0 | 149.48 | 47.21 | 28.37 | 27.1 | 32.33 | 0.1095496 | 1714 | 0 | 2399 | 0 | 0 | 215 | 56.19 | 0 | -21.12 | 1770.19 | 0 | 2592.88 | 1571.18 | 0 | 2350.09 | -2.752 | 283.4 | -23.55 | 4.71 | 1957.99 | 313 | 218.14 | 1.83 | 35.7 | 73.53 | 4.53 | 17.23 | 783208.47 | 22346.98 | 215903.48 | 115008.51 | 1437 | 1985.41 | 344.32 | 195.97 | 1.64 | 35.95 | 72.07 | 4.37 | 18.17 | 845050.5 | 21719.04 | 237085.1 | 2141-06-04 08:38 | 1437 | 0 | 0 | 0 | 0 | 3 | 10 | 105 | 615 | 4 | 13.5 | 125 | 859 | 4 | 15 | 110 | 863 | 11 | 340 | 2337 | 0 | 1 | 2 | 1 | 4 | 1286.8 | 168974.33 | 7.23 | 24 | 2393.3 | 272393 | 8.63 | 24 | 3968.6 | 3680 | 1112.1
2018-07-22 | 3822.64 | 0 | 144.82 | 45.4 | 26.71 | 27.47 | 33.27 | 0.1125829 | 1680 | 0 | 2446 | 0 | 0 | 209 | -88.56 | 0 | 5.16 | 1591.44 | 0 | 2660.16 | 1502.66 | 0 | 2383.38 | 3.24 | -282.15 | -2.04 | -2.52 | 1987.8 | 301.2 | 210.15 | 1.89 | 35.92 | 73.17 | 4.1 | 15.7 | 743196.49 | 22925.44 | 217618.31 | 115081.7 | 1437 | 1999.63 | 262.75 | 192.97 | 1.8 | 35.1 | 71.67 | 5.7 | 16.05 | 819565.35 | 22255.02 | 245461.77 | 2142-09-30 23:17 | 1437 | 0 | 0 | 0 | 0 | 3 | 10.55 | 110 | 677 | 3 | 11 | 100 | 702 | 3 | 11 | 100 | 700 | 9 | 310 | 2079 | 0 | 0 | 0 | 1 | 1 | 1275.8 | 168003.33 | 7.17 | 24 | 2484.4 | 273807 | 8.77 | 24 | 4013 | 3760 | 1197.6
2018-07-23 | 3631.94 | 0 | 51.44 | 45.45 | 26.96 | 27.4 | 33.23 | 0.1188327 | 1139 | 0 | 2830 | 0 | 0 | 106 | 59.79 | 0 | -9.56 | 1198.79 | 0 | 2926.44 | 1063.59 | 0 | 2646.08 | -14.052 | 30.55 | -141.81 | -161.82 | 1922.18 | 367.86 | 210.58 | 1.86 | 35.76 | 72.4 | 4.03 | 16.4 | 723351.71 | 22051.21 | 214908.51 | 115123.99 | 1437 | 1897.71 | 324.24 | 195.02 | 1.7 | 35.18 | 72.5 | 4.27 | 15.67 | 848627.81 | 21505.13 | 229865.37 | 2116-10-19 21:36 | 1427 | 1 | 3.5 | 50 | 425 | 4 | 13 | 140 | 860 | 1 | 4 | 35 | 0 | 3 | 10.5 | 95 | 726 | 9 | 320 | 2011 | 0 | 0 | 3 | 1 | 4 | 1254 | 169290.5 | 7.3 | 24 | 2280.5 | 269996.67 | 8.27 | 24 | 3728.5 | 3535 | 1044
2018-07-24 | 3619.5 | 0 | 0 | 51.76 | 27.81 | 27.65 | 32.63 | 0.1261975 | 1311 | 0 | 2830 | 0 | 0 | 57 | -39.24 | 0 | 33.16 | 1271.76 | 0 | 2920.16 | 1126.81 | 0 | 2559.1 | 6.452 | -24 | -18.45 | 55.53 | 2032.36 | 290.38 | 220.6 | 1.82 | 35.24 | 72.33 | 4.6 | 18.57 | 765690.53 | 21866.02 | 213896.41 | 115083.62 | 1437 | 1556.01 | 205.26 | 138.35 | 1.76 | 35.5 | 73.5 | 4.7 | 17.73 | 691336.01 | 17463.56 | 194759.66 | 2095-03-08 23:17 | 1156 | 4 | 13.5 | 115 | 861 | 3 | 10 | 115 | 632 | 0 | 0 | 0 | 0 | 3 | 10 | 95 | 702 | 10 | 325 | 2195 | 0 | 1 | 1 | 1 | 3 | 1234 | 161972 | 7.17 | 24 | 2275 | 265766.67 | 8.27 | 24 | 3671.4 | 3509 | 1169.1
2018-07-25 | 3906.84 | 0 | 50.75 | 0 | 27.22 | 27 | 32.7 | 0.129312 | 1052 | 0 | 2873 | 0 | 0 | 55 | 17.58 | 0 | -49.84 | 1069.58 | 0 | 2878.16 | 1005.4 | 0 | 2635.97 | 4.932 | -27.75 | 49.02 | -28.86 | 2008.43 | 329.59 | 198.53 | 1.84 | 36.86 | 72 | 4.67 | 16.2 | 773237.5 | 22714.95 | 224558.36 | 115076.48 | 1437 | 1999.24 | 373.44 | 184.48 | 1.63 | 35.96 | 72.2 | 5.53 | 15.3 | 864746.34 | 21189.46 | 244098.65 | 2141-02-27 23:17 | 1437 | 3 | 10 | 90 | 633 | 2 | 7 | 75 | 612 | 0 | 0 | 0 | 0 | 4 | 14.5 | 140 | 925 | 9 | 305 | 2170 | 0 | 1 | 1 | 1 | 3 | 1310.4 | 172962.33 | 7.17 | 24 | 2487.9 | 273613 | 8.87 | 24 | 3958 | 3798 | 1026.5
2018-07-26 | 2952.78 | 0 | 0 | 0 | 27.43 | 27.23 | 32.07 | 0.129 | 1742 | 0 | 1788 | 0 | 0 | 0 | -17.67 | 0 | -26.08 | 1724.33 | 0 | 1761.92 | 1500.31 | 0 | 1627.92 | -4.832 | 11.95 | -18.48 | -16.29 | 1392 | 230.75 | 128.3 | 1.81 | 34.77 | 74.03 | 4.47 | 18.8 | 573113.28 | 15874.41 | 165593.52 | 79797.32 | 995 | 1442.1 | 261.2 | 133.36 | 1.71 | 32.23 | 71.87 | 6.1 | 14.5 | 636527.58 | 15364.96 | 173991.32 | 2125-03-10 21:07 | 1053 | 3 | 11.5 | 85 | 687 | 3 | 11 | 100 | 639 | 0 | 0 | 0 | 0 | 2 | 7 | 65 | 496 | 8 | 250 | 1822 | 0 | 1 | 0 | 1 | 2 | 1066.5 | 174008 | 7.7 | 19.00611 | 1650.7 | 272273 | 9.2 | 16.98333 | 2953 | 2717.4 | 1055
2018-07-27 | 3795.02 | 0 | 0 | 67.55 | 27.54 | 27.07 | 32 | 0.1377284 | 1534 | 0 | 2365 | 0 | 0 | 75 | 17.82 | 0 | 19.48 | 1551.82 | 0 | 2459.48 | 1437.25 | 0 | 2123.35 | 5.508 | 10.45 | -57.42 | -41.31 | 1854.67 | 227.5 | 192 | 1.66 | 35.92 | 72.83 | 5.5 | 14.77 | 734023.16 | 20713.97 | 216180.78 | 93787.61 | 1295 | 2032.48 | 296.56 | 169.94 | 1.53 | 35.95 | 73.3 | 4.63 | 18.73 | 847138.16 | 20994.29 | 252060.14 | 2140-06-13 16:48 | 1397 | 2 | 6.5 | 50 | 651 | 1 | 4 | 40 | 575 | 0 | 0 | 0 | 0 | 4 | 13.5 | 150 | 971 | 7 | 240 | 2197 | 0 | 1 | 1 | 1 | 3 | 1303.2 | 164713.67 | 7.6 | 23.21861 | 2329.6 | 262698 | 8.53 | 24 | 3863 | 3633 | 964
2018-07-28 | 3959.59 | 0 | 152.58 | 49.92 | 26.62 | 27.27 | 32.6 | 0.1359386 | 1600 | 0 | 2407 | 0 | 0 | 220 | -11.16 | 0 | -2.56 | 1588.84 | 0 | 2624.44 | 1416.58 | 0 | 2365.12 | -2.38 | -21.55 | 82.26 | 53.31 | 2084.47 | 297.75 | 194.51 | 1.77 | 36.88 | 71.17 | 4.43 | 17.5 | 816754.09 | 23976.92 | 251238.52 | 91060.59 | 1437 | 2083.42 | 371.31 | 190.53 | 1.63 | 36.16 | 71.63 | 6.53 | 16.27 | 866414.5 | 21354.68 | 260792.34 | 2142-02-03 14:38 | 1437 | 3 | 10.5 | 70 | 651 | 3 | 15 | 110 | 626 | 0 | 0 | 0 | 0 | 2 | 7.5 | 60 | 743 | 8 | 240 | 2020 | 0 | 2 | 0 | 1 | 3 | 1356 | 173589 | 7.4 | 24 | 2533.4 | 270800.5 | 8.95 | 24 | 4162.4 | 3889 | 1078
2018-07-29 | 3691.66 | 0 | 285.53 | 45.27 | 26.54 | 27.73 | 33.37 | 0.1338099 | 1665 | 0 | 2477 | 0 | 0 | 359 | 9.54 | 0 | -17.44 | 1674.54 | 0 | 2818.56 | 1524.06 | 0 | 2477.8 | -2.368 | -2.85 | 85.92 | 67.2 | 2031.26 | 349.3 | 202 | 1.95 | 37.47 | 71.9 | 4.03 | 16.95 | 801643.27 | 23943.46 | 252516 | 91041.58 | 1437 | 1980.83 | 340.27 | 195.52 | 1.75 | 36.26 | 71.57 | 4.13 | 17.5 | 860343.49 | 21686.58 | 244256.93 | 2142-02-05 14:10 | 1437 | 3 | 12 | 100 | 661 | 4 | 14 | 150 | 864 | 0 | 0 | 0 | 222 | 3 | 11 | 110 | 705 | 10 | 360 | 2452 | 0 | 1 | 1 | 1 | 3 | 1368.6 | 171304.33 | 7.7 | 24 | 2447.9 | 270190.33 | 8.83 | 24 | 4022.4 | 3817 | 1169.1
2018-07-30 | 3523.46 | 0 | 0 | 0 | 27.1 | 27.6 | 32.9 | 0.142 | 1301 | 0 | 2613 | 0 | 0 | 0 | -3.63 | 0 | 25.2 | 1297.37 | 0 | 2638.2 | 1160.37 | 0 | 2339.07 | -1.252 | 14.8 | -10.02 | -26.85 | 1519.59 | 225.16 | 165.05 | 1.98 | 38.35 | 71 | 3.6 | 18.9 | 680336.31 | 18267.45 | 175165.54 | 71566.18 | 1128 | 2077.04 | 320.54 | 202.05 | 1.92 | 36.93 | 72.2 | 4 | 18.4 | 874132.97 | 21492.36 | 251196.17 | 2142-06-28 04:19 | 1437 | 3 | 11 | 95 | 682 | 3 | 11.5 | 100 | 686 | 2 | 7 | 75 | 465 | 2 | 7.5 | 60 | 457 | 10 | 330 | 2290 | 0 | 1 | 1 | 1 | 3 | 1297.6 | 173456 | 7.9 | 24 | 2276.9 | 270087 | 9.1 | 24 | 3523 | 3575 | 1249.1
2018-07-31 | 3924.42 | 0 | 0 | 47.8 | 26.72 | 27.37 | 32.87 | 0.1418127 | 1677 | 0 | 2615 | 0 | 0 | 53 | -39.24 | 0 | 36.2 | 1637.76 | 0 | 2704.2 | 1529.72 | 0 | 2378.16 | 3.432 | -16.65 | -132.39 | -71.16 | 1905.5 | 265.79 | 204.66 | 1.98 | 38.47 | 71.97 | 3.73 | 13.83 | 791624.47 | 22086.17 | 208217.51 | 85436.44 | 1347 | 2095.99 | 289.93 | 203.07 | 1.95 | 37.27 | 71.07 | 4.13 | 16.57 | 874379.34 | 21777.7 | 248080.72 | 2142-03-18 00:29 | 1437 | 3 | 10 | 90 | 657 | 3 | 10 | 95 | 605 | 2 | 7.5 | 65 | 239 | 3 | 9.5 | 105 | 700 | 11 | 355 | 2201 | 0 | 1 | 1 | 1 | 3 | 1339.5 | 169278.33 | 7.67 | 24 | 2296.8 | 266505.67 | 8.33 | 24 | 3972 | 3636.4 | 1266.6
2018-08-01 | 4079.34 | 0 | 0 | 50.76 | 27.35 | 26.83 | 32.13 | 0.1383954 | 1660 | 0 | 2744 | 0 | 0 | 56 | 32.76 | 0 | -57.72 | 1692.76 | 0 | 2742.28 | 1494.96 | 0 | 2485.81 | -9.676 | 21.45 | 33.45 | 24 | 2066.94 | 359.93 | 194.97 | 1.79 | 38.1 | 73 | 3.87 | 16.37 | 813013.53 | 23336.36 | 244740.91 | 91103.56 | 1437 | 2038.06 | 285.3 | 197.03 | 1.72 | 36.24 | 73 | 5 | 18.13 | 863032.04 | 21890.97 | 245374.04 | 2142-05-12 02:38 | 1437 | 0 | 0 | 0 | 0 | 3 | 11.5 | 110 | 669 | 3 | 10.5 | 115 | 875 | 3 | 11 | 90 | 683 | 9 | 315 | 2227 | 0 | 1 | 1 | 1 | 3 | 1410.5 | 174243.33 | 7.8 | 24 | 2484.3 | 269268.33 | 9 | 24 | 4130 | 3895 | 1226.1
2018-08-02 | 2895.45 | 0 | 0 | 49.76 | 27.33 | 27.03 | 32.03 | 0.1416978 | 1192 | 0 | 2142 | 0 | 0 | 55 | -34.05 | 0 | 25.32 | 1157.95 | 0 | 2222.32 | 1087.84 | 0 | 1923.4 | 8.732 | -17.8 | -2.1 | -51.15 | 1587.15 | 137.9 | 150.85 | 1.72 | 37.28 | 73.35 | 4.6 | 16.57 | 706894.42 | 19604.2 | 168723.36 | 75550.61 | 1189 | 1385.35 | 151.89 | 154.98 | 1.6 | 36.33 | 72.8 | 4.33 | 16.8 | 611869.32 | 15391.52 | 158973.2 | 2093-11-21 11:46 | 1016 | 0 | 0 | 0 | 0 | 3 | 11 | 90 | 634 | 2 | 7 | 65 | 412 | 3 | 10 | 90 | 449 | 8 | 245 | 1495 | 0 | 1 | 1 | 1 | 3 | 788.1 | 86142.33 | 6.73 | 13.12333 | 2021.9 | 258072 | 7.67 | 24 | 2945 | 2810 | 1140.2
2018-08-03 | 3806.52 | 0 | 0 | 46.06 | 27.43 | 27.13 | 32.73 | 0.1430506 | 1671 | 0 | 2673 | 0 | 0 | 51 | 88.8 | 0 | 52.12 | 1759.8 | 0 | 2776.12 | 1506.68 | 0 | 2438.75 | -5.424 | -9.15 | -78.33 | 34.98 | 1929.44 | 271.08 | 201.5 | 1.93 | 36.58 | 73 | 4.3 | 18.95 | 799596.56 | 23844.55 | 224517.71 | 90021.03 | 1422 | 1955.63 | 354.6 | 179 | 1.8 | 36.83 | 72.1 | 5.1 | 19.7 | 848150.85 | 20646.83 | 240140.02 | 2140-12-10 13:41 | 1387 | 0 | 0 | 0 | 0 | 3 | 9.5 | 100 | 655 | 2 | 6.5 | 65 | 440 | 3 | 10 | 105 | 905 | 8 | 270 | 2000 | 0 | 1 | 1 | 1 | 3 | 1348.6 | 170688.33 | 7.67 | 24 | 2293.2 | 266921.67 | 8.33 | 24 | 3853 | 3642 | 997.5
2018-08-04 | 3988.05 | 0 | 0 | 49.82 | 27.61 | 27.03 | 32.6 | 0.1442011 | 1695 | 0 | 2638 | 0 | 0 | 55 | -108.21 | 0 | 54.04 | 1586.79 | 0 | 2747.04 | 1500.02 | 0 | 2423.3 | -2.276 | 3.35 | 68.43 | -15.96 | 2083.45 | 294.8 | 192.55 | 1.95 | 35.62 | 73.83 | 4.8 | 18.47 | 831892.09 | 23649.48 | 237106.01 | 90992.6 | 1437 | 1992.42 | 303.15 | 185.53 | 1.86 | 36.25 | 72.67 | 4.7 | 17.87 | 883873.75 | 21100.64 | 231994.29 | 2142-08-13 01:12 | 1437 | 0 | 0 | 0 | 0 | 2 | 8 | 85 | 650 | 3 | 11 | 90 | 653 | 3 | 10.5 | 90 | 703 | 8 | 265 | 2006 | 0 | 0 | 0 | 0 | 0 | 1319.5 | 169872 | 7.5 | 24 | 2497 | 267943.33 | 9.1 | 24 | 4038 | 3817 | 1168.5
2018-08-05 | 3829.7 | 0 | 0 | 50.59 | 28.51 | 26.9 | 32.57 | 0.1367639 | 1572 | 0 | 2477 | 0 | 0 | 56 | 35.22 | 0 | -36.68 | 1607.22 | 0 | 2496.32 | 1450.82 | 0 | 2186.34 | 10.724 | 16.15 | -17.22 | 14.7 | 2011.38 | 301.89 | 181.94 | 1.83 | 35.27 | 73.8 | 7.37 | 16.07 | 817178.91 | 23557 | 230247.91 | 91035.83 | 1437 | 1948.15 | 279.09 | 187.94 | 1.88 | 36.23 | 72.87 | 3.87 | 17.1 | 880489.25 | 20902.45 | 232753.89 | 2142-07-18 18:58 | 1437 | 0 | 0 | 0 | 244 | 4 | 15 | 140 | 941 | 2 | 7.5 | 75 | 458 | 3 | 11 | 95 | 690 | 9 | 310 | 2333 | 1 | 2 | 2 | 1 | 6 | 1325 | 167852.33 | 7.6 | 24 | 2453.4 | 269951.67 | 8.83 | 24 | 3880.4 | 3778 | 1097.8
2018-08-06 | 3389.99 | 0 | 0 | 0 | 29.53 | 26.83 | 32.53 | 0.13 | 1620 | 0 | 2156 | 0 | 0 | 0 | 27.3 | 0 | 39.96 | 1647.3 | 0 | 2195.96 | 1440.88 | 0 | 1982.26 | -8.92 | 10.95 | 46.65 | 48 | 1539.22 | 196.88 | 143.88 | 2.02 | 37.38 | 73.53 | 4.33 | 15.8 | 657863.95 | 17850.99 | 176130.57 | 69494.79 | 1096 | 1867.71 | 273.32 | 194.54 | 1.95 | 37.57 | 72.3 | 4.37 | 17.67 | 821002.42 | 19693.89 | 224167.62 | 2138-10-09 01:26 | 1345 | 3 | 11 | 90 | 421 | 2 | 7 | 30 | 434 | 0 | 0 | 0 | 0 | 3 | 10 | 95 | 745 | 8 | 215 | 1600 | 1 | 0 | 1 | 1 | 3 | 1102.9 | 147485 | 7 | 23.45694 | 2060.2 | 252321.67 | 7.9 | 22.96861 | 3390 | 3163 | 1111.4
2018-08-07 | 3907.95 | 0 | 0 | 0 | 29.04 | 27.33 | 32.73 | 0.13 | 1587 | 0 | 2611 | 0 | 0 | 0 | -1.56 | 0 | -94.48 | 1585.44 | 0 | 2516.52 | 1514.34 | 0 | 2405.86 | 4.56 | -4 | -42.9 | -41.55 | 1999.86 | 352.74 | 199.02 | 1.99 | 36.34 | 72.73 | 4.1 | 17.97 | 810376.78 | 21948.21 | 249784.96 | 91064.15 | 1437 | 1931.68 | 322.09 | 182.98 | 1.98 | 36.73 | 72.03 | 4.07 | 16.73 | 849508.51 | 21034.05 | 240985.57 | 2142-09-28 19:41 | 1437 | 2 | 7.5 | 70 | 679 | 0 | 0 | 0 | 0 | 2 | 6.5 | 65 | 429 | 3 | 10.5 | 90 | 698 | 7 | 225 | 1806 | 1 | 1 | 0 | 0 | 2 | 1250.3 | 165143.67 | 7.3 | 24 | 2358.8 | 268009.33 | 8.57 | 24 | 3908 | 3609 | 901.4
2018-08-08 | 2398.09 | 0 | 0 | 0 | 29.1 | 27.5 | 32.93 | 0.125 | 1619 | 0 | 928 | 0 | 0 | 0 | 0.75 | 0 | 7.4 | 1619.75 | 0 | 935.4 | 1356.32 | 0 | 883.78 | -0.48 | -11.4 | -14.4 | 10.26 | 1597.46 | 259.9 | 163.42 | 2.04 | 35.43 | 74.35 | 4.17 | 17 | 739139.69 | 19189.45 | 190033.06 | 79789.56 | 1259 | 783.44 | 49.11 | 57.63 | 1.95 | 36.91 | 71.95 | 3.77 | 16.9 | 388482.1 | 9355.95 | 82837.69 | 2088-04-15 00:58 | 656 | 3 | 11 | 90 | 456 | 0 | 0 | 0 | 0 | 2 | 7.5 | 60 | 490 | 1 | 3.5 | 30 | 436 | 6 | 180 | 1382 | 0 | 1 | 1 | 0 | 2 | 1002.9 | 161388 | 6.8 | 17.32806 | 1365 | 274197 | 8.7 | 14.80417 | 2398 | 2368 | 957.8
2018-08-09 | 3709.15 | 0 | 0 | 0 | 27.8 | 27.03 | 32.6 | 0.124 | 1583 | 0 | 2589 | 0 | 0 | 0 | -6.96 | 0 | 26.28 | 1576.04 | 0 | 2615.28 | 1470.44 | 0 | 2318.51 | -7.304 | 46.2 | 147.69 | 114.27 | 1767.71 | 202.41 | 157.36 | 2.28 | 36.96 | 71.8 | 3.95 | 21 | 744037.06 | 19472.4 | 211533.64 | 81019.04 | 1277 | 1947.21 | 274.12 | 184.45 | 2.08 | 37.28 | 71.4 | 4.4 | 18.2 | 852204.62 | 20165.86 | 241090.42 | 2140-03-07 12:29 | 1437 | 2 | 7 | 40 | 681 | 0 | 0 | 0 | 0 | 3 | 9.5 | 85 | 765 | 3 | 11.5 | 110 | 699 | 8 | 235 | 2145 | 0 | 0 | 0 | 0 | 0 | 1066.5 | 145590.67 | 6.27 | 20.81333 | 2204.1 | 261090.33 | 8.1 | 24 | 3709 | 3271 | 821
2018-08-10 | 3853.4 | 0 | 121.38 | 0 | 27.44 | 27.07 | 32.5 | 0.1241027 | 1496 | 0 | 2773 | 134 | 0 | 0 | -8.94 | 0 | -0.16 | 1621.06 | 0 | 2772.84 | 1490.32 | 0 | 2528.41 | 2.564 | -28.3 | 16.23 | 11.82 | 2022.32 | 310.59 | 164.87 | 0 | 34.92 | 0 | 0 | 0 | 807351.31 | 22113.26 | 249292.45 | 91084.1 | 1437 | 1956.58 | 301.2 | 154.32 | 2.26 | 38.09 | 70.95 | 3.93 | 20.93 | 855503.97 | 20300.7 | 245960.79 | 2138-06-14 20:53 | 1437 | 2 | 7.5 | 100 | 700 | 0 | 0 | 0 | 0 | 1 | 4 | 40 | 499 | 3 | 11.5 | 105 | 704 | 6 | 245 | 1903 | 1 | 1 | 1 | 2 | 5 | 1292.2 | 172558.67 | 7.17 | 24 | 2464.4 | 270612 | 8.87 | 24 | 3974 | 3756 | 1111.6
2018-08-11 | 3416.46 | 0 | 554.01 | 0 | 28.6 | 26.7 | 32.2 | 0.1135798 | 1451 | 0 | 2555 | 240 | 0 | 370 | -4.41 | 0 | 0.24 | 1686.59 | 0 | 2925.24 | 1518.95 | 0 | 2543.44 | 2.84 | 214.7 | 2.43 | 21.24 | 2007.96 | 429.89 | 176.87 | 0 | 34.24 | 71.5 | 0 | 0 | 790735.33 | 22106.46 | 256549.26 | 91070.59 | 1437 | 1936.78 | 292.21 | 164.38 | 2.08 | 37.65 | 72.03 | 4.3 | 24.03 | 858317.1 | 19956.73 | 248983.4 | 2141-09-26 23:46 | 1405 | 3 | 11 | 115 | 687 | 0 | 0 | 0 | 0 | 4 | 13.5 | 135 | 903 | 2 | 6.5 | 100 | 717 | 9 | 350 | 2307 | 0 | 0 | 1 | 0 | 1 | 1277.6 | 169619.5 | 7.2 | 24 | 2511.6 | 267152 | 9.3 | 24 | 3970 | 3790 | 1072.1
2018-08-12 | 3917.73 | 0 | 0 | 0 | 30.18 | 26.63 | 31.87 | 0.135 | 1500 | 0 | 2729 | 0 | 0 | 0 | 7.29 | 0 | -34.88 | 1507.29 | 0 | 2694.12 | 1356.58 | 0 | 2473.49 | -6.364 | -165.15 | 18.75 | -7.53 | 1937.83 | 373.42 | 169.88 | 1.87 | 35.35 | 73.4 | 3.8 | 22.8 | 724452.42 | 21439 | 252942.08 | 87461.79 | 1378 | 1951.06 | 351.33 | 162.38 | 1.83 | 37.48 | 73.33 | 3.77 | 21 | 837616.53 | 19964.95 | 256377.05 | 2133-01-08 22:19 | 1378 | 4 | 14.5 | 140 | 676 | 0 | 0 | 0 | 0 | 3 | 10.5 | 105 | 661 | 2 | 6.5 | 80 | 698 | 9 | 325 | 2035 | 1 | 0 | 0 | 1 | 2 | 1294 | 171250.33 | 7.47 | 23 | 2484.3 | 266445 | 9.37 | 23 | 3918 | 3778 | 1140
2018-08-13 | 4187.86 | 0 | 0 | 0 | 29.76 | 26.97 | 31.18 | 0.14 | 1689 | 0 | 2892 | 0 | 0 | 0 | 0.33 | 0 | -9.92 | 1689.33 | 0 | 2882.08 | 1520.72 | 0 | 2638.56 | 9.324 | 231.2 | 5.28 | 4.59 | 2082.64 | 342.82 | 209.71 | 2.02 | 36.18 | 0 | 3.13 | 20.3 | 759684.25 | 22820.68 | 267625.31 | 91044 | 1437 | 2078.41 | 339.78 | 170.9 | 2.06 | 36.99 | 0 | 3.43 | 22.77 | 884410.06 | 21108.66 | 277846.03 | 2142-08-20 09:36 | 1437 | 3 | 10 | 75 | 878 | 0 | 0 | 0 | 0 | 3 | 10.5 | 110 | 639 | 3 | 13 | 130 | 919 | 9 | 315 | 2436 | 0 | 0 | 2 | 1 | 3 | 1405 | 172491 | 7.87 | 24 | 2513.4 | 270951.67 | 9.1 | 24 | 4188 | 3918 | 1167.5
2018-08-14 | 3895.43 | 0 | 0 | 47.13 | 29.84 | 26.97 | 31.18 | 0.1477169 | 1675 | 0 | 2946 | 0 | 0 | 52 | -11.1 | 0 | 35.04 | 1663.9 | 0 | 3033.04 | 1510.55 | 0 | 2670.78 | -4.38 | 38.65 | -16.5 | 1.92 | 1961.27 | 308.44 | 189.47 | 2.08 | 35.41 | 72.7 | 3.8 | 21.33 | 718186.01 | 21140.47 | 245855.45 | 85931.96 | 1357 | 1982.25 | 362.57 | 156.38 | 1.98 | 36.96 | 73.7 | 3.97 | 22.3 | 887972.2 | 20605.45 | 256305.69 | 2142-02-09 05:31 | 1423 | 3 | 10 | 80 | 614 | 0 | 0 | 0 | 0 | 3 | 10.5 | 70 | 648 | 3 | 15.5 | 65 | 722 | 9 | 215 | 1984 | 0 | 0 | 1 | 1 | 2 | 1301.3 | 164139 | 7.63 | 23.94944 | 2331.4 | 262830.33 | 8.63 | 24 | 3942 | 3632 | 1026.1
2018-08-15 | 4184.51 | 0 | 0 | 53.5 | 29.83 | 27.1 | 31.35 | 0.1478344 | 1703 | 0 | 2905 | 0 | 0 | 59 | 30.21 | 0 | 100.88 | 1733.21 | 0 | 3064.88 | 1540.61 | 0 | 2634.89 | -3.416 | 6.4 | -0.75 | 6.06 | 2085.3 | 319.45 | 197.47 | 2.03 | 37.23 | 72.8 | 4.9 | 19.7 | 793687.96 | 22135.9 | 253625.61 | 91207.08 | 1437 | 2102.79 | 319.56 | 181.44 | 1.99 | 36.96 | 72.4 | 4.5 | 21.6 | 897936.63 | 20329.73 | 260978.31 | 2143-01-25 05:02 | 1437 | 3 | 10 | 70 | 695 | 0 | 0 | 0 | 0 | 3 | 10.5 | 90 | 664 | 3 | 11.5 | 105 | 743 | 9 | 265 | 2102 | 1 | 1 | 1 | 1 | 4 | 1381.4 | 169546.33 | 7.8 | 24 | 2509.8 | 267429 | 9.17 | 24 | 4239 | 3891 | 1068.3
2018-08-16 | 3374.25 | 0 | 0 | 47.9 | 30.32 | 25.6 | 31.6 | 0.1519638 | 1090 | 0 | 2937 | 0 | 0 | 53 | -7.02 | 0 | -109.76 | 1082.98 | 0 | 2880.24 | 992.62 | 0 | 2623.84 | 7.792 | -73.15 | 7.2 | -10.35 | 1644.03 | 267.32 | 154.88 | 2.15 | 36.98 | 73.53 | 4.95 | 19.15 | 642445.46 | 17753.83 | 194235.04 | 74298.53 | 1172 | 1719.46 | 348.88 | 142.81 | 2 | 36.45 | 72.83 | 4.45 | 23.2 | 736256.74 | 16640.16 | 224056.05 | 2112-11-11 22:19 | 1183 | 3 | 11 | 100 | 673 | 0 | 0 | 0 | 361 | 3 | 10 | 90 | 626 | 1 | 4 | 40 | 0 | 7 | 230 | 1660 | 1 | 1 | 1 | 0 | 3 | 1010.2 | 115577.33 | 7.03 | 15.89972 | 2309.6 | 263526.33 | 8.4 | 24 | 3422 | 3320 | 1112
2018-08-17 | 3875.08 | 0 | 0 | 56.19 | 29.64 | 27.03 | 31.63 | 0.1519944 | 1348 | 0 | 2753 | 0 | 0 | 62 | -12.18 | 0 | -7.04 | 1335.82 | 0 | 2807.96 | 1222.52 | 0 | 2486.86 | -8.26 | 40.4 | 27.66 | 21.84 | 2019.42 | 296.87 | 207.57 | 2.16 | 37.83 | 72.4 | 3.77 | 20.13 | 803411.45 | 21542.49 | 223717.21 | 91148.77 | 1437 | 1936.44 | 321.44 | 190.98 | 2.08 | 37.6 | 70.8 | 6.9 | 20.55 | 863362.38 | 20105.81 | 250303.08 | 2142-09-01 19:12 | 1428 | 3 | 10.5 | 85 | 692 | 2 | 7 | 75 | 690 | 2 | 7.5 | 40 | 668 | 0 | 0 | 0 | 0 | 7 | 200 | 2050 | 0 | 0 | 0 | 1 | 1 | 1348.6 | 171611 | 7.7 | 24 | 2384.2 | 267276.5 | 8.35 | 24 | 3931 | 3733 | 897.3
2018-08-18 | 3667.87 | 0 | 241.85 | 49.59 | 29.34 | 27 | 31.47 | 0.1407485 | 1531 | 0 | 2772 | 149 | 0 | 173 | -48.54 | 0 | -59.56 | 1631.46 | 0 | 2885.44 | 1505.87 | 0 | 2639.48 | 15.188 | -100.4 | 3.42 | -14.13 | 1952.11 | 260.54 | 201.53 | 2.11 | 38.11 | 73.13 | 3.88 | 18.85 | 786423.28 | 21346.21 | 212233.46 | 88183.7 | 1392 | 1993 | 208.39 | 163.45 | 2.15 | 37.78 | 72.23 | 3.77 | 22.43 | 863958.69 | 20873.29 | 250186.45 | 2142-08-03 15:50 | 1437 | 3 | 11 | 80 | 662 | 3 | 11 | 95 | 650 | 3 | 11.5 | 95 | 650 | 0 | 0 | 0 | 0 | 9 | 270 | 1962 | 1 | 1 | 0 | 0 | 2 | 1288.6 | 170818.5 | 7.6 | 24 | 2387.8 | 271391 | 8.55 | 24 | 3960 | 3677 | 1049.4
2018-08-19 | 4099.42 | 0 | 0 | 0 | 30.67 | 26.6 | 31.63 | 0.138 | 1559 | 0 | 2885 | 0 | 0 | 0 | 71.04 | 0 | 68.48 | 1630.04 | 0 | 2953.48 | 1438.5 | 0 | 2702.48 | -17.856 | 42.25 | -43.8 | -4.83 | 2058.64 | 409.68 | 195.01 | 2.16 | 37.94 | 71.1 | 4.23 | 21.5 | 768881.78 | 21300.02 | 248110.45 | 90004.77 | 1419 | 2081.11 | 401.03 | 188.44 | 2.14 | 37.25 | 70.9 | 4.07 | 22.73 | 874060.19 | 20742.03 | 281231.57 | 2142-11-13 00:14 | 1437 | 3 | 11.5 | 85 | 643 | 2 | 6.5 | 65 | 645 | 3 | 11 | 90 | 634 | 0 | 0 | 0 | 0 | 8 | 240 | 1922 | 1 | 1 | 0 | 1 | 3 | 1354.1 | 169240.5 | 7.65 | 24 | 2495.2 | 267691 | 9.25 | 23.74722 | 4099 | 3849 | 1111.9
2018-08-20 | 4055.09 | 0 | 0 | 0 | 31.23 | 26.8 | 31.17 | 0.143 | 1547 | 0 | 3043 | 0 | 0 | 0 | 105.15 | 0 | -19.48 | 1652.15 | 0 | 3023.52 | 1394.51 | 0 | 2655.05 | 1.244 | 97 | 25.02 | -9.6 | 2015.5 | 341.73 | 190 | 2.11 | 36.95 | 74.4 | 3.83 | 19.93 | 735693.93 | 22881.49 | 220334.03 | 91045.9 | 1437 | 2031.14 | 300.16 | 157.37 | 1.97 | 36.96 | 73.65 | 3.43 | 21.23 | 858978.46 | 21240.54 | 259232.84 | 2142-05-29 13:12 | 1431 | 3 | 12 | 90 | 628 | 1 | 3.5 | 30 | 411 | 4 | 14.5 | 100 | 764 | 0 | 0 | 0 | 0 | 8 | 220 | 1803 | 1 | 1 | 0 | 2 | 4 | 1244.8 | 160126 | 7.4 | 24 | 2407.8 | 263927.5 | 8.75 | 24 | 4055 | 3653 | 1125.4
2018-08-21 | 3300.67 | 0 | 0 | 0 | 31.83 | 26.97 | 31 | 0.141 | 1639 | 0 | 1934 | 0 | 0 | 0 | -139.5 | 0 | 13.2 | 1499.5 | 0 | 1947.2 | 1472.14 | 0 | 1744.05 | -1.328 | -22.2 | -2.16 | 13.62 | 2081.83 | 316.09 | 196.11 | 2 | 35.63 | 74.77 | 4.53 | 21.57 | 771748.89 | 22711.45 | 212755.22 | 91105.63 | 1437 | 1328.01 | 184 | 105.29 | 2.02 | 36.81 | 74.05 | 5 | 21.53 | 562282.58 | 13807.23 | 177102.19 | 2108-10-10 13:26 | 934 | 3 | 10.5 | 85 | 844 | 2 | 8 | 45 | 595 | 3 | 9.5 | 90 | 666 | 0 | 0 | 0 | 0 | 8 | 220 | 2105 | 1 | 1 | 1 | 0 | 3 | 1514.2 | 176156 | 8.33 | 24 | 1947.4 | 210537.33 | 8.63 | 15.82528 | 3301 | 3461 | 1077.9
2018-08-22 | 3535.39 | 0 | 0 | 47.89 | 31.91 | 27 | 31.2 | 0.1400363 | 1323 | 0 | 2732 | 0 | 0 | 53 | -5.88 | 0 | -21.36 | 1317.12 | 0 | 2763.64 | 1152.07 | 0 | 2415.53 | 14.52 | -13 | 6.6 | 4.08 | 1466.95 | 296.27 | 91.16 | 2.16 | 35.16 | 72.87 | 3.83 | 20.67 | 537340.11 | 16682.8 | 169063.27 | 65942.46 | 1039 | 2117.3 | 324.91 | 143.3 | 2.15 | 34.47 | 73.5 | 4.8 | 28 | 883101 | 21030.16 | 277686.64 | 2142-09-05 02:53 | 1437 | 3 | 10.5 | 90 | 666 | 2 | 7 | 80 | 928 | 3 | 12 | 105 | 690 | 0 | 0 | 0 | 0 | 8 | 275 | 2284 | 0 | 0 | 0 | 0 | 0 | 1244.6 | 161998 | 7.53 | 24 | 2191.2 | 279798.67 | 8.2 | 24 | 3583 | 3436 | 912.3
2018-08-23 | 2287.83 | 0 | 0 | 0 | 31.16 | 26.9 | 30.6 | 0.141 | 194 | 0 | 2173 | 0 | 0 | 0 | 4.32 | 0 | 33.48 | 198.32 | 0 | 2206.48 | 240.47 | 0 | 2015.34 | -3.516 | -1.8 | -7.92 | 1.08 | 89.42 | 0 | 0 | 1.93 | 37.69 | 71.75 | 4.45 | 19.6 | 47452.21 | 1305.04 | 12355.8 | 5010.36 | 78 | 2220.59 | 269.39 | 144.78 | 1.93 | 35.56 | 73.9 | 5.85 | 20.25 | 852794.22 | 20535.9 | 285936.07 | 2139-06-08 17:46 | 1322 | 3 | 10.5 | 105 | 508 | 1 | 3 | 35 | 215 | 3 | 11.5 | 95 | 702 | 0 | 0 | 0 | 0 | 7 | 235 | 1425 | 1 | 1 | 0 | 1 | 3 | 779 | 103697 | 6.05 | 18.80278 | 1648.9 | 256673 | 6.65 | 22.18583 | 2288 | 2428 | 826.8
2018-08-24 | 2549.98 | 0 | 0 | 0 | 31.21 | 26.87 | 30.4 | 0.143 | 437 | 0 | 2398 | 0 | 0 | 0 | -1.98 | 0 | -41.4 | 435.02 | 0 | 2356.6 | 487.42 | 0 | 2131.83 | -5.972 | -134.05 | -11.22 | -12.06 | 507.36 | 0 | 31.07 | 1.82 | 36.23 | 73.03 | 3.97 | 20.83 | 221485.12 | 6956.67 | 55086.89 | 26465.08 | 416 | 2182.92 | 382.34 | 135.77 | 1.91 | 35.41 | 73.3 | 4.53 | 21 | 898657.13 | 21962.57 | 290601.77 | 2143-01-06 09:50 | 1437 | 2 | 7 | 55 | 544 | 1 | 2.5 | 25 | 436 | 1 | 3 | 30 | 0 | 0 | 0 | 0 | 0 | 4 | 110 | 980 | 0 | 0 | 0 | 0 | 0 | 509.6 | 71520.67 | 4.47 | 12.72889 | 1823.7 | 237651.33 | 7.33 | 24 | 2550 | 2334 | 627.3
2018-08-25 | 4063.73 | 0 | 0 | 47.93 | 30.71 | 26.8 | 30.97 | 0.144716 | 1681 | 0 | 2918 | 0 | 0 | 53 | 46.2 | 0 | 100.52 | 1727.2 | 0 | 3071.52 | 1393.35 | 0 | 2652.04 | 0.284 | -135.3 | -16.95 | 10.56 | 1910.95 | 268.31 | 154.85 | 1.86 | 36.96 | 73.13 | 4.9 | 20.7 | 786190.05 | 23313.41 | 214969.83 | 91188.15 | 1437 | 2177.57 | 341.85 | 165.36 | 1.91 | 36.42 | 73.03 | 3.9 | 23.03 | 882046.38 | 21592.88 | 281815.32 | 2142-12-21 09:22 | 1437 | 3 | 10 | 70 | 657 | 4 | 15.5 | 130 | 878 | 3 | 11 | 85 | 868 | 0 | 0 | 0 | 0 | 10 | 285 | 2403 | 1 | 1 | 2 | 1 | 5 | 1357.7 | 169883.33 | 7.63 | 24 | 2324.2 | 269330 | 8.37 | 24 | 4112 | 3682 | 712.4
2018-08-26 | 3797 | 0 | 90.08 | 48.17 | 31.25 | 26.5 | 30.9 | 0.1463471 | 1479 | 0 | 2700 | 0 | 0 | 153 | -61.59 | 0 | -97.32 | 1417.41 | 0 | 2755.68 | 1338.92 | 0 | 2525.37 | 3.316 | -23.5 | 4.44 | 2.34 | 1982.57 | 363.71 | 160.33 | 1.95 | 37.72 | 73.3 | 3.97 | 21.47 | 791791.7 | 22618.02 | 231735.85 | 91176.96 | 1437 | 2021.71 | 397.7 | 153.31 | 1.91 | 37.13 | 73.63 | 3.63 | 20.6 | 880038.79 | 21096.45 | 270416.09 | 2142-12-06 05:46 | 1437 | 4 | 14 | 120 | 884 | 3 | 11 | 95 | 632 | 3 | 11.5 | 90 | 650 | 0 | 0 | 0 | 0 | 10 | 305 | 2166 | 1 | 0 | 0 | 1 | 2 | 1365 | 169251.67 | 7.73 | 24 | 2344.1 | 266240.33 | 8.6 | 24 | 3935 | 3709 | 1225.8
2018-08-27 | 3811.85 | 0 | 94.48 | 48.01 | 32.35 | 26.4 | 31.27 | 0.1481335 | 1534 | 0 | 2645 | 0 | 0 | 158 | 5.91 | 0 | 6 | 1539.91 | 0 | 2809 | 1394.22 | 0 | 2522.66 | -7.696 | 16 | -27.12 | -48.15 | 2037.99 | 337.31 | 171.93 | 1.88 | 35.45 | 73.6 | 3.93 | 21.67 | 780495.9 | 22717.3 | 214548.83 | 91114.56 | 1437 | 2018.91 | 299.22 | 160.37 | 1.99 | 36.56 | 75.8 | 4.13 | 21.03 | 858605.47 | 21199.9 | 263990.37 | 2142-11-29 18:14 | 1437 | 3 | 10.5 | 86 | 678 | 3 | 10 | 85 | 649 | 3 | 11 | 105 | 689 | 0 | 0 | 0 | 0 | 9 | 276 | 2016 | 0 | 1 | 2 | 1 | 4 | 1350.4 | 168463.67 | 7.67 | 24 | 2384.8 | 265420.67 | 8.7 | 24 | 3954 | 3735 | 1197
2018-08-28 | 4012.68 | 0 | 0 | 47.81 | 31.7 | 26.53 | 31.1 | 0.1516548 | 1555 | 0 | 2912 | 0 | 0 | 53 | 41.82 | 0 | 25.48 | 1596.82 | 0 | 2990.48 | 1401.98 | 0 | 2590.57 | 17.176 | -13.6 | -42.54 | -109.77 | 2054.8 | 350.83 | 156.32 | 2.1 | 36.88 | 72.1 | 4.3 | 20.4 | 721119.06 | 22099.2 | 232306.81 | 91096.17 | 1437 | 2024.27 | 289.43 | 155.83 | 2.06 | 36.89 | 73.3 | 3.77 | 22.2 | 848471.51 | 20347.74 | 260848.71 | 2141-02-02 05:17 | 1383 | 3 | 10.5 | 65 | 653 | 4 | 13.5 | 120 | 808 | 4 | 14.5 | 120 | 868 | 0 | 0 | 0 | 0 | 11 | 305 | 2329 | 1 | 0 | 0 | 1 | 2 | 1237.6 | 161861.67 | 7.27 | 23.40639 | 2477 | 264120 | 9.03 | 24 | 4061 | 3715 | 1186.1
2018-08-29 | 3317.53 | 0 | 0 | 0 | 31.56 | 26.57 | 30.93 | 0.135 | 1498 | 0 | 1904 | 0 | 0 | 0 | -45.36 | 0 | -40.12 | 1452.64 | 0 | 1863.88 | 1389.34 | 0 | 1804.12 | -16.308 | 216.7 | 93.27 | 135.54 | 1808.84 | 236.05 | 116.73 | 1.83 | 37.59 | 73.45 | 3.67 | 18.13 | 634963.03 | 19208.73 | 200104.18 | 78614.26 | 1240 | 1568.37 | 184.33 | 108.73 | 1.93 | 37.8 | 73.85 | 4.03 | 21.73 | 672490.26 | 15749.43 | 200307.42 | 2111-12-02 19:55 | 1086 | 4 | 15.5 | 130 | 660 | 3 | 11.5 | 65 | 639 | 2 | 7.5 | 100 | 634 | 0 | 0 | 0 | 0 | 9 | 295 | 1933 | 0 | 1 | 1 | 1 | 3 | 910 | 110081.67 | 7.1 | 15.75278 | 2320.5 | 267850.67 | 8.53 | 24 | 3318 | 3231 | 1054.6
2018-08-30 | 3940.51 | 0 | 347.07 | 0 | 31.99 | 26.4 | 31.03 | 0.1351042 | 1419 | 0 | 2898 | 206 | 0 | 178 | 21.03 | 0 | 70.48 | 1646.03 | 0 | 3146.48 | 1407.13 | 0 | 2680.35 | 5.12 | 96 | 13.14 | 26.37 | 2195.13 | 354.67 | 170.39 | 1.92 | 37.24 | 73.23 | 4.63 | 21.7 | 762179.88 | 22743.8 | 255663.9 | 91146.06 | 1437 | 2102.11 | 271.14 | 145.81 | 1.99 | 37.87 | 74.37 | 4.33 | 23.2 | 880608.22 | 20955.64 | 283995.74 | 2142-11-05 15:50 | 1437 | 3 | 11.5 | 85 | 900 | 3 | 11.25 | 95 | 646 | 3 | 11 | 120 | 926 | 0 | 0 | 0 | 233 | 9 | 300 | 2705 | 1 | 1 | 1 | 1 | 4 | 1306.7 | 170071.67 | 7.4 | 24 | 2569.9 | 268430.67 | 9.33 | 24 | 4288 | 3877 | 1168.5
2018-08-31 | 3954.67 | 0 | 237.72 | 0 | 31.2 | 26.37 | 31.4 | 0.1414953 | 1433 | 0 | 2908 | 92 | 0 | 169 | 44.58 | 0 | -55.88 | 1569.58 | 0 | 3021.12 | 1386.9 | 0 | 2792.48 | -2.668 | 14.6 | -2.79 | -5.13 | 2237.39 | 303.94 | 156.81 | 1.88 | 35.56 | 75.05 | 4.17 | 21.8 | 753092.38 | 22901.62 | 258594.88 | 91098.85 | 1437 | 1974.63 | 270.67 | 128.73 | 1.98 | 35.79 | 73.75 | 4.05 | 24.05 | 837599.61 | 19810.12 | 273682.03 | 2130-01-18 00:43 | 1338 | 4 | 14 | 110 | 667 | 1 | 3.5 | 30 | 210 | 3 | 11.5 | 90 | 673 | 3 | 11 | 105 | 712 | 11 | 335 | 2262 | 1 | 1 | 1 | 0 | 3 | 1332.3 | 171128.33 | 7.5 | 24 | 2557.1 | 266007 | 9.33 | 24 | 4192.4 | 3889 | 1225.8
2018-09-01 | 4189.15 | 0 | 0 | 0 | 31.87 | 26.77 | 31.43 | 0.152 | 1471 | 0 | 3083 | 0 | 0 | 0 | -45.45 | 0 | 17.72 | 1425.55 | 0 | 3100.72 | 1360.56 | 0 | 2794.08 | -2.652 | -187.65 | -16.05 | -3.54 | 2146.31 | 385.54 | 159.34 | 1.93 | 37.12 | 73.33 | 3.67 | 19.47 | 734838.63 | 22664.69 | 249825.9 | 91137.62 | 1437 | 2098.27 | 317.48 | 143.79 | 1.89 | 36.18 | 73.27 | 3.5 | 22.3 | 899456.44 | 21156.36 | 281587.53 | 2142-10-08 07:26 | 1437 | 3 | 10.5 | 70 | 889 | 1 | 3 | 30 | 410 | 4 | 15 | 80 | 640 | 3 | 11.5 | 100 | 701 | 11 | 280 | 2640 | 1 | 1 | 1 | 1 | 4 | 1319.5 | 171390.33 | 7.37 | 24 | 2588.1 | 268585.33 | 9.37 | 24 | 4189 | 3908 | 1248.5
2018-09-02 | 4235.92 | 0 | 0 | 0 | 31.69 | 26.75 | 31.3 | 0.15 | 1520 | 0 | 3043 | 0 | 0 | 0 | -15.87 | 0 | 59.2 | 1504.13 | 0 | 3102.2 | 1330.88 | 0 | 2710.08 | -1.316 | 159.25 | -2.22 | -10.38 | 2116.26 | 298.35 | 172.38 | 2.09 | 35.65 | 73.65 | 4.7 | 19.1 | 732574.05 | 20488.17 | 229992.8 | 91097.15 | 1437 | 2120.46 | 278.37 | 146.83 | 2 | 37.08 | 73.9 | 3.3 | 21.6 | 902916.01 | 20915.15 | 276048.65 | 2142-09-01 16:48 | 1437 | 4 | 15 | 105 | 875 | 2 | 7.5 | 50 | 630 | 0 | 0 | 0 | 0 | 3 | 12 | 70 | 687 | 9 | 225 | 2192 | 0 | 0 | 1 | 0 | 1 | 1374 | 172561.33 | 7.7 | 24 | 2473.3 | 268618 | 8.93 | 24 | 4236 | 3847 | 1254
2018-09-03 | 3687.01 | 0 | 0 | 0 | 30.34 | 26.53 | 30.63 | 0.142 | 1491 | 0 | 2981 | 0 | 0 | 0 | 34.29 | 0 | -47.84 | 1525.29 | 0 | 2933.16 | 1368.53 | 0 | 2761.52 | 11.484 | -22.55 | 18.51 | 7.86 | 1638.25 | 218.47 | 158.42 | 1.77 | 35.73 | 74.7 | 3.93 | 19.67 | 605696.98 | 16636.04 | 169668.37 | 71902.67 | 1134 | 2029.43 | 282.16 | 178.91 | 1.81 | 36.89 | 72.95 | 3.77 | 22.9 | 860233.72 | 20365.87 | 261115.85 | 2142-10-22 00:14 | 1437 | 3 | 11.5 | 60 | 628 | 4 | 15.5 | 110 | 843 | 0 | 0 | 0 | 0 | 4 | 14 | 90 | 866 | 11 | 260 | 2337 | 1 | 1 | 1 | 0 | 3 | 1377.8 | 117873 | 7.57 | 24 | 1954.7 | 224741.33 | 7.92 | 19.34722 | 3687 | 3333 | 1220.3
2018-09-04 | 2527.72 | 0 | 0 | 0 | 30.11 | 25.93 | 30.57 | 0.143 | 628 | 0 | 2378 | 0 | 0 | 0 | -15.93 | 0 | -29.12 | 612.07 | 0 | 2348.88 | 608.34 | 0 | 2096.95 | 1.792 | 8.9 | -21.51 | -6.42 | 1623.41 | 169.3 | 113.19 | 1.83 | 36.67 | 73.35 | 4.53 | 20.77 | 628459.28 | 18642.19 | 170266.96 | 78564.71 | 1239 | 933.23 | 73.52 | 76.68 | 1.84 | 37.41 | 72.45 | 3.97 | 21.37 | 449833.86 | 10663.3 | 115526.25 | 2072-08-23 11:02 | 753 | 2 | 7 | 50 | 418 | 1 | 3.5 | 50 | 436 | 0 | 0 | 0 | 0 | 2 | 7.5 | 60 | 455 | 5 | 160 | 1309 | 1 | 1 | 1 | 0 | 3 | 1435.9 | 174175 | 8 | 24 | 873.6 | 175992 | 3.43 | 8.414444 | 2528 | 2310 | 1054.7
2018-09-05 | 4145.94 | 0 | 0 | 0 | 30.85 | 26.67 | 30.9 | 0.142 | 1561 | 0 | 2975 | 0 | 0 | 0 | -13.05 | 0 | 29.88 | 1547.95 | 0 | 3004.88 | 1378.7 | 0 | 2723.03 | 5.32 | -19.65 | -2.37 | 8.28 | 2080.17 | 253.68 | 160.32 | 1.91 | 37.57 | 73.37 | 5.8 | 19.63 | 685957.12 | 22295.97 | 230825.06 | 90975.38 | 1437 | 2007.32 | 127.5 | 172.89 | 1.91 | 37.09 | 73.37 | 3.7 | 22.3 | 867083.68 | 21499.09 | 237448.88 | 2142-07-02 05:46 | 1437 | 3 | 10 | 95 | 655 | 2 | 6.5 | 60 | 641 | 0 | 0 | 0 | 0 | 2 | 7.5 | 55 | 661 | 7 | 210 | 1957 | 1 | 1 | 0 | 0 | 2 | 1177.5 | 164488.67 | 6.87 | 24 | 2355 | 266418.33 | 8.67 | 24 | 4146 | 3533 | 1111.8
2018-09-06 | 3214.52 | 0 | 527.44 | 0 | 30.93 | 26.8 | 31.53 | 0.1254383 | 1248 | 0 | 2045 | 243 | 0 | 338 | 52.26 | 0 | -9.76 | 1543.26 | 0 | 2373.24 | 1323.77 | 0 | 2191.6 | -14.136 | -74.3 | -5.16 | -11.97 | 1698.18 | 209.84 | 123.73 | 1.89 | 37.21 | 72.25 | 4.13 | 21.63 | 619875.94 | 19942.39 | 184625.05 | 78699.33 | 1242 | 2035.18 | 153.06 | 149.8 | 1.91 | 37.14 | 73.15 | 3.57 | 21.7 | 860182.13 | 22315.9 | 232903.45 | 2142-07-12 02:24 | 1437 | 0 | 0 | 0 | 0 | 3 | 10 | 30 | 618 | 2 | 7 | 110 | 845 | 3 | 10.5 | 95 | 662 | 8 | 235 | 2125 | 1 | 1 | 1 | 0 | 3 | 1130.2 | 160276.33 | 6.73 | 24 | 2173.1 | 263399.67 | 7.97 | 24 | 3742 | 3303 | 1225.8
2018-09-07 | 3804.85 | 0 | 0 | 0 | 30.5 | 26.73 | 30.93 | 0.146 | 1376 | 0 | 3039 | 0 | 0 | 0 | -19.35 | 0 | -4.52 | 1356.65 | 0 | 3034.48 | 1274.7 | 0 | 2701.65 | 5.98 | -53.55 | 6.66 | -14.19 | 2071.94 | 278.65 | 157.34 | 1.72 | 36.32 | 75.05 | 5.03 | 22.33 | 721160 | 23082.73 | 227688.23 | 91021.05 | 1437 | 1835.7 | 156.71 | 147.34 | 1.88 | 36.87 | 70.4 | 2.3 | 20.1 | 767087.32 | 20910.71 | 228302.77 | 2138-03-07 20:10 | 1301 | 0 | 0 | 0 | 0 | 3 | 10 | 60 | 633 | 3 | 11 | 95 | 639 | 4 | 14.5 | 105 | 897 | 10 | 260 | 2169 | 0 | 1 | 1 | 0 | 2 | 1315.9 | 171101.33 | 7.3 | 24 | 2147.6 | 244494.67 | 8.13 | 21.78028 | 3805 | 3464 | 1140.3
2018-09-08 | 3984.07 | 0 | 0 | 0 | 29.19 | 26.7 | 30.67 | 0.146 | 1353 | 0 | 3086 | 0 | 0 | 0 | -10.05 | 0 | 21.32 | 1342.95 | 0 | 3107.32 | 1210.84 | 0 | 2767.89 | -5.036 | -112.6 | -18.03 | 29.97 | 2084.85 | 274.25 | 159.82 | 1.91 | 33.99 | 73.93 | 3.37 | 21.8 | 692843.38 | 23121.15 | 233568.3 | 91085.69 | 1437 | 1931.14 | 247.28 | 142.75 | 1.89 | 37.04 | 72.37 | 3.17 | 22.27 | 808250.03 | 21826.45 | 253691.59 | 2139-12-14 12:14 | 1352 | 0 | 0 | 0 | 0 | 5 | 18 | 90 | 855 | 3 | 10 | 75 | 612 | 3 | 10.5 | 85 | 655 | 11 | 250 | 2122 | 1 | 1 | 1 | 0 | 3 | 1241.3 | 166824.33 | 7.13 | 24 | 2313.2 | 268055.33 | 8.4 | 24 | 3984 | 3554.5 | 1225.8
2018-09-09 | 3853.74 | 0 | 0 | 0 | 29.5 | 26 | 30.4 | 0.146 | 1174 | 0 | 3017 | 0 | 0 | 0 | 81.42 | 0 | -34.28 | 1255.42 | 0 | 2982.72 | 1053.54 | 0 | 2764.91 | 4.56 | -51.1 | -91.2 | -140.52 | 1819.96 | 226.05 | 130.25 | 1.9 | 37.23 | 72.9 | 4.1 | 21.4 | 702328.43 | 20474.79 | 193308.78 | 80617.65 | 1272 | 2107.14 | 265.1 | 174.87 | 1.78 | 36.68 | 73.5 | 3.8 | 22 | 880517.47 | 23115.15 | 262042.01 | 2142-07-18 04:05 | 1437 | 0 | 0 | 0 | 0 | 4 | 14 | 105 | 46.48333 | 4 | 13 | 120 | 13.88333 | 3 | 10.5 | 75 | 11.36667 | 11 | 300 | 4304 | 1 | 1 | 2 | 0 | 4 | 1221.2 | 169111 | 7.2 | 24 | 2260.4 | 266427.67 | 8.67 | 24 | 3854 | 3481.5 | 1225.6
2018-09-10 | 3833.59 | 0 | 201.53 | 0 | 29.69 | 25.6 | 30.67 | 0.1387025 | 1350 | 0 | 2871 | 59 | 0 | 163 | -83.79 | 0 | 12.56 | 1325.21 | 0 | 3046.56 | 1325.65 | 0 | 2742.57 | 0.376 | 4.9 | 35.07 | 75.06 | 2042.95 | 294.36 | 161.87 | 1.86 | 36.12 | 73.67 | 3.93 | 20.63 | 748928.58 | 22994.55 | 233836.02 | 91043.47 | 1437 | 2043.43 | 306.9 | 146.3 | 1.86 | 36.37 | 74.2 | 4.13 | 22.5 | 871128.88 | 23043.27 | 266513.98 | 2142-07-04 10:48 | 1431 | 0 | 0 | 0 | 0 | 3 | 11.5 | 110 | 655 | 3 | 12 | 100 | 668 | 3 | 10 | 90 | 686 | 9 | 300 | 2009 | 1 | 1 | 0 | 0 | 2 | 1357.8 | 173084 | 7.5 | 24 | 2304.1 | 271065 | 8.27 | 24 | 4035.4 | 3662 | 1226
2018-09-11 | 3965.41 | 0 | 304.12 | 0 | 30.5 | 26.3 | 30.33 | 0.1328096 | 1408 | 0 | 2860 | 135 | 0 | 200 | -3.27 | 0 | 5.88 | 1539.73 | 0 | 3065.88 | 1377.7 | 0 | 2762.97 | -9.784 | 82.4 | 85.14 | 47.01 | 2144.82 | 355.34 | 162.83 | 1.73 | 33.57 | 74.85 | 3.27 | 20.83 | 783700.43 | 23089.5 | 257210.45 | 91093.14 | 1437 | 2152.66 | 307.85 | 176.89 | 1.72 | 34.79 | 73.5 | 5.3 | 20.27 | 872353.4 | 23405.02 | 286642.75 | 2142-10-01 23:02 | 1437 | 2 | 7.5 | 70 | 631 | 0 | 0 | 0 | 0 | 3 | 10.5 | 85 | 644 | 3 | 11.5 | 90 | 887 | 8 | 245 | 2162 | 1 | 1 | 2 | 0 | 4 | 1290.4 | 166585.33 | 7.53 | 23.90417 | 2373.3 | 268292.33 | 8.6 | 23.89611 | 4269.5 | 3663.5 | 1254.5
2018-09-12 | 2769.42 | 0 | 1068.3 | 0 | 30.67 | 26.77 | 31.17 | 0.1111308 | 978 | 0 | 2012 | 394 | 0 | 779 | 5.01 | 0 | -17.92 | 1377.01 | 0 | 2773.08 | 1229.94 | 0 | 2539.64 | -0.848 | 217.6 | 17.46 | -0.03 | 1550.68 | 214.88 | 124.31 | 1.92 | 33.64 | 73.3 | 5.2 | 21.53 | 566817.72 | 17155.81 | 181297.9 | 66443.42 | 1048 | 2213.32 | 309.23 | 169.89 | 1.89 | 35.13 | 73.9 | 4.63 | 23.67 | 865965.03 | 22493.78 | 285929.37 | 2142-05-22 03:22 | 1437 | 2 | 8 | 40 | 641 | 0 | 0 | 0 | 0 | 3 | 11.5 | 65 | 669 | 3 | 13 | 80 | 458 | 8 | 185 | 1768 | 1 | 0 | 1 | 0 | 2 | 1101 | 143316 | 7.27 | 23.57778 | 2189.4 | 248289.33 | 8.47 | 24 | 3837.5 | 3290 | 1026.3
2018-09-13 | 2679.71 | 0 | 545.31 | 0 | 30.65 | 26.33 | 30.7 | 0.1196651 | 392 | 0 | 2484 | 123 | 0 | 478 | -8.79 | 0 | -0.32 | 506.21 | 0 | 2961.68 | 540.9 | 0 | 2650.89 | 13.956 | -55.35 | -35.85 | 16.77 | 2109.4 | 220.36 | 215.63 | 1.89 | 35.82 | 72.15 | 4.57 | 19.5 | 816047.03 | 23122.27 | 225944.17 | 91156.81 | 1437 | 1121.86 | 128.54 | 77.68 | 1.83 | 36.09 | 73.15 | 3.67 | 21.73 | 491896.18 | 12452.35 | 139399.41 | 2060-08-11 09:22 | 819 | 2 | 7.5 | 35 | 588 | 0 | 0 | 0 | 0 | 3 | 11 | 90 | 664 | 2 | 8 | 35 | 677 | 7 | 160 | 1929 | 1 | 1 | 1 | 0 | 3 | 1314 | 166899.33 | 7.47 | 24 | 1507 | 174209.67 | 7.4 | 16.01694 | 3225 | 2821 | 969.4
2018-09-14 | 3453.25 | 0 | 0 | 0 | 30.72 | 27.03 | 31.4 | 0.135 | 1189 | 0 | 2295 | 0 | 0 | 0 | 50.88 | 0 | 16.6 | 1239.88 | 0 | 2311.6 | 1001.39 | 0 | 2092.18 | -7.792 | 17.6 | 17.28 | -21.18 | 2120 | 190.31 | 199.49 | 1.9 | 35.46 | 72.83 | 3.63 | 17.73 | 743532.11 | 23241.43 | 236847.92 | 91037.06 | 1437 | 1227.12 | 163.82 | 72.12 | 2.02 | 35.64 | 72.7 | 5.45 | 25.35 | 544895.62 | 13627.29 | 163995.06 | 2125-11-29 13:26 | 909 | 4 | 15 | 105 | 619 | 0 | 0 | 0 | 0 | 3 | 10 | 55 | 384 | 2 | 7.5 | 40 | 668 | 9 | 200 | 1671 | 0 | 1 | 1 | 0 | 2 | 833.6 | 120388.33 | 5 | 18.02111 | 2145.7 | 263510.5 | 8 | 24 | 3453 | 2979.4 | 969.4
2018-09-15 | 4177.7 | 0 | 0 | 0 | 29.77 | 26.87 | 31.37 | 0.134 | 1133 | 495 | 3120 | 0 | 0 | 0 | -7.08 | 0 | 14.52 | 1125.92 | 495 | 3134.52 | 1019.07 | 446.02 | 2818.38 | 8.26 | -59.05 | -1.17 | 20.61 | 2078.05 | 196.34 | 207.05 | 1.81 | 36.81 | 73.8 | 4.56 | 19.2 | 794529.15 | 23307.92 | 222568.43 | 91134.52 | 1437 | 2016.74 | 250.16 | 122.73 | 1.91 | 37.06 | 71.25 | 2.64 | 20.04 | 876812.57 | 21766.42 | 271681.32 | 2142-11-25 12:14 | 1437 | 3 | 11.5 | 75 | 686 | 0 | 0 | 0 | 0 | 3 | 12.5 | 95 | 916 | 4 | 15.5 | 130 | 703 | 10 | 300 | 2305 | 1 | 1 | 1 | 1 | 4 | 1330.4 | 171371.67 | 7.47 | 24 | 2382.4 | 269347.67 | 8.63 | 24 | 4178 | 3712.5 | 1026.4
2018-09-16 | 3631.15 | 0 | 467.36 | 0 | 29.82 | 27.05 | 30.9 | 0.1169513 | 1390 | 0 | 2868 | 201 | 0 | 315 | -6.24 | 0 | -44.56 | 1584.76 | 0 | 3138.44 | 1443.29 | 0 | 2861.66 | -11.444 | 121.1 | -13.44 | 0.9 | 2064.96 | 172.76 | 190.46 | 1.94 | 37.09 | 73.35 | 4.47 | 21.5 | 757742.85 | 22894.59 | 214799.87 | 91125.23 | 1437 | 2022.25 | 210.42 | 135.23 | 1.85 | 36.36 | 71.6 | 3.3 | 22.25 | 869525.03 | 21307.21 | 265637.46 | 2142-09-03 12:43 | 1432 | 3 | 11.5 | 55 | 654 | 1 | 3.5 | 30 | 448 | 3 | 11.5 | 100 | 481 | 2 | 7 | 60 | 745 | 9 | 245 | 2328 | 1 | 1 | 0 | 1 | 3 | 1246.7 | 167629.67 | 7.13 | 24 | 2360.8 | 258648.67 | 8.1 | 24 | 4098.5 | 3608 | 1254.45
2018-09-17 | 3832.97 | 0 | 190.85 | 0 | 29.98 | 26.47 | 31.23 | 0.1304973 | 1581 | 0 | 2898 | 0 | 0 | 210 | -48.69 | 0 | -68.04 | 1532.31 | 0 | 3039.96 | 1425.77 | 0 | 2818.19 | 1.768 | -298.45 | -9.3 | -43.68 | 1994.8 | 244.67 | 175.92 | 1.95 | 38.89 | 72.3 | 3.6 | 20.15 | 731979.2 | 21911.9 | 223767.25 | 86381.8 | 1363 | 1965.1 | 236.75 | 133.25 | 2.02 | 36.5 | 72.65 | 4.2 | 25.05 | 851488.11 | 19861.54 | 270912.5 | 2140-10-26 11:17 | 1379 | 3 | 11 | 85 | 677 | 4 | 14 | 80 | 892 | 3 | 11 | 85 | 861 | 2 | 10.5 | 60 | 481 | 12 | 310 | 2911 | 1 | 0 | 1 | 0 | 2 | 1195.8 | 165367.33 | 6.8 | 23.42306 | 2380.6 | 258539.67 | 8.77 | 24 | 4024 | 3576.4 | 1311.5
2018-09-18 | 4204.06 | 0 | 0 | 0 | 29.94 | 26.67 | 31.07 | 0.138 | 1585 | 0 | 2989 | 0 | 0 | 0 | 42.75 | 0 | 45.36 | 1627.75 | 0 | 3034.36 | 1474.69 | 0 | 2708.72 | 8.82 | -30.4 | -139.77 | -99.12 | 2134.38 | 334.64 | 168.36 | 1.95 | 37.55 | 72.4 | 3.63 | 22.33 | 766238.67 | 23368.28 | 251853.57 | 91083.06 | 1437 | 2025.45 | 246.67 | 127.73 | 1.72 | 35.51 | 72.25 | 3.95 | 23.85 | 874159.57 | 21067.11 | 271017.67 | 2142-08-24 06:58 | 1437 | 3 | 11.5 | 95 | 705 | 1 | 4 | 40 | 693 | 3 | 10.5 | 95 | 694 | 2 | 7 | 70 | 536 | 9 | 300 | 2628 | 0 | 1 | 1 | 1 | 3 | 1335.9 | 173312.67 | 7.3 | 24 | 2415.1 | 267560.67 | 8.73 | 24 | 4204 | 3751 | 1339.9
2018-09-19 | 4160.1 | 0 | 0 | 0 | 30.11 | 26.15 | 30.45 | 0.139 | 1593 | 0 | 2978 | 0 | 0 | 0 | 6.18 | 0 | -6.4 | 1599.18 | 0 | 2971.6 | 1438.62 | 0 | 2714.82 | 1.328 | -15.6 | 41.79 | -15.84 | 2048.31 | 232.72 | 177.89 | 1.9 | 36.1 | 0 | 5.5 | 17.8 | 740499.7 | 22586.12 | 236889.36 | 88579.69 | 1398 | 2059.33 | 231.76 | 149.29 | 1.96 | 37 | 0 | 6.1 | 25.5 | 883398.6 | 21130.96 | 274683.01 | 2142-08-17 01:41 | 1437 | 3 | 11.5 | 95 | 743 | 5 | 17.5 | 135 | 862 | 3 | 10 | 105 | 670 | 1 | 3.5 | 35 | 0 | 12 | 370 | 2275 | 1 | 0 | 1 | 1 | 3 | 1339.5 | 170672 | 7.63 | 24 | 2315.1 | 267827 | 8.4 | 24 | 4160 | 3655 | 1254.4
2018-09-20 | 3358.12 | 0 | 0 | 0 | 28.53 | 26.2 | 32.1 | 0.14 | 1562 | 0 | 2133 | 0 | 0 | 0 | 17.19 | 0 | 88.76 | 1579.19 | 0 | 2221.76 | 1415.25 | 0 | 1899.65 | -0.472 | 130 | 113.79 | 146.31 | 2087.15 | 204.37 | 204.11 | 1.92 | 38.98 | 70.2 | 2.9 | 19.2 | 781646.97 | 22882.93 | 231686.18 | 90377.08 | 1426 | 1291.79 | 116.42 | 71.61 | 0 | 21 | 0 | 0 | 0 | 565292.03 | 13246.15 | 175287.38 | 2089-02-24 23:46 | 911 | 3 | 11 | 85 | 658 | 2 | 6 | 35 | 426 | 3 | 10.5 | 95 | 682 | 1 | 3 | 35 | 243 | 9 | 250 | 2009 | 1 | 1 | 0 | 1 | 3 | 873.6 | 115706.67 | 7.57 | 16.01694 | 2147.6 | 263636.67 | 7.87 | 24 | 3358 | 3022 | 1140.5
2018-09-21 | 3251.46 | 0 | 0 | 0 | 28.15 | 26.47 | 32.2 | 0.139 | 1544 | 0 | 2206 | 0 | 0 | 0 | -78.66 | 0 | -38.96 | 1465.34 | 0 | 2167.04 | 1357.09 | 0 | 1940.55 | -0.384 | 43.3 | -53.16 | -15 | 1424.13 | 102.37 | 97.19 | 1.86 | 39.01 | 72 | 3.3 | 18.2 | 590777.37 | 15852.26 | 141855.39 | 65059.63 | 1027 | 1873.9 | 218.84 | 110.19 | 0 | 21 | 0 | 0 | 0 | 825071.8 | 19041 | 254757.14 | 2131-07-20 07:26 | 1324 | 2 | 8 | 40 | 458 | 3 | 11 | 100 | 853 | 3 | 11 | 65 | 442 | 0 | 0 | 0 | 257 | 8 | 205 | 2010 | 0 | 1 | 0 | 1 | 2 | 795.3 | 115240.33 | 7 | 17.15861 | 2060.3 | 259703.67 | 7.73 | 24 | 3251 | 2855.5 | 997.9
2018-09-22 | 4064.73 | 0 | 95.53 | 0 | 26.88 | 26.85 | 33.6 | 0.1309177 | 1520 | 0 | 2520 | 0 | 0 | 105 | 25.95 | 0 | 23.84 | 1545.95 | 0 | 2648.84 | 1418.89 | 0 | 2424.5 | -2.564 | -1.4 | 33.84 | 7.86 | 2134.75 | 248.6 | 151.82 | 1.85 | 37.07 | 72.95 | 4.9 | 18.87 | 743724.64 | 22390.54 | 238691.43 | 91030.35 | 1437 | 2102.55 | 207.61 | 136.75 | 0 | 21 | 0 | 0 | 0 | 892013.44 | 20995.66 | 267075.77 | 2142-08-16 23:31 | 1437 | 3 | 10.5 | 90 | 680 | 3 | 12 | 70 | 669 | 0 | 0 | 0 | 0 | 3 | 11.5 | 80 | 741 | 9 | 240 | 2090 | 1 | 0 | 1 | 1 | 3 | 1252.1 | 169329.33 | 7.13 | 24 | 2387.8 | 269211.33 | 8.63 | 24 | 4160.4 | 3640 | 1129.3
2018-09-23 | 4065.74 | 0 | 0 | 0 | 27.58 | 26.73 | 31.8 | 0.136 | 1565 | 0 | 2628 | 0 | 0 | 0 | 29.34 | 0 | 15.64 | 1594.34 | 0 | 2643.64 | 1425.51 | 0 | 2378.69 | -2.268 | 94.65 | 10.17 | -7.86 | 2065.12 | 185.4 | 153.41 | 2.04 | 36.67 | 71.7 | 4.45 | 20.55 | 769842.84 | 22394.26 | 224884.59 | 90895.23 | 1437 | 2023.74 | 256.47 | 140.76 | 1.98 | 34.19 | 0 | 12.35 | 20.95 | 892129 | 21141.26 | 260464.65 | 2142-05-16 09:07 | 1437 | 4 | 17.5 | 140 | 921 | 2 | 8 | 65 | 690 | 0 | 0 | 0 | 0 | 3 | 12 | 95 | 763 | 9 | 300 | 2374 | 1 | 0 | 2 | 1 | 4 | 1264.9 | 168947.33 | 7.3 | 24 | 2282.3 | 268549.67 | 8.27 | 24 | 4066 | 3547 | 1243.4
2018-09-24 | 3825.79 | 0 | 0 | 0 | 27.22 | 27.2 | 31.93 | 0.143 | 1552 | 0 | 2598 | 0 | 0 | 0 | 12.93 | 0 | 58.72 | 1564.93 | 0 | 2656.72 | 1418.11 | 0 | 2428.97 | -5.32 | -58.5 | -2.97 | -8.04 | 1932.96 | 152.18 | 158.36 | 1.87 | 33.78 | 74.5 | 15 | 19.4 | 815741.84 | 22118.08 | 188599.99 | 91030.93 | 1437 | 1959.03 | 157.88 | 155.34 | 1.83 | 35.75 | 73.2 | 3.87 | 21.07 | 880747.34 | 21373.84 | 225087.67 | 2142-08-02 16:05 | 1437 | 2 | 8 | 45 | 435 | 2 | 7 | 55 | 333 | 1 | 3.5 | 30 | 467 | 3 | 11.5 | 85 | 761 | 8 | 215 | 1996 | 1 | 0 | 0 | 1 | 2 | 1213.9 | 166199.33 | 7.07 | 24 | 2211.3 | 269920.67 | 7.93 | 24 | 3826 | 3425 | 1140.4
2018-09-25 | 3567.12 | 0 | 0 | 0 | 27.12 | 27 | 31.6 | 0.14 | 1523 | 0 | 2886 | 0 | 0 | 0 | -58.71 | 0 | -63.92 | 1464.29 | 0 | 2822.08 | 1305.31 | 0 | 2573.61 | -1.604 | 45.5 | 0.9 | 33.09 | 1538.61 | 120.19 | 94.16 | 1.79 | 35.31 | 0 | 6.27 | 19.83 | 643343.94 | 17759.67 | 150109.84 | 73195.66 | 1154 | 1959.29 | 176.89 | 145.8 | 1.74 | 35.44 | 0 | 4.73 | 20.5 | 883197.38 | 21646.88 | 232463.91 | 2142-03-25 10:34 | 1427 | 3 | 11.5 | 85 | 706 | 0 | 0 | 0 | 0 | 2 | 7.5 | 60 | 450 | 3 | 12 | 75 | 641 | 8 | 220 | 1797 | 1 | 0 | 1 | 1 | 3 | 970.1 | 128457 | 5.9 | 19.40083 | 2089.4 | 266634.67 | 7.63 | 24 | 3567 | 3059.5 | 1054.8
2018-09-26 | 3070.71 | 0 | 837.93 | 0 | 27.19 | 26.57 | 31.27 | 0.1060591 | 1298 | 0 | 2043 | 283 | 0 | 638 | 33.06 | 0 | 11.64 | 1614.06 | 0 | 2692.64 | 1454.88 | 0 | 2448.45 | 3.224 | 59 | -0.18 | -0.63 | 2029.55 | 252.18 | 148.29 | 1.85 | 33.79 | 0 | 4.06 | 17.82 | 785253.38 | 22558.83 | 223167.36 | 91037.5 | 1437 | 1967.06 | 209.24 | 120.2 | 1.87 | 34.63 | 0 | 3.22 | 19.47 | 864521.44 | 21527.87 | 247414.18 | 2141-11-01 21:22 | 1418 | 3 | 11 | 80 | 670 | 2 | 8 | 45 | 622 | 4 | 15.5 | 105 | 653 | 0 | 0 | 0 | 0 | 9 | 230 | 1945 | 1 | 0 | 1 | 1 | 3 | 1201.2 | 164083.33 | 7.03 | 24 | 2289.6 | 269180.67 | 8.3 | 24 | 3909 | 3491 | 1026.3
2018-09-27 | 2871.49 | 0 | 280.23 | 0 | 27.59 | 26.5 | 31.8 | 0.1239061 | 1601 | 0 | 1608 | 0 | 0 | 307 | -4.23 | 0 | -49.56 | 1596.77 | 0 | 1865.44 | 1470.33 | 0 | 1741.28 | -7.684 | 57.8 | 10.02 | 15.12 | 1986.39 | 240.57 | 172.36 | 1.91 | 37.28 | 0 | 4.7 | 22.3 | 790864.47 | 22049.16 | 217478.27 | 89708.67 | 1417 | 1234.91 | 154.31 | 90.65 | 1.72 | 34.87 | 0 | 4.25 | 19.55 | 562592.17 | 13924.91 | 157510.61 | 2085-05-12 21:07 | 917 | 2 | 7.5 | 55 | 439 | 3 | 10 | 90 | 666 | 1 | 3.5 | 45 | 721 | 0 | 0 | 0 | 0 | 6 | 190 | 1826 | 1 | 0 | 1 | 0 | 2 | 1377.8 | 170584.67 | 7.97 | 24 | 1435.9 | 177796.33 | 5.93 | 15.10917 | 3151.5 | 2814 | 1111.7
2018-09-28 | 4099.84 | 0 | 0 | 0 | 27.6 | 26.57 | 32.07 | 0.141 | 1579 | 0 | 2996 | 0 | 0 | 0 | 5.31 | 0 | -138.44 | 1584.31 | 0 | 2857.56 | 1439.02 | 0 | 2761.25 | 17.26 | -105.5 | 1.08 | -7.65 | 2093.42 | 303.33 | 200.53 | 1.82 | 36.82 | 0 | 4.05 | 21.12 | 786463.62 | 22960.69 | 242584.31 | 90998.95 | 1437 | 1987.99 | 269.73 | 135.75 | 1.79 | 35.01 | 0 | 4.33 | 20.2 | 868426.56 | 21768.08 | 268968.21 | 2142-02-10 23:31 | 1423 | 4 | 14.5 | 90 | 927 | 2 | 7.5 | 50 | 658 | 3 | 11 | 90 | 634 | 0 | 0 | 0 | 0 | 9 | 230 | 2219 | 1 | 0 | 1 | 1 | 3 | 1212.2 | 168432.33 | 7.2 | 24 | 2475.24 | 268163 | 8.97 | 24 | 4100 | 3687 | 1083
2018-09-29 | 3395.84 | 0 | 95.74 | 0 | 27.79 | 26.37 | 31.85 | 0.1429588 | 658 | 0 | 3085 | 0 | 0 | 105 | 113.1 | 0 | 149.12 | 771.1 | 0 | 3339.12 | 540.54 | 0 | 2817.53 | -3.696 | 113.25 | 22.71 | 1.53 | 2124.76 | 237.89 | 162.38 | 1.72 | 37.21 | 0 | 3.6 | 20.93 | 783021.26 | 23450.31 | 247265.63 | 91056.48 | 1437 | 1314.56 | 173.77 | 87.16 | 1.74 | 34.62 | 0 | 4.1 | 18.7 | 582195.38 | 14740.85 | 176539.53 | 2127-02-11 02:24 | 947 | 3 | 10.75 | 95 | 641 | 3 | 10.5 | 95 | 660 | 3 | 11 | 95 | 682 | 0 | 0 | 0 | 0 | 9 | 285 | 1983 | 1 | 0 | 1 | 1 | 3 | 1099.3 | 141260.67 | 7.63 | 21.65889 | 2069.4 | 248628.67 | 8.1 | 24 | 3492 | 3168.5 | 1026
2018-09-30 | 2652.69 | 0 | 0 | 0 | 27.99 | 26.6 | 32 | 0.139 | 166 | 0 | 2849 | 0 | 0 | 0 | -31.59 | 0 | -19.96 | 134.41 | 0 | 2829.04 | 180.83 | 0 | 2577.21 | -5.408 | -22 | -27.99 | -0.93 | 1418.81 | 123.48 | 98.72 | 1.77 | 37.36 | 74.2 | 3.17 | 18.87 | 512915.72 | 15096.15 | 184947.68 | 57434.31 | 905 | 1167.47 | 92.13 | 72.65 | 1.88 | 36.18 | 72.3 | 3.47 | 23.9 | 514479.67 | 12682.97 | 159860.47 | 2122-03-27 14:10 | 800 | 2 | 6.5 | 75 | 370 | 2 | 6.9 | 65 | 438 | 2 | 7.5 | 65 | 434 | 0 | 0 | 0 | 0 | 6 | 205 | 1242 | 0 | 0 | 0 | 1 | 1 | 425.9 | 65403 | 6.7 | 11.3 | 1885.5 | 236765 | 7.55 | 24 | 2653 | 2311.4 | 1054.4
2018-10-01 | 2837.5 | 0 | 0 | 0 | 28.35 | 27.03 | 32.13 | 0.144 | 722 | 0 | 2535 | 0 | 0 | 0 | 31.62 | 0 | 22.16 | 753.62 | 0 | 2557.16 | 648.42 | 0 | 2243.19 | 8.544 | 29.3 | 22.56 | -6.99 | 1619.93 | 209.94 | 113.73 | 2.02 | 37.71 | 70.9 | 3.58 | 20.9 | 640310.05 | 18488.66 | 208611.98 | 71908.22 | 1134 | 1193.68 | 84.38 | 88.67 | 1.93 | 34.93 | 74.1 | 4.53 | 19.98 | 549890.09 | 13754.26 | 156210.57 | 2125-05-05 11:31 | 892 | 2 | 6.25 | 45 | 509 | 1 | 3 | 40 | 465 | 1 | 4 | 25 | 220 | 2 | 7 | 90 | 696 | 6 | 200 | 1890 | 1 | 0 | 1 | 1 | 3 | 396.8 | 90479 | 6.85 | 9.9875 | 2118.5 | 262081 | 7.93 | 24 | 2838 | 2515.4 | 769.4
2018-10-02 | 1981.56 | 0 | 0 | 0 | 28.55 | 26.83 | 31.93 | 0.147 | 927 | 0 | 1364 | 0 | 0 | 0 | -6.33 | 0 | -41.08 | 920.67 | 0 | 1322.92 | 890.65 | 0 | 1167.4 | -11.776 | -50.7 | 9.48 | -12.33 | 928.02 | 106.49 | 67.69 | 1.99 | 37.51 | 73 | 3.6 | 20.03 | 378358.25 | 10980.41 | 109856.74 | 42884.63 | 666 | 679.08 | 84.97 | 51.1 | 1.96 | 35.17 | 72.8 | 4 | 25.77 | 284340.5 | 7386.65 | 87873.77 | 1980-10-25 00:29 | 479 | 1 | 3.5 | 15 | 236 | 1 | 3.5 | 0 | 5 | 0 | 0 | 15 | 0 | 1 | 3.5 | 30 | 250 | 3 | 60 | 491 | 1 | 0 | 0 | 0 | 1 | 584.3 | 91767.33 | 7.07 | 11.99083 | 1066.5 | 149213 | 4.87 | 10.48722 | 1982 | 1651 | 655.5
2018-10-03 | 2153.12 | 0 | 0 | 0 | 28.13 | 26.67 | 31.43 | 0.141 | 699 | 0 | 1346 | 0 | 0 | 0 | -107.52 | 0 | 24.8 | 591.48 | 0 | 1370.8 | 755.42 | 0 | 1387.37 | 6.46 | 29.1 | -31.95 | 12.45 | 1489.43 | 215.63 | 117.24 | 1.85 | 36.43 | 74.5 | 4.38 | 20.98 | 543242.35 | 15145.29 | 178961.06 | 63455.54 | 958 | 0 | 0 | 0 | 2.06 | 35.02 | 74.6 | 5 | 25.6 | 0 | 0 | 0 | 0 | 0 | 1 | 4 | 30 | 233 | 3 | 10.5 | 20 | 614 | 0 | 0 | 0 | 0 | 0 | 0 | 0 | 0 | 4 | 50 | 847 | 0 | 0 | 0 | 0 | 0 | 427.7 | 57396 | 6.63 | 10.23167 | 1408.6 | 207827.67 | 6.43 | 12.82 | 2153 | 1836.4 | 416.7
2018-10-04 | 2188.6 | 0 | 0 | 0 | 28.72 | 26.93 | 31.27 | 0.14 | 60 | 0 | 2508 | 0 | 0 | 0 | -6.27 | 0 | 32.28 | 53.73 | 0 | 2540.28 | 25.63 | 0 | 2258.73 | -1.62 | -9.75 | 18.27 | -1.59 | 1871.39 | 406.21 | 115.68 | 1.77 | 35.19 | 74.73 | 3.47 | 18.77 | 653768.91 | 18903.05 | 239128.51 | 79180.59 | 1203 | 0 | 0 | 0 | 1.61 | 34.12 | 75 | 4.37 | 23.03 | 0 | 0.81 | 0 | 0 | 0 | 2 | 8 | 85 | 717 | 0 | 0 | 0 | 0 | 0 | 0 | 0 | 0 | 2 | 8 | 85 | 475 | 4 | 170 | 1192 | 1 | 0 | 0 | 1 | 2 | 455 | 62600 | 4.53 | 11.89361 | 1612.5 | 241101 | 6.5 | 24 | 2189 | 2068 | 644.5
2018-10-05 | 1999.58 | 0 | 0 | 0 | 28.26 | 26.9 | 31.8 | 0.139 | 721 | 0 | 1408 | 0 | 0 | 0 | -2.34 | 0 | -52.56 | 718.66 | 0 | 1355.44 | 678.45 | 0 | 1290.45 | 3.612 | -54.9 | -10.56 | -4.77 | 2093.39 | 453.74 | 146.28 | 1.85 | 35.61 | 73.4 | 2.85 | 18.65 | 757837.74 | 22398.61 | 279096.93 | 94880.43 | 1437 | 0 | 0 | 0 | 1.86 | 35.35 | 74.15 | 4.5 | 22.9 | 0 | 2.43 | 0 | 0 | 0 | 1 | 3.5 | 20 | 228 | 2 | 7 | 70 | 422 | 0 | 0 | 0 | 0 | 1 | 3.5 | 40 | 215 | 4 | 130 | 865 | 1 | 0 | 0 | 1 | 2 | 247.5 | 60689.5 | 5.2 | 7.859167 | 1506.9 | 206202.67 | 7.17 | 22.62611 | 2000 | 1754.4 | 478.9
2018-10-06 | 1826.42 | 0 | 0 | 0 | 28.59 | 26.57 | 32.4 | 0.133 | 0 | 0 | 2121 | 0 | 0 | 0 | 25.98 | 0 | 23.84 | 0 | 0 | 2144.84 | 0 | 0 | 1877.77 | 5.504 | 11.5 | -8.64 | 0.27 | 1958.86 | 391.9 | 148.31 | 1.9 | 37.1 | 73.5 | 3.53 | 20.87 | 792991.41 | 21830.22 | 249458.2 | 92113.13 | 1394 | 0 | 0 | 0 | 1.91 | 35.15 | 74.75 | 3.77 | 23.53 | 676.53 | 48.5 | 0 | 0 | 0 | 1 | 3.5 | 25 | 231 | 1 | 3.5 | 25 | 215 | 0 | 0 | 0 | 0 | 1 | 3.5 | 30 | 220 | 3 | 80 | 666 | 1 | 0 | 0 | 0 | 1 | 453.2 | 59984.33 | 4.8 | 10.83722 | 1230.2 | 187191.33 | 6.77 | 21.37389 | 1826 | 1683 | 393.7
2018-10-07 | 3456.85 | 0 | 0 | 0 | 29.26 | 26.57 | 32.1 | 0.139 | 1200 | 0 | 2531 | 0 | 0 | 0 | 25.35 | 0 | 30.68 | 1225.35 | 0 | 2561.68 | 984.01 | 0 | 2305.35 | 0.288 | -110.2 | 25.05 | -4.32 | 1895.2 | 320.86 | 146.31 | 1.83 | 37.67 | 73.8 | 3.87 | 19.9 | 738778.33 | 22190.42 | 226397.86 | 89117.39 | 1405 | 1469.52 | 175.43 | 91.67 | 1.84 | 34.65 | 73.2 | 3.93 | 22.5 | 611564.55 | 17662.82 | 153647.02 | 2133-02-03 21:36 | 1229 | 2 | 7.5 | 55 | 441 | 1 | 4 | 30 | 220 | 0 | 0 | 0 | 0 | 2 | 7 | 60 | 460 | 5 | 145 | 1121 | 0 | 0 | 0 | 1 | 1 | 895.4 | 118457.67 | 6.17 | 19.88583 | 1947.5 | 249486.67 | 7.57 | 24 | 3457 | 2843 | 478.9
2018-10-08 | 3459.74 | 0 | 0 | 0 | 29.3 | 26.53 | 32.1 | 0.133 | 1214 | 0 | 2615 | 0 | 0 | 0 | 12.69 | 0 | 1.24 | 1226.69 | 0 | 2616.24 | 1086.14 | 0 | 2380.48 | -4.172 | -163.45 | -27.21 | -2.43 | 1652.69 | 206.39 | 174.94 | 1.85 | 37.27 | 73.6 | 4 | 18.83 | 721761.84 | 21745.63 | 171780.52 | 85725.11 | 1353 | 1832.27 | 274.22 | 121.72 | 1.87 | 34.99 | 73.65 | 5.3 | 22.57 | 726954.65 | 20679.92 | 206527.14 | 2142-10-04 02:38 | 1437 | 2 | 7.5 | 40 | 442 | 3 | 10.5 | 100 | 655 | 0 | 0 | 0 | 0 | 2 | 6.5 | 50 | 441 | 7 | 190 | 1538 | 0 | 1 | 1 | 1 | 3 | 1250.4 | 147131 | 8.1 | 24 | 1969.3 | 263193.67 | 7.2 | 24 | 3460 | 3219.5 | 836
2018-10-09 | 3578.9 | 0 | 0 | 0 | 28.64 | 26.83 | 32.1 | 0.133 | 1362 | 0 | 2667 | 0 | 0 | 0 | -75.03 | 0 | -27.04 | 1286.97 | 0 | 2639.96 | 1224.5 | 0 | 2353.73 | -1.72 | 69.5 | 19.5 | -10.56 | 1745.56 | 190.94 | 122.74 | 1.91 | 37.08 | 0 | 3.6 | 19.73 | 690468.15 | 20611.66 | 188992.28 | 84086.41 | 1327 | 1879.64 | 181.18 | 132.3 | 1.85 | 33.82 | 75.8 | 4.83 | 23.33 | 711613.79 | 20580.02 | 197198.67 | 2141-07-06 18:29 | 1421 | 3 | 11.5 | 85 | 712 | 1 | 3.5 | 50 | 445 | 0 | 0 | 0 | 0 | 3 | 11.5 | 85 | 735 | 7 | 220 | 1892 | 0 | 0 | 1 | 0 | 1 | 1255.8 | 150527 | 8.2 | 24 | 1987.5 | 323322 | 7.4 | 24 | 3579 | 3243.4 | 849.6
2018-10-10 | 3081.22 | 0 | 0 | 0 | 29.01 | 26.93 | 32.3 | 0.139 | 776 | 0 | 2550 | 0 | 0 | 0 | 5.64 | 0 | -15.96 | 781.64 | 0 | 2534.04 | 721.82 | 0 | 2314.27 | 2.94 | -65.45 | -8.94 | 2.31 | 1325.58 | 122.55 | 93.18 | 1.85 | 36.69 | 75.3 | 5.27 | 22.73 | 579283.04 | 16184.12 | 136837.47 | 64922.57 | 1026 | 1768.59 | 150.93 | 110.68 | 1.96 | 33.95 | 75.3 | 4.53 | 21.23 | 691826.09 | 19653.13 | 178755.24 | 2138-05-25 01:55 | 1299 | 0 | 0 | 0 | 0 | 2 | 7.5 | 65 | 420 | 0 | 0 | 0 | 211 | 2 | 7 | 50 | 424 | 4 | 115 | 1055 | 0 | 1 | 1 | 1 | 3 | 1368.7 | 167325 | 7.93 | 24 | 1274 | 186605 | 6 | 15.70389 | 3081 | 2643 | 845.2
2018-10-11 | 3932.68 | 0 | 0 | 0 | 28.08 | 27.45 | 32.25 | 0.136 | 1376 | 0 | 2978 | 0 | 0 | 0 | -25.89 | 0 | 23.72 | 1350.11 | 0 | 3001.72 | 1258.46 | 0 | 2701.73 | 0.484 | 287.3 | 9.75 | 3.54 | 1948.19 | 267.63 | 127.33 | 1.82 | 35.87 | 73.7 | 6.17 | 20.17 | 730148.46 | 22671.07 | 235270.68 | 88820.09 | 1402 | 1927.48 | 203.2 | 135.26 | 1.97 | 32.62 | 72.4 | 5.25 | 23.55 | 772713.64 | 21685.88 | 201968.01 | 2142-07-06 02:24 | 1437 | 0 | 0 | 0 | 0 | 3 | 10 | 105 | 650 | 3 | 11 | 100 | 669 | 3 | 10.5 | 100 | 694 | 9 | 305 | 2013 | 0 | 1 | 0 | 0 | 1 | 1563.4 | 172454.33 | 8.83 | 24 | 2183 | 269086 | 7.8 | 24 | 3933 | 3746 | 855.1
2018-10-12 | 3501.23 | 0 | 429.9 | 0 | 0 | 0 | 31.18 | 0.1229046 | 1289 | 0 | 2537 | 161 | 0 | 311 | -13.89 | 0 | -32.64 | 1436.11 | 0 | 2815.36 | 1305.85 | 0 | 2544.26 | -8.456 | 54.85 | 9.87 | 8.46 | 1973.05 | 229.08 | 146.32 | 0 | 36.49 | 0 | 0 | 0 | 734160.17 | 23521.57 | 228738.32 | 90908.7 | 1437 | 1933.66 | 132.14 | 134.25 | 0 | 34.08 | 0 | 0 | 0 | 748797.02 | 21549.29 | 198829.74 | 2141-05-10 21:50 | 1407 | 0 | 0 | 0 | 0 | 3 | 9 | 90 | 663 | 3 | 9.5 | 100 | 649 | 3 | 9 | 100 | 460 | 9 | 290 | 1772 | 0 | 0 | 1 | 1 | 2 | 1459.6 | 163445.5 | 8.55 | 24 | 2011.2 | 265925 | 7.45 | 24 | 3931 | 3471 | 940.5
2018-10-13 | 3530.58 | 0 | 0 | 570.99 | 28.79 | 26.63 | 31.97 | 0.1205119 | 1315 | 0 | 2433 | 115 | 0 | 506 | 1.44 | 0 | -8.48 | 1431.44 | 0 | 2930.52 | 1212.19 | 0 | 2561.8 | 7.784 | -367.5 | -34.86 | -38.64 | 1975.21 | 286.98 | 156.38 | 1.77 | 37.32 | 73.73 | 6.97 | 18.47 | 724471.07 | 23141.37 | 233136.75 | 90986.36 | 1437 | 2019.38 | 103.33 | 142.79 | 1.76 | 35.25 | 75.73 | 5 | 20.37 | 772573.14 | 22204.77 | 197646.86 | 2142-07-16 20:38 | 1437 | 0 | 0 | 0 | 0 | 3 | 10 | 85 | 685 | 2 | 7.5 | 70 | 638 | 1 | 3.5 | 60 | 684 | 6 | 215 | 2007 | 0 | 1 | 1 | 1 | 3 | 1505.1 | 166112 | 8.97 | 24 | 2127.5 | 268956 | 7.77 | 24 | 4102 | 3633 | 959.3
2018-10-14 | 3926.12 | 0 | 0 | 0 | 28.5 | 27 | 32.2 | 0.145 | 1445 | 0 | 3018 | 0 | 0 | 0 | 125.49 | 0 | 172.56 | 1570.49 | 0 | 3190.56 | 1305.11 | 0 | 2699.86 | -4.744 | 84.05 | -3.75 | 32.46 | 2032.51 | 251.21 | 158.39 | 1.8 | 37.29 | 73.6 | 7.07 | 19.97 | 742743.22 | 23326.33 | 241174.61 | 91045.05 | 1437 | 1825.88 | 198.98 | 103.7 | 1.82 | 34.98 | 74.4 | 4.3 | 22.5 | 663892.77 | 20579.03 | 197464.8 | 2137-12-14 06:58 | 1330 | 0 | 0 | 0 | 703 | 1 | 4 | 30 | 222 | 2 | 7 | 80 | 475 | 4 | 14 | 120 | 954 | 7 | 230 | 2354 | 0 | 1 | 1 | 1 | 3 | 1488.7 | 162922.67 | 8.73 | 23.15167 | 2029.3 | 262491.33 | 7.5 | 24 | 3926 | 3518 | 1105.9
2018-10-15 | 4062.74 | 0 | 0 | 0 | 29.31 | 26.9 | 32.07 | 0.146 | 1447 | 0 | 2962 | 0 | 0 | 0 | -94.68 | 0 | -164.6 | 1352.32 | 0 | 2797.4 | 1279.09 | 0 | 2687.14 | -5.308 | 19 | 1.68 | -7.08 | 1950.34 | 248.69 | 107.17 | 1.64 | 35.74 | 73.77 | 5.33 | 19.65 | 699159.48 | 22435.1 | 234094.18 | 88109.24 | 1391 | 2024.03 | 243.29 | 147.79 | 1.79 | 33.61 | 75.3 | 4.85 | 20.9 | 790452.55 | 22154.74 | 207215.5 | 2142-07-07 02:10 | 1437 | 2 | 7 | 65 | 693 | 0 | 0 | 30 | 422 | 0 | 0 | 0 | 0 | 3 | 10 | 60 | 747 | 5 | 155 | 1862 | 0 | 1 | 0 | 1 | 2 | 1537.9 | 161710 | 9.4 | 24 | 2111.2 | 268700 | 7.6 | 24 | 4063 | 3649 | 1153.4
2018-10-16 | 3245.35 | 0 | 0 | 0 | 29.21 | 26.9 | 32.07 | 0.145 | 962 | 0 | 3018 | 0 | 0 | 0 | 1.71 | 0 | -11.6 | 963.71 | 0 | 3006.4 | 852.04 | 0 | 2678.93 | 4.744 | -46.6 | 11.01 | -1.35 | 1855.35 | 276.92 | 124.76 | 1.69 | 36.2 | 73.1 | 6.6 | 20.9 | 706090.36 | 21554.83 | 231124.28 | 83864.1 | 1323 | 1320.08 | 76.69 | 82.64 | 1.8 | 34.66 | 75.3 | 5.3 | 19.1 | 500096.11 | 14199.27 | 136404.04 | 2082-05-18 04:48 | 928 | 1 | 3 | 45 | 479 | 4 | 12 | 0 | 615 | 0 | 0 | 0 | 0 | 2 | 7.5 | 50 | 507 | 7 | 95 | 1601 | 0 | 0 | 2 | 0 | 2 | 1284.9 | 138336.67 | 8.57 | 21.02972 | 1428.7 | 194903.67 | 6.63 | 16.03917 | 3245 | 2714 | 826.8
2018-10-17 | 3837.24 | 0 | 0 | 0 | 29.43 | 26.4 | 31.63 | 0.145 | 1451 | 0 | 2893 | 0 | 0 | 0 | 20.91 | 0 | 53.88 | 1471.91 | 0 | 2946.88 | 1306.73 | 0 | 2593.81 | 7.4 | -22.95 | -68.58 | -5.16 | 2055.81 | 287.41 | 188.02 | 1.72 | 36.74 | 71.83 | 5.13 | 19.2 | 774674.64 | 22942.69 | 232178.25 | 91070.89 | 1437 | 1784.21 | 124.94 | 117.71 | 1.92 | 34.18 | 72.47 | 6.37 | 23.4 | 696456.41 | 17982.98 | 185079.96 | 2130-09-23 00:14 | 1247 | 3 | 11 | 60 | 710 | 1 | 3.5 | 50 | 224 | 1 | 4 | 70 | 450 | 3 | 11 | 95 | 741 | 8 | 275 | 2125 | 0 | 0 | 1 | 1 | 2 | 1479.7 | 168988.33 | 8.63 | 24 | 2178.5 | 265684.67 | 7.9 | 24 | 3837 | 3659 | 826.8
2018-10-18 | 3448.12 | 0 | 534.81 | 45.05 | 28.82 | 26.77 | 31.8 | 0.112137 | 1029 | 0 | 2144 | 148 | 0 | 497 | 13.08 | 0 | -15.12 | 1190.08 | 0 | 2625.88 | 1175.76 | 0 | 2493.12 | -12.056 | 49.05 | 61.35 | 14.43 | 2090.49 | 233.07 | 166.85 | 1.76 | 37.12 | 73.95 | 4.67 | 20.93 | 831336.88 | 22783.1 | 222406.35 | 91039.86 | 1437 | 2049.12 | 191.86 | 166.35 | 1.8 | 35.54 | 75.1 | 4.07 | 23.1 | 850232.98 | 20925.64 | 205157.32 | 2141-09-27 18:14 | 1437 | 3 | 11.5 | 70 | 696 | 0 | 0 | 0 | 0 | 3 | 11 | 85 | 661 | 3 | 11 | 85 | 691 | 9 | 240 | 2048 | 0 | 1 | 0 | 2 | 3 | 1472.4 | 169734 | 8.53 | 24 | 2254.9 | 267198.33 | 8.2 | 24 | 4028 | 3727 | 1054.8
2018-10-19 | 3071.18 | 0 | 403.58 | 211.87 | 28.69 | 27.07 | 31.83 | 0.1199414 | 1248 | 0 | 2443 | 236 | 0 | 450 | -13.2 | 0 | 4.68 | 1470.8 | 0 | 2897.68 | 1251.73 | 0 | 2458.12 | 5.792 | -33.9 | 5.16 | -0.3 | 1572.48 | 214.55 | 110.21 | 1.72 | 37.03 | 0 | 4.67 | 19.57 | 643238.62 | 17338.88 | 178245.73 | 70332.01 | 1109 | 2073.02 | 277.61 | 170.37 | 1.84 | 34.33 | 0 | 4.3 | 21.53 | 853288.17 | 21098.78 | 229396.13 | 2137-12-01 15:22 | 1437 | 4 | 13.5 | 75 | 679 | 0 | 0 | 0 | 0 | 2 | 7.5 | 100 | 457 | 2 | 7 | 75 | 693 | 8 | 250 | 1829 | 0 | 1 | 1 | 1 | 3 | 1337.7 | 162937.67 | 8.03 | 24 | 2020.2 | 250747.33 | 7.67 | 23.415 | 3687 | 3358 | 1111.8
2018-10-20 | 4066.57 | 0 | 50.82 | 0 | 29.41 | 26.17 | 31.37 | 0.1382761 | 1596 | 0 | 2918 | 0 | 0 | 51 | 0.9 | 0 | 11 | 1596.9 | 0 | 2980 | 1444.35 | 0 | 2673.28 | -5.604 | -18.35 | -36.42 | -20.1 | 2118.62 | 328.9 | 183.08 | 1.8 | 36.87 | 0 | 5.37 | 19.03 | 790494.28 | 22344.02 | 248905.69 | 90275.81 | 1423 | 2046.41 | 265 | 169.38 | 1.84 | 34.84 | 0 | 3.63 | 20.37 | 856285.82 | 21171.27 | 225663.05 | 2133-06-09 07:55 | 1428 | 2 | 8.5 | 60 | 724 | 0 | 0 | 0 | 0 | 3 | 11.5 | 105 | 676 | 2 | 8 | 105 | 744 | 7 | 270 | 2144 | 0 | 1 | 0 | 1 | 2 | 1576.2 | 174909.33 | 8.9 | 24 | 2287.8 | 267118.67 | 8.3 | 24 | 4117.4 | 3864 | 1214.9
2018-10-21 | 3992.42 | 0 | 0 | 42.22 | 28.01 | 25.3 | 32.5 | 0.1316072 | 1525 | 0 | 2819 | 0 | 0 | 47 | 2.1 | 0 | 15.32 | 1527.1 | 0 | 2881.32 | 1390.5 | 0 | 2584 | -0.752 | 216.3 | 39.54 | 20.97 | 2154.26 | 355.01 | 181.94 | 1.85 | 37.32 | 0 | 4 | 22.17 | 780713.85 | 22513.46 | 257802.76 | 91085.62 | 1437 | 1952.6 | 245.36 | 151.31 | 2.02 | 34.34 | 0 | 5.1 | 23.8 | 820859.86 | 20477.77 | 208374.88 | 2140-07-09 03:50 | 1375 | 4 | 15.5 | 120 | 963 | 0 | 0 | 0 | 0 | 3 | 11.5 | 80 | 636 | 3 | 10.5 | 85 | 503 | 10 | 285 | 2102 | 0 | 1 | 1 | 1 | 3 | 1474.2 | 167826 | 8.63 | 23.04528 | 2304.1 | 266969.67 | 8.33 | 24 | 4034.5 | 3778 | 1197.4
2018-10-22 | 4092.08 | 0 | 0 | 49.51 | 27.97 | 26.33 | 32.23 | 0.1363341 | 1505 | 0 | 2948 | 0 | 0 | 55 | 10.65 | 0 | -32.52 | 1515.65 | 0 | 2970.48 | 1367.85 | 0 | 2642.09 | 4.076 | -47.4 | 20.04 | -16.17 | 2156.47 | 318.36 | 177.94 | 1.81 | 36.74 | 73.8 | 3.3 | 20.6 | 788906.08 | 22453.93 | 252243.44 | 91117.25 | 1437 | 2052.37 | 231.61 | 160.85 | 1.96 | 35.1 | 73.5 | 9.7 | 21.23 | 802786.15 | 21367.26 | 210814.54 | 2140-11-24 11:17 | 1418 | 2 | 7 | 65 | 244 | 0 | 0 | 0 | 434 | 3 | 11.5 | 70 | 659 | 3 | 11 | 120 | 1007 | 8 | 255 | 2344 | 0 | 1 | 1 | 1 | 3 | 1472.4 | 169817 | 8.67 | 23.62111 | 2313.3 | 267773.67 | 8.43 | 24 | 4142 | 3785.5 | 1191.9
2018-10-23 | 3692.46 | 0 | 0 | 51.65 | 28.17 | 26.27 | 31.65 | 0.1380556 | 1229 | 0 | 2959 | 0 | 0 | 57 | -3.6 | 0 | 7.28 | 1225.4 | 0 | 3023.28 | 1101.93 | 0 | 2686.11 | 7.784 | -16.15 | -3.66 | 8.94 | 1692.22 | 237.63 | 136.77 | 0 | 21 | 0 | 0 | 0 | 655019.88 | 18026.62 | 205175.34 | 72402.84 | 1141 | 2050.59 | 170.29 | 151.31 | 1.85 | 36.84 | 70.8 | 5 | 20.97 | 870032.88 | 21438.62 | 203638.7 | 2140-12-11 12:00 | 1429 | 0 | 0 | 0 | 0 | 1 | 3.5 | 55 | 696 | 3 | 11 | 100 | 646 | 3 | 11 | 90 | 764 | 7 | 245 | 2106 | 0 | 1 | 1 | 1 | 3 | 1348.3 | 155856.67 | 8.2 | 23.35417 | 2122.1 | 260130.67 | 7.87 | 24 | 3744 | 3470 | 1054.8
2018-10-24 | 3949.99 | 0 | 191.75 | 47.88 | 28.17 | 26.77 | 31.93 | 0.1357518 | 1581 | 0 | 2747 | 0 | 0 | 265 | -4.44 | 0 | 15 | 1576.56 | 0 | 3027 | 1429.84 | 0 | 2684.43 | -10.152 | 86 | 15.45 | 7.11 | 2133.43 | 318.75 | 183.96 | 0 | 21 | 76.5 | 0 | 0 | 822420.19 | 22955.75 | 249872.66 | 91111.1 | 1437 | 2077.75 | 174.05 | 142.79 | 1.83 | 36 | 74 | 4.83 | 26.13 | 857306.75 | 21949.52 | 203745.69 | 2142-10-22 14:53 | 1437 | 0 | 0 | 0 | 0 | 3 | 10.5 | 65 | 0 | 3 | 12 | 85 | 722 | 3 | 10.5 | 85 | 729 | 9 | 235 | 1451 | 0 | 1 | 1 | 0 | 2 | 1597.9 | 174592.33 | 9.1 | 24 | 2171.3 | 267651.33 | 7.9 | 24 | 4190 | 3769 | 1140.4
2018-10-25 | 3206.21 | 0 | 0 | 0 | 29.63 | 26.5 | 31.23 | 0.141 | 1563 | 0 | 1870 | 0 | 0 | 0 | -0.72 | 0 | -18.04 | 1562.28 | 0 | 1851.96 | 1416.58 | 0 | 1706.73 | 4.932 | -48.7 | -37.83 | 12.36 | 1936.58 | 240.1 | 146.3 | 0 | 30.06 | 0 | 0 | 0 | 793902.46 | 23332.67 | 225925.33 | 88770.04 | 1399 | 1235.57 | 66.22 | 96.23 | 1.85 | 35.7 | 73.3 | 4.28 | 22.35 | 548602.52 | 14103.62 | 117720.76 | 2102-11-19 22:48 | 926 | 1 | 4 | 35 | 207 | 1 | 3.5 | 55 | 219 | 2 | 8 | 75 | 222 | 1 | 4 | 30 | 240 | 5 | 195 | 888 | 0 | 1 | 0 | 1 | 2 | 902.7 | 148698.5 | 7.65 | 17.17806 | 1852.7 | 239097.5 | 7.7 | 23.51333 | 3206 | 2756 | 826.8
2018-10-26 | 2858.04 | 0 | 0 | 57.08 | 28.56 | 26.53 | 31.3 | 0.136282 | 931 | 0 | 2554 | 0 | 0 | 63 | -1.29 | 0 | -3.88 | 929.71 | 0 | 2613.12 | 853.72 | 0 | 2285.2 | -2.94 | -172.6 | -159.66 | -138.27 | 1688.63 | 229.04 | 149.85 | 1.82 | 36.82 | 73.6 | 5.08 | 20.82 | 685416.06 | 19638.14 | 205466.6 | 77462.91 | 1201 | 1282.19 | 106.02 | 91.7 | 1.71 | 35.39 | 70.1 | 4.2 | 21.9 | 549844.06 | 13744.75 | 132702.13 | 2063-10-04 10:19 | 922 | 1 | 3 | 20 | 220 | 2 | 6.5 | 50 | 225 | 3 | 10 | 65 | 641 | 0 | 0 | 30 | 236 | 6 | 165 | 1322 | 1 | 0 | 0 | 1 | 2 | 946.4 | 146866 | 7.3 | 19.69917 | 1701.7 | 252832.5 | 7.15 | 22.21611 | 2915 | 2648 | 769.8
2018-10-27 | 4081.92 | 0 | 0 | 49.66 | 27.1 | 25.8 | 30.13 | 0.1392938 | 1568 | 0 | 2892 | 0 | 0 | 55 | 2.01 | 0 | 24.8 | 1570.01 | 0 | 2971.8 | 1413.29 | 0 | 2619.41 | 0 | 17.6 | 152.28 | 119.67 | 2069.03 | 295.62 | 177.95 | 1.47 | 36.31 | 74.2 | 4.4 | 20.4 | 791667.93 | 23447.23 | 254236.46 | 91067.42 | 1437 | 2108.33 | 225.78 | 176.41 | 1.6 | 34.62 | 74.9 | 5.13 | 26 | 844587.44 | 21106.35 | 225467.46 | 2140-09-24 09:50 | 1437 | 0 | 0 | 0 | 0 | 2 | 8 | 65 | 608 | 3 | 11.5 | 90 | 616 | 4 | 14.5 | 120 | 951 | 9 | 275 | 2175 | 0 | 1 | 0 | 1 | 2 | 1554.3 | 173741.67 | 8.8 | 24 | 2245.9 | 266136.33 | 8.17 | 24 | 4132 | 3800 | 741.3
2018-10-28 | 4196.16 | 0 | 0 | 0 | 27.04 | 26 | 29.9 | 0.141 | 1611 | 0 | 2982 | 0 | 0 | 0 | -18.12 | 0 | -24.92 | 1592.88 | 0 | 2957.08 | 1459.5 | 0 | 2722.79 | -6.08 | 89.45 | 27.21 | 2.22 | 2110.32 | 364.27 | 179.93 | 1.51 | 35.82 | 76.37 | 5.83 | 21.3 | 803371.25 | 23418.85 | 256935.92 | 91127.56 | 1437 | 2093.94 | 201.01 | 163.38 | 1.67 | 35.08 | 75.65 | 5.4 | 22.57 | 812173 | 21383.47 | 212943.92 | 2141-05-03 12:43 | 1430 | 0 | 0 | 0 | 0 | 3 | 10.5 | 95 | 674 | 4 | 14.5 | 105 | 885 | 3 | 11 | 95 | 611 | 10 | 295 | 2170 | 1 | 1 | 0 | 1 | 3 | 1537.9 | 170797.33 | 8.87 | 24 | 2205.9 | 266731 | 8.03 | 24 | 4196 | 3744 | 1197.5
2018-10-29 | 3796.04 | 0 | 0 | 50.68 | 28.05 | 26.73 | 31 | 0.1391308 | 1405 | 0 | 2907 | 0 | 0 | 56 | 18.24 | 0 | 1.72 | 1423.24 | 0 | 2964.72 | 1271.43 | 0 | 2615.35 | 9.784 | -123.65 | -32.82 | 5.61 | 1928.85 | 266.9 | 190.97 | 1.51 | 36.46 | 73.85 | 4.86 | 20.36 | 782166.62 | 23247.53 | 221088.47 | 90748.09 | 1432 | 1965.3 | 159.7 | 172.91 | 1.58 | 35.14 | 74.85 | 4.36 | 20.66 | 842171.66 | 20913.71 | 193832.25 | 2142-08-09 14:53 | 1437 | 0 | 0 | 0 | 0 | 2 | 7 | 35 | 448 | 3 | 11.5 | 100 | 650 | 3 | 10.5 | 50 | 709 | 8 | 185 | 1807 | 1 | 1 | 0 | 1 | 3 | 1476 | 174507.67 | 8.33 | 24 | 2083.8 | 180016 | 7.57 | 24 | 3847 | 3560 | 1101
2018-10-30 | 4041.64 | 0 | 0 | 46.17 | 28.8 | 26.5 | 31.1 | 0.1364472 | 1570 | 0 | 2813 | 0 | 0 | 51 | -24.69 | 0 | -36.8 | 1545.31 | 0 | 2827.2 | 1420.75 | 0 | 2544.16 | -0.672 | 110.45 | -3.12 | -6.87 | 1964.24 | 298.58 | 186.99 | 1.72 | 35.64 | 72.15 | 4.27 | 21.23 | 796298.96 | 22875.51 | 232730.67 | 88445.22 | 1394 | 2091.58 | 152.28 | 151.83 | 1.85 | 35.32 | 72.35 | 3.9 | 18.73 | 811517.7 | 21229.34 | 206842.1 | 2141-10-12 11:46 | 1437 | 0 | 0 | 0 | 0 | 3 | 10.5 | 85 | 677 | 3 | 11 | 80 | 634 | 3 | 11 | 90 | 937 | 9 | 255 | 2248 | 1 | 1 | 0 | 1 | 3 | 1528.8 | 175239.67 | 8.67 | 24 | 2191.2 | 265961.67 | 8 | 23.30778 | 4088 | 3720 | 1135
2018-10-31 | 3058.46 | 0 | 0 | 0 | 27.86 | 26.73 | 31.47 | 0.139 | 1345 | 0 | 1481 | 0 | 0 | 0 | -1.62 | 0 | 15.4 | 1343.38 | 0 | 1496.4 | 1219.48 | 0 | 1363.75 | -8.816 | 215.8 | -125.07 | 0.39 | 1575.87 | 243.95 | 144.33 | 1.57 | 35.01 | 73.95 | 7.78 | 20.7 | 655148.29 | 18712.92 | 199760.35 | 71874.71 | 1134 | 1491.1 | 118.49 | 108.21 | 1.85 | 35.73 | 73.15 | 4.65 | 23.95 | 610556.58 | 16540.23 | 152145.87 | 2120-09-25 20:24 | 1129 | 0 | 0 | 0 | 0 | 2 | 7 | 65 | 462 | 3 | 10.5 | 80 | 660 | 2 | 7.5 | 55 | 488 | 7 | 200 | 1610 | 1 | 0 | 0 | 0 | 1 | 1354.1 | 157419 | 8.47 | 22.87806 | 1397.8 | 186150.33 | 7.17 | 11.08722 | 3058 | 2752 | 855.2
2018-11-01 | 3799.07 | 0 | 0 | 0 | 27.79 | 27 | 31.43 | 0.139 | 1614 | 0 | 2909 | 0 | 0 | 0 | 120.87 | 0 | -31.4 | 1734.87 | 0 | 2877.6 | 1448.15 | 0 | 2617.09 | 9.2 | -5 | 0.93 | 18.15 | 2088.25 | 343.92 | 183.42 | 1.73 | 36.05 | 73.6 | 5.7 | 17.7 | 831026.79 | 23611.32 | 261039.26 | 91065.05 | 1437 | 1623.39 | 180.46 | 128.76 | 1.92 | 34.78 | 74.5 | 4.5 | 22.5 | 640170.59 | 16368.39 | 178482.72 | 2117-08-27 03:07 | 1132 | 0 | 0 | 0 | 235 | 2 | 7 | 30 | 638 | 3 | 11.5 | 95 | 425 | 3 | 12 | 75 | 751 | 8 | 200 | 2049 | 1 | 1 | 0 | 1 | 3 | 1397.7 | 159482 | 8.57 | 24 | 2020.1 | 251353.67 | 7.67 | 24 | 3799 | 3418 | 1043.6
2018-11-02 | 3981.67 | 0 | 0 | 13.58 | 28.27 | 27.1 | 31.93 | 0.1335305 | 1626 | 0 | 2885 | 7 | 0 | 8 | -124.77 | 0 | 19.28 | 1508.23 | 0 | 2912.28 | 1489.44 | 0 | 2614.71 | -5.884 | -61.4 | 20.34 | 1.65 | 2009.18 | 293.35 | 173.9 | 1.81 | 37.42 | 0 | 4.67 | 22.2 | 792445.74 | 23626.72 | 248596.69 | 90988.21 | 1437 | 1944.02 | 146.4 | 132.74 | 1.79 | 35.6 | 0 | 5.03 | 20.37 | 804793.04 | 19905.96 | 198888.35 | 2140-09-04 12:00 | 1378 | 3 | 11 | 90 | 777 | 3 | 12 | 90 | 418 | 2 | 7.5 | 65 | 649 | 3 | 10.5 | 100 | 360 | 11 | 345 | 2204 | 0 | 1 | 0 | 1 | 2 | 1465.1 | 171815.67 | 8.53 | 24 | 2169.4 | 269827.33 | 7.8 | 24 | 3996 | 3634 | 1054.4
2018-11-03 | 4255.09 | 0 | 0 | 0 | 28.93 | 25.33 | 31.5 | 0.14 | 1625 | 0 | 2938 | 0 | 0 | 0 | 5.55 | 0 | -18.12 | 1630.55 | 0 | 2919.88 | 1452.02 | 0 | 2632.41 | 10.628 | 37.1 | 120.72 | -45.09 | 2107.37 | 272.31 | 166.87 | 1.78 | 37.36 | 0 | 4.3 | 20.17 | 813336.63 | 23598.75 | 251054.35 | 90891.61 | 1435 | 2102.18 | 145.51 | 142.27 | 1.85 | 35.06 | 0 | 4.83 | 22.43 | 828887.35 | 20659.6 | 214030.84 | 2142-12-06 03:22 | 1437 | 3 | 11 | 65 | 685 | 2 | 7 | 70 | 644 | 3 | 11 | 80 | 655 | 0 | 0 | 0 | 249 | 8 | 215 | 2233 | 1 | 1 | 0 | 1 | 3 | 1496.1 | 170193.67 | 8.6 | 24 | 2298.6 | 270977.67 | 8.2 | 24 | 4255 | 3795 | 1163.2
2018-11-04 | 4038.21 | 0 | 0 | 0 | 28.9 | 24.85 | 31.5 | 0.132 | 1516 | 0 | 3014 | 0 | 0 | 0 | 40.59 | 0 | 50.24 | 1556.59 | 0 | 3064.24 | 1376.21 | 0 | 2753.06 | -9.676 | -78.65 | 0.27 | 38.01 | 2042.99 | 338.47 | 141.76 | 1.82 | 37.09 | 72.4 | 4.33 | 23.37 | 796948.97 | 23430.5 | 255751.21 | 91044.71 | 1437 | 1894.38 | 184.31 | 135.25 | 1.83 | 35.71 | 73.8 | 4.47 | 20.73 | 800845.59 | 19725.22 | 198009.09 | 2138-02-28 07:12 | 1362 | 3 | 9.5 | 70 | 664 | 2 | 7 | 60 | 445 | 3 | 11 | 80 | 673 | 3 | 11.5 | 90 | 708 | 11 | 300 | 2490 | 2 | 0 | 0 | 1 | 3 | 1510.6 | 170087.33 | 8.7 | 24 | 2211.4 | 265230.33 | 8.07 | 24 | 4038 | 3722 | 1158.8
2018-11-05 | 2678.07 | 0 | 0 | 0 | 28.53 | 26.15 | 32.25 | 0.14 | 571 | 0 | 2490 | 0 | 0 | 0 | -40.53 | 0 | -43 | 530.47 | 0 | 2447 | 629.88 | 0 | 2235.86 | 10.908 | 27.7 | 5.76 | 8.04 | 1528.11 | 230.33 | 145.4 | 1.93 | 37.37 | 72.7 | 3.87 | 23.1 | 616468.84 | 17840.02 | 188205.54 | 68543.36 | 1081 | 1246.78 | 114.86 | 78.64 | 1.93 | 35.98 | 72.97 | 4.23 | 21.17 | 517944.5 | 13144.84 | 139154.7 | 2078-05-04 22:34 | 899 | 2 | 7 | 65 | 482 | 2 | 7 | 75 | 482 | 2 | 7 | 55 | 452 | 1 | 4.5 | 25 | 265 | 7 | 220 | 1681 | 0 | 0 | 0 | 1 | 1 | 1395.9 | 175614 | 9.4 | 23.335 | 1346.7 | 267855 | 8.6 | 13.77306 | 2678 | 2743 | 817
2018-11-06 | 2452.61 | 0 | 0 | 0 | 28.88 | 25.65 | 32.03 | 0.149 | 224 | 0 | 2478 | 0 | 0 | 0 | 5.82 | 0 | -4.72 | 229.82 | 0 | 2473.28 | 89.5 | 0 | 2267.89 | -11.668 | 61.05 | -13.89 | -4.56 | 0 | 0 | 0 | 1.74 | 36.13 | 74.85 | 4.27 | 20.07 | 0 | 13.73 | 0 | 0 | 0 | 2273.55 | 237.47 | 141.28 | 1.82 | 34.74 | 74.1 | 4.13 | 21.87 | 827333.31 | 20383.84 | 252682.84 | 2140-10-29 17:17 | 1398 | 2 | 7 | 45 | 440 | 2 | 7.5 | 60 | 708 | 3 | 11 | 75 | 415 | 0 | 0 | 0 | 0 | 7 | 180 | 1563 | 2 | 0 | 0 | 1 | 3 | 0 | 38728 | 0 | 4.043333 | 2120.3 | 232318 | 7.77 | 23.83861 | 2453 | 2120 | 811.4
2018-11-07 | 1470.34 | 0 | 0 | 0 | 27.94 | 25.9 | 32.3 | 0.143 | 800 | 0 | 795 | 0 | 0 | 0 | -7.26 | 0 | 54.48 | 792.74 | 0 | 849.48 | 727.02 | 0 | 701.95 | 12.144 | -117.85 | 35.22 | -3.09 | 0 | 0 | 0 | 1.69 | 36.01 | 74.87 | 3.93 | 19.77 | 0 | 13.8 | 0 | 0 | 0 | 1465.41 | 170.06 | 109.73 | 1.87 | 35.73 | 72.8 | 3.93 | 22.27 | 584914.81 | 13570.94 | 168143.19 | 2087-08-31 14:38 | 959 | 2 | 6.5 | 65 | 190 | 1 | 4 | 35 | 216 | 1 | 4 | 30 | 463 | 0 | 0 | 0 | 0 | 4 | 130 | 869 | 1 | 0 | 0 | 1 | 2 | 0 | 0 | 0 | 2.2125 | 1363.1 | 158781 | 6.23 | 16.15083 | 1470 | 1363 | 684.1
2018-11-08 | 2146.28 | 0 | 0 | 0 | 28.72 | 26 | 32.37 | 0.146 | 1092 | 0 | 1375 | 0 | 0 | 0 | -21.39 | 0 | -40.72 | 1070.61 | 0 | 1334.28 | 1020.54 | 0 | 1285.11 | -11.388 | -22.1 | -15.63 | 10.2 | 76.05 | 0 | 0 | 1.8 | 36.38 | 74.2 | 3.23 | 20.13 | 57522.05 | 1208.88 | 8788.29 | 4756.95 | 74 | 2075.27 | 224.38 | 136.25 | 1.92 | 37.15 | 72 | 4.3 | 21.1 | 829871.2 | 20676.07 | 230909.18 | 2142-01-30 07:41 | 1437 | 1 | 3.5 | 35 | 230 | 2 | 9.5 | 115 | 434 | 1 | 3.5 | 20 | 223 | 0 | 0 | 0 | 0 | 4 | 170 | 887 | 0 | 0 | 0 | 1 | 1 | 553.3 | 91114 | 4.3 | 19.79583 | 1214 | 190131.5 | 6.35 | 16.08278 | 2146 | 1767 | 456
2018-11-09 | 3796.41 | 0 | 0 | 0 | 29.29 | 25.77 | 32.03 | 0.141 | 1343 | 0 | 2832 | 0 | 0 | 0 | -2.94 | 0 | 20.36 | 1340.06 | 0 | 2852.36 | 1179.25 | 0 | 2525.38 | -4.46 | 70.4 | -7.2 | -5.25 | 2021.84 | 255.12 | 164.38 | 1.9 | 36.51 | 73.9 | 3.47 | 20.43 | 794851.79 | 22161.91 | 244822.01 | 91198.42 | 1437 | 1754.89 | 122.85 | 108.18 | 1.91 | 35.72 | 74.4 | 4.1 | 21.03 | 700975.47 | 18031.13 | 191672.2 | 2124-05-15 00:58 | 1225 | 2 | 8 | 50 | 671 | 2 | 10 | 70 | 433 | 3 | 11 | 80 | 458 | 0 | 0 | 0 | 0 | 7 | 200 | 1562 | 1 | 0 | 0 | 1 | 2 | 1317.6 | 162632 | 8 | 24 | 1911.1 | 256833.67 | 7.23 | 24 | 3796 | 3229 | 598.4
2018-11-10 | 3924.82 | 0 | 0 | 0 | 28.59 | 26.7 | 32.2 | 0.145 | 1539 | 0 | 2865 | 0 | 0 | 0 | 61.53 | 0 | 27.8 | 1600.53 | 0 | 2892.8 | 1394.66 | 0 | 2582.16 | 6.168 | 4 | -42.81 | -6.75 | 2020.1 | 139.56 | 174.91 | 1.85 | 36.63 | 75.7 | 4.27 | 21.67 | 780160.52 | 22160.55 | 231036.67 | 91095.26 | 1437 | 2020.42 | 137.19 | 127.26 | 1.94 | 36.72 | 73.6 | 4.6 | 21.1 | 856972.35 | 19500.61 | 215776.92 | 2140-03-24 21:36 | 1437 | 3 | 11.5 | 55 | 669 | 2 | 7 | 50 | 636 | 1 | 3.5 | 45 | 464 | 0 | 0 | 0 | 0 | 6 | 150 | 1769 | 1 | 0 | 0 | 1 | 2 | 1334.1 | 165388.33 | 7.9 | 24 | 2091.1 | 268013.33 | 7.7 | 24 | 3925 | 3425 | 896.9
2018-11-11 | 4030.13 | 0 | 0 | 0 | 28.41 | 27.4 | 32.67 | 0.145 | 1576 | 0 | 2861 | 0 | 0 | 0 | -52.26 | 0 | -1.84 | 1523.74 | 0 | 2859.16 | 1416.51 | 0 | 2633 | 8.344 | -160.15 | 48.54 | -10.59 | 2013.67 | 106.4 | 151.83 | 1.89 | 36.76 | 71.4 | 4.4 | 18.97 | 773734.75 | 22332.09 | 220387.47 | 91128.63 | 1437 | 2055.5 | 106.37 | 96.68 | 1.9 | 36.23 | 71.4 | 3.4 | 20.57 | 835263.28 | 19778.24 | 219604.44 | 2139-01-18 00:14 | 1437 | 3 | 11 | 55 | 671 | 1 | 18 | 75 | 456 | 3 | 11 | 50 | 661 | 0 | 0 | 0 | 0 | 7 | 180 | 1788 | 1 | 1 | 0 | 1 | 3 | 1315.8 | 163068 | 7.97 | 24 | 2100.3 | 269891.67 | 7.6 | 24 | 4030 | 3416 | 1083.1
2018-11-12 | 4186.9 | 0 | 0 | 0 | 28.71 | 27.07 | 32.37 | 0.15 | 1637 | 0 | 2963 | 0 | 0 | 0 | 42.9 | 0 | 49.6 | 1679.9 | 0 | 3012.6 | 1455.77 | 0 | 2632.68 | -8.632 | -100.85 | -16.23 | 6.87 | 2062.44 | 97.95 | 161.85 | 1.88 | 36.9 | 70.65 | 3.23 | 19.17 | 795262.65 | 23105.2 | 238193.04 | 91102.16 | 1437 | 2110.8 | 54.74 | 127.21 | 1.95 | 36.64 | 72.5 | 3.33 | 19.2 | 868664.32 | 20685.02 | 229062.51 | 2142-07-11 12:29 | 1437 | 3 | 12 | 50 | 722 | 3 | 11.5 | 100 | 921 | 3 | 11.5 | 55 | 663 | 0 | 0 | 0 | 0 | 9 | 205 | 2306 | 1 | 1 | 0 | 1 | 3 | 1372.3 | 162898.5 | 8 | 24 | 2187.7 | 264611 | 8.1 | 24 | 4187 | 3560 | 1111.7
2018-11-13 | 4096.52 | 0 | 0 | 0 | 28.93 | 27 | 32 | 0.149 | 1472 | 0 | 3019 | 0 | 0 | 0 | -28.65 | 0 | -35 | 1443.35 | 0 | 2984 | 1320.39 | 0 | 2730.8 | 6.84 | -3.05 | -63.6 | -69.87 | 1968.41 | 193.55 | 190.98 | 1.79 | 37.21 | 70.9 | 3.7 | 19.3 | 823606.28 | 23298.65 | 229476.1 | 91099.83 | 1437 | 2053.94 | 131.97 | 150.32 | 1.85 | 36.25 | 72.5 | 3.8 | 20.1 | 864012.12 | 21225.24 | 231689.08 | 2142-11-30 07:12 | 1437 | 3 | 11 | 90 | 709 | 3 | 10 | 100 | 588 | 3 | 11 | 90 | 715 | 0 | 0 | 0 | 0 | 9 | 280 | 2012 | 1 | 1 | 0 | 1 | 3 | 1445.1 | 167215.5 | 8 | 24 | 2133 | 265918 | 7.65 | 24 | 4097 | 3578 | 1130.7
2018-11-14 | 2786.93 | 0 | 232.91 | 0 | 30.27 | 26.47 | 31.25 | 0.1310444 | 609 | 0 | 2508 | 0 | 0 | 256 | 30.96 | 0 | 4.84 | 639.96 | 0 | 2768.84 | 606.59 | 0 | 2521 | -13.476 | 21.7 | -23.91 | 6.81 | 1913.54 | 163.01 | 180.01 | 1.78 | 36.84 | 75.6 | 3.45 | 22.25 | 803623.04 | 22966.32 | 212493.56 | 91038.56 | 1437 | 1139.73 | 89.92 | 73.14 | 1.76 | 34.82 | 73.6 | 3.77 | 23.03 | 458488.15 | 11703.81 | 132047.23 | 2079-10-15 14:38 | 806 | 2 | 8.5 | 30 | 728 | 0 | 0 | 0 | 0 | 1 | 4 | 30 | 242 | 1 | 3.5 | 35 | 507 | 4 | 95 | 1477 | 1 | 0 | 0 | 0 | 1 | 1346.7 | 169808.67 | 7.93 | 24 | 1508.4 | 186292 | 7.4 | 13.5325 | 3020 | 2855 | 912.2
2018-11-15 | 2970.16 | 0 | 0 | 0 | 28.7 | 26.23 | 31.57 | 0.136 | 1069 | 0 | 2183 | 0 | 0 | 0 | 2.01 | 0 | -7.64 | 1071.01 | 0 | 2175.36 | 915.6 | 0 | 1964.51 | 6.924 | 313.85 | 121.71 | 60.33 | 926.88 | 167.02 | 69.13 | 1.71 | 37.54 | 74.37 | 5.17 | 20.07 | 410764.21 | 10967.52 | 117739.19 | 43262.19 | 681 | 1944.43 | 195.15 | 106.18 | 1.65 | 34.42 | 76.5 | 4.7 | 18.9 | 842895.91 | 20909.42 | 216191.15 | 2142-09-11 14:10 | 1437 | 1 | 3.5 | 35 | 218 | 0 | 0 | 0 | 0 | 1 | 3 | 40 | 456 | 2 | 10.5 | 55 | 446 | 4 | 130 | 1120 | 0 | 1 | 0 | 1 | 2 | 742.5 | 88048 | 5.8 | 14.9975 | 1809.1 | 243117.67 | 7.17 | 24 | 2970 | 2552 | 608.1
2018-11-16 | 4012.82 | 0 | 0 | 0 | 28.94 | 26.47 | 31.7 | 0.13 | 1409 | 0 | 2852 | 0 | 0 | 0 | -16.29 | 0 | 15.76 | 1392.71 | 0 | 2867.76 | 1312.1 | 0 | 2621.25 | 4.748 | -191.6 | -21.99 | -16.74 | 1993.89 | 314.77 | 149.28 | 1.45 | 37.57 | 74.9 | 3.37 | 18.93 | 766761.88 | 23226.63 | 249116.49 | 91084.95 | 1437 | 2022.86 | 197.61 | 140.27 | 1.68 | 35.6 | 78.6 | 4.8 | 22.6 | 819377.32 | 20988.13 | 226397.55 | 2142-11-09 04:48 | 1437 | 3 | 10.5 | 85 | 691 | 2 | 6.5 | 30 | 452 | 1 | 3.5 | 0 | 177 | 3 | 12 | 75 | 735 | 9 | 190 | 2055 | 1 | 0 | 0 | 1 | 2 | 1234 | 172335.67 | 7 | 24 | 2398.8 | 268929 | 8.7 | 24 | 4013 | 3633 | 798
2018-11-17 | 4181.98 | 0 | 0 | 0 | 28.45 | 26.8 | 31.6 | 0.139 | 1571 | 0 | 2961 | 0 | 0 | 0 | -15 | 0 | -73.72 | 1556 | 0 | 2887.28 | 1391.48 | 0 | 2639.36 | -8.448 | -136.3 | -41.97 | -2.49 | 2036.9 | 297.62 | 145.77 | 1.76 | 37.26 | 75.9 | 3.1 | 16.73 | 773376.83 | 23402.76 | 249841.56 | 91055.27 | 1437 | 2079.55 | 166.56 | 140.3 | 1.74 | 35.81 | 74.7 | 4.3 | 19.37 | 830648.94 | 21607.19 | 218864.54 | 2142-10-09 14:53 | 1437 | 4 | 16 | 90 | 980 | 3 | 10 | 100 | 742 | 0 | 0 | 0 | 0 | 3 | 11 | 105 | 731 | 10 | 295 | 2453 | 1 | 1 | 0 | 1 | 3 | 1317.7 | 173551 | 7.55 | 24 | 2495.2 | 269438 | 8.85 | 24 | 4182 | 3813 | 997.6
2018-11-18 | 4217.15 | 0 | 0 | 0 | 27.76 | 27.27 | 32.17 | 0.141 | 1512 | 0 | 2981 | 0 | 0 | 0 | 40.8 | 0 | 59.8 | 1552.8 | 0 | 3040.8 | 1400.25 | 0 | 2709.15 | 9.864 | 20.85 | 46.86 | 27.66 | 2059.22 | 218.4 | 142.27 | 1.84 | 37.92 | 72.5 | 4.63 | 18.07 | 771638.38 | 23415.78 | 244124.45 | 91049.7 | 1437 | 2140.75 | 211.36 | 147.29 | 1.8 | 36.65 | 71.9 | 5 | 19.1 | 786854.15 | 20770.65 | 220471.14 | 2141-06-20 06:00 | 1437 | 2 | 8 | 45 | 738 | 4 | 14.5 | 225 | 956 | 0 | 0 | 0 | 0 | 3 | 11 | 90 | 768 | 9 | 360 | 2462 | 1 | 1 | 0 | 1 | 3 | 1248.5 | 172239.33 | 7.07 | 24 | 2498.9 | 269312 | 8.97 | 24 | 4217 | 3748 | 1168.7
2018-11-19 | 4093.31 | 0 | 0 | 0 | 26.99 | 27.33 | 32.27 | 0.152 | 1516 | 0 | 3004 | 0 | 0 | 0 | -4.59 | 0 | 18 | 1511.41 | 0 | 3022 | 1371.83 | 0 | 2707.51 | -10.724 | 18.15 | -14.73 | -6.12 | 2058.96 | 379.09 | 150.29 | 1.93 | 36.16 | 71.25 | 3.67 | 20.4 | 805365.87 | 22777.82 | 258944.18 | 91110.25 | 1437 | 2049.24 | 270.8 | 136.25 | 1.91 | 34.01 | 71.95 | 3.33 | 22 | 783858.45 | 19822.09 | 224151.15 | 2137-04-15 23:17 | 1437 | 3 | 12.5 | 90 | 739 | 3 | 11.5 | 100 | 677 | 0 | 0 | 0 | 214 | 2 | 8.5 | 70 | 749 | 8 | 260 | 2379 | 1 | 1 | 0 | 1 | 3 | 1271.4 | 170964.33 | 7.3 | 24 | 2482.5 | 267944.67 | 8.97 | 24 | 4093 | 3754 | 1168.7
2018-11-20 | 3377.83 | 0 | 0 | 0 | 27.43 | 27.2 | 31.83 | 0.152 | 1330 | 0 | 2917 | 0 | 0 | 0 | -16.35 | 0 | 4.76 | 1313.65 | 0 | 2921.76 | 1193.92 | 0 | 2665.53 | 0.476 | 44.5 | 1.02 | 0.42 | 1492.42 | 229.64 | 134.41 | 1.84 | 37.03 | 73.05 | 2.63 | 19.1 | 602057.81 | 16140.78 | 174231.29 | 65681.7 | 1037 | 1895.45 | 156.97 | 137.74 | 1.78 | 35.83 | 70.6 | 4.83 | 20.8 | 718592.75 | 19564.37 | 186658.6 | 2138-09-22 09:07 | 1415 | 1 | 4 | 25 | 0 | 2 | 7 | 80 | 488 | 3 | 10.5 | 65 | 639 | 2 | 8 | 80 | 475 | 8 | 250 | 1602 | 1 | 1 | 0 | 1 | 3 | 1072 | 156856.33 | 6.53 | 24 | 2082 | 253365.33 | 7.9 | 24 | 3589 | 3154 | 1168.4
2018-11-21 | 3251.28 | 0 | 0 | 0 | 29.29 | 27 | 31.57 | 0.167 | 797 | 0 | 2611 | 0 | 0 | 0 | 16.68 | 0 | -26.48 | 813.68 | 0 | 2584.52 | 708.63 | 0 | 2298.11 | 6.264 | 72.95 | 5.04 | 6.03 | 2058.95 | 232.97 | 191 | 1.78 | 36.31 | 76.97 | 2.63 | 18.47 | 778829.61 | 21601.84 | 224270.48 | 88269.54 | 1392 | 1253.02 | 92.72 | 70.64 | 2.04 | 36.73 | 75.6 | 3.8 | 23.4 | 464541.62 | 13222.05 | 133385.76 | 2073-05-24 17:31 | 921 | 0 | 0 | 0 | 0 | 3 | 10.5 | 85 | 882 | 2 | 7.5 | 25 | 433 | 3 | 10.5 | 75 | 709 | 8 | 185 | 2024 | 0 | 1 | 0 | 1 | 2 | 1472.3 | 150899.67 | 8.3 | 24 | 1497.9 | 172163 | 7.63 | 16.16611 | 3251 | 2970 | 912.4
2018-11-22 | 4151.85 | 0 | 0 | 0 | 30.67 | 26.8 | 30.75 | 0.156 | 1413 | 0 | 2887 | 0 | 0 | 0 | -38.94 | 0 | -51.36 | 1374.06 | 0 | 2835.64 | 1319.42 | 0 | 2674.2 | 4.372 | -14.5 | -6.66 | -3.09 | 2116.8 | 326.22 | 171.42 | 1.59 | 37.65 | 74.6 | 3.43 | 19.2 | 763663.65 | 22503.6 | 228169.5 | 91115.15 | 1437 | 2078.65 | 305.42 | 141.31 | 1.78 | 35.28 | 75.2 | 4.53 | 22.37 | 769252.18 | 20897.63 | 243238.45 | 2142-07-13 18:00 | 1437 | 0 | 0 | 0 | 0 | 3 | 12 | 70 | 748 | 2 | 7 | 25 | 640 | 3 | 10.5 | 80 | 713 | 8 | 175 | 2101 | 1 | 1 | 0 | 1 | 3 | 1324.9 | 171948.33 | 7.5 | 24 | 2488 | 267256.33 | 9.1 | 24 | 4152 | 3813 | 1050
2018-11-23 | 3939.88 | 0 | 0 | 0 | 30.41 | 26.33 | 30.53 | 0.151 | 1507 | 0 | 2947 | 0 | 0 | 0 | 6.3 | 0 | 25.92 | 1513.3 | 0 | 2972.92 | 1356.68 | 0 | 2677.48 | -7.024 | 192.45 | 10.62 | -1.53 | 1999.16 | 335.84 | 156.32 | 1.91 | 38.22 | 74.3 | 4 | 20.1 | 732340.45 | 21955.27 | 222238.51 | 91119.41 | 1437 | 1995.53 | 256.77 | 147.82 | 1.78 | 32.73 | 80.4 | 3.6 | 23.3 | 756589.05 | 20719.08 | 213289.14 | 2142-07-04 07:26 | 1437 | 0 | 0 | 0 | 0 | 2 | 7.5 | 40 | 453 | 3 | 11.5 | 75 | 851 | 3 | 12 | 85 | 723 | 8 | 200 | 2027 | 1 | 0 | 0 | 1 | 2 | 1245 | 169598.33 | 7.03 | 24 | 2458.8 | 269483.33 | 8.83 | 24 | 3940 | 3704 | 1111.8
2018-11-24 | 4062.32 | 0 | 0 | 0 | 0 | 0 | 31.18 | 0.152 | 1483 | 0 | 2973 | 0 | 0 | 0 | -12.84 | 0 | -0.72 | 1470.16 | 0 | 2972.28 | 1329.08 | 0 | 2698.48 | 8.92 | -159.65 | -9.39 | 2.85 | 2029.24 | 273.92 | 177.51 | 1.67 | 36.32 | 0 | 3.4 | 20.9 | 701383.4 | 21852.07 | 215968.51 | 89987.02 | 1419 | 2027.21 | 291.73 | 152.83 | 1.82 | 36.88 | 0 | 5 | 20.4 | 735915.3 | 20459.46 | 225841.19 | 2140-11-29 02:53 | 1437 | 0 | 0 | 0 | 0 | 4 | 15.5 | 100 | 922 | 3 | 11 | 85 | 674 | 3 | 12 | 90 | 694 | 10 | 275 | 2290 | 1 | 1 | 0 | 1 | 3 | 1246.7 | 170249.5 | 7.2 | 24 | 2409.7 | 267597.5 | 8.75 | 24 | 4062 | 3657 | 1083.4
2018-11-25 | 3943.51 | 0 | 0 | 0 | 26.44 | 27.1 | 32.13 | 0.165 | 1436 | 0 | 2995 | 0 | 0 | 0 | 16.2 | 0 | -4.64 | 1452.2 | 0 | 2990.36 | 1314.01 | 0 | 2684.36 | -1.42 | -3.55 | -0.18 | -70.2 | 1992.12 | 314.72 | 150.3 | 1.72 | 35.87 | 74.27 | 3.95 | 18.4 | 717072.12 | 22067.67 | 222765.48 | 91170.36 | 1437 | 1980.86 | 254.42 | 144.76 | 1.96 | 36.77 | 71.2 | 4.23 | 21.4 | 735783.38 | 20338.28 | 217118.19 | 2142-04-05 20:53 | 1437 | 0 | 0 | 0 | 235 | 2 | 7.5 | 25 | 682 | 2 | 7 | 60 | 676 | 3 | 11 | 85 | 743 | 7 | 170 | 2336 | 1 | 1 | 0 | 1 | 3 | 1257.6 | 166240.5 | 7.25 | 24 | 2411.4 | 269267.5 | 8.75 | 24 | 3944 | 3669 | 1140.4
2018-11-26 | 3861.31 | 0 | 0 | 0 | 26.3 | 26.93 | 32.1 | 0.153 | 1482 | 0 | 2917 | 0 | 0 | 0 | 12.75 | 0 | -9.48 | 1494.75 | 0 | 2907.52 | 1309.31 | 0 | 2600.13 | -7.416 | -115.6 | -134.88 | -50.22 | 1833.54 | 248 | 134.25 | 1.82 | 35.56 | 73.6 | 2.33 | 18.3 | 635766.88 | 21447.25 | 202368.31 | 88377.89 | 1392 | 2031.66 | 245.99 | 142.81 | 1.86 | 36.08 | 70.45 | 4.73 | 20.73 | 725431.41 | 20383.79 | 221417.86 | 2139-05-11 01:55 | 1437 | 3 | 10.5 | 95 | 715 | 1 | 3.5 | 10 | 0 | 2 | 6 | 65 | 488 | 1 | 4 | 35 | 495 | 7 | 205 | 1698 | 0 | 1 | 0 | 1 | 2 | 1299.5 | 172556 | 7.9 | 24 | 2265.9 | 263544 | 8.3 | 24 | 3861 | 3566 | 997.8
2018-11-27 | 4082.52 | 0 | 0 | 0 | 27.4 | 26.7 | 32.75 | 0.151 | 1541 | 0 | 2896 | 0 | 0 | 0 | -11.61 | 0 | -3 | 1529.39 | 0 | 2893 | 1406.01 | 0 | 2655.15 | 6.468 | -78.2 | -75.57 | -71.94 | 2044.37 | 256.41 | 187.63 | 1.55 | 21 | 0 | 11.9 | 20.35 | 717596.83 | 22958.76 | 231325.84 | 91176.75 | 1437 | 2018.8 | 213.86 | 135.77 | 1.55 | 34.77 | 72.53 | 11.9 | 20.35 | 739963.73 | 20138.93 | 218310.08 | 2141-09-20 22:19 | 1401 | 3 | 10 | 70 | 689 | 0 | 0 | 0 | 0 | 3 | 10.5 | 75 | 682 | 3 | 10 | 60 | 699 | 9 | 205 | 2070 | 1 | 1 | 0 | 1 | 3 | 1270.4 | 168831.33 | 7.37 | 24 | 2447.8 | 268906.33 | 8.83 | 24 | 4083 | 3718 | 1026.3
2018-11-28 | 3140.51 | 0 | 0 | 0 | 27.26 | 27.37 | 32.53 | 0.15 | 732 | 0 | 2942 | 0 | 0 | 0 | -26.34 | 0 | -110.36 | 705.66 | 0 | 2831.64 | 651.99 | 0 | 2665.5 | 0.948 | 11.6 | 23.43 | 78.15 | 1136.46 | 142.24 | 88.2 | 0 | 21 | 0 | 0 | 0 | 431737.8 | 13398.64 | 134562.29 | 53097.63 | 836 | 1909.26 | 202.59 | 145.81 | 1.99 | 34.47 | 72.7 | 4.8 | 21.27 | 741908.04 | 20730.31 | 193757.63 | 2141-11-12 14:53 | 1437 | 3 | 10.5 | 85 | 677 | 0 | 0 | 0 | 0 | 2 | 7.5 | 100 | 669 | 2 | 9.5 | 70 | 500 | 7 | 255 | 1846 | 1 | 0 | 0 | 1 | 2 | 1432.3 | 172355.33 | 7.2 | 24 | 1399.6 | 205387.5 | 7.35 | 14.27722 | 3141 | 2832 | 1026.3
2018-11-29 | 2939.63 | 0 | 0 | 0 | 27.5 | 26.73 | 32.57 | 0.148 | 1227 | 0 | 1839 | 0 | 0 | 0 | 32.7 | 0 | 99.2 | 1259.7 | 0 | 1938.2 | 1128.24 | 0 | 1664.58 | -10.916 | 0.35 | 32.25 | -87.96 | 2151.96 | 215.83 | 171.98 | 0 | 21 | 0 | 0 | 0 | 749186.12 | 22997.99 | 246635.38 | 91829.13 | 1437 | 754.72 | 27.58 | 64.19 | 1.96 | 33.77 | 72.17 | 4.3 | 21.5 | 301292.04 | 8557.75 | 77589.79 | 2018-03-22 06:43 | 604 | 2 | 6.5 | 60 | 417 | 0 | 0 | 0 | 0 | 2 | 7 | 30 | 403 | 2 | 11 | 60 | 453 | 6 | 150 | 1273 | 2 | 0 | 0 | 1 | 3 | 757.1 | 108684.33 | 6.13 | 16.27139 | 1885.5 | 252201.67 | 7.2 | 24 | 2940 | 2643 | 958.3
2018-11-30 | 4011.07 | 0 | 0 | 0 | 27.36 | 27.17 | 32.13 | 0.152 | 1537 | 0 | 2809 | 0 | 0 | 0 | -5.82 | 0 | 6.48 | 1531.18 | 0 | 2815.48 | 1404.22 | 0 | 2536.38 | 6.64 | 331.55 | 167.55 | 211.71 | 2191.44 | 247.79 | 176.93 | 0 | 31.55 | 0 | 0 | 0 | 769149.07 | 22923.08 | 252605.6 | 91073.85 | 1437 | 1751.61 | 162.98 | 127.78 | 1.98 | 33.91 | 71.9 | 3.07 | 21.73 | 684851.57 | 17892.52 | 191901.46 | 2130-09-22 15:36 | 1301 | 3 | 10.5 | 65 | 660 | 0 | 0 | 0 | 0 | 4 | 13.5 | 90 | 836 | 3 | 11.5 | 70 | 697 | 10 | 225 | 2193 | 1 | 1 | 0 | 1 | 3 | 1306.8 | 166464.33 | 7.6 | 24 | 2253.2 | 262403 | 8.3 | 24 | 4011 | 3560 | 1043.9
2018-12-01 | 4299.77 | 0 | 0 | 0 | 27.75 | 27.5 | 32.07 | 0.146 | 1576 | 0 | 2827 | 0 | 0 | 0 | -29.25 | 0 | -45.72 | 1546.75 | 0 | 2781.28 | 1416.81 | 0 | 2557.75 | -1.992 | -7.05 | 11.25 | 4.95 | 2166.21 | 254.1 | 187.98 | 1.74 | 33.56 | 75.9 | 6.75 | 18.05 | 759303.58 | 23092.84 | 243773.05 | 91076.78 | 1437 | 2060.87 | 230.06 | 154.83 | 0 | 21 | 0 | 0 | 0 | 778123.95 | 19727.6 | 219894.7 | 2142-10-31 08:24 | 1437 | 2 | 6.5 | 70 | 641 | 0 | 0 | 0 | 0 | 3 | 11 | 85 | 651 | 4 | 15.5 | 135 | 702 | 9 | 290 | 1994 | 1 | 1 | 0 | 1 | 3 | 1396 | 171092 | 7.97 | 24 | 2451.5 | 261455.67 | 9.13 | 24 | 4300 | 3848 | 1169
2018-12-02 | 4110.66 | 0 | 0 | 0 | 27.49 | 27.77 | 32.33 | 0.154 | 1579 | 0 | 2831 | 0 | 0 | 0 | -32.55 | 0 | 10.68 | 1546.45 | 0 | 2841.68 | 1403.08 | 0 | 2458.24 | 3.6 | -152.8 | 11.16 | -35.4 | 2057.6 | 271.16 | 138.77 | 1.82 | 32.68 | 72.85 | 2.6 | 18.07 | 712864.24 | 23245.35 | 243110.26 | 91065.42 | 1437 | 2035.67 | 208.54 | 140.26 | 0 | 21 | 0 | 0 | 0 | 714301.67 | 19682.75 | 218834.98 | 2142-09-18 20:38 | 1437 | 1 | 4 | 80 | 465 | 0 | 0 | 0 | 0 | 3 | 12 | 105 | 666 | 3 | 11.5 | 75 | 983 | 7 | 260 | 2114 | 0 | 1 | 0 | 1 | 2 | 1246.7 | 163801.33 | 7.47 | 24 | 2504.3 | 263367.67 | 9.23 | 24 | 4111 | 3751 | 1140.5
2018-12-03 | 3105.98 | 0 | 0 | 0 | 27.59 | 27.7 | 32.13 | 0.152 | 919 | 0 | 2546 | 0 | 0 | 0 | 54.15 | 0 | 45.84 | 973.15 | 0 | 2591.84 | 859.36 | 0 | 2387.81 | -1.42 | -188.4 | -34.2 | 22.95 | 1546.49 | 252.21 | 103.68 | 1.9 | 32.78 | 72.9 | 3.07 | 17.43 | 645272.16 | 18893.31 | 188714.64 | 74657.75 | 1176 | 1451.4 | 134.65 | 110.21 | 0 | 21 | 74.3 | 0 | 0 | 609537.26 | 15886.51 | 150327.7 | 2133-06-01 14:10 | 1146 | 3 | 11 | 100 | 694 | 0 | 0 | 0 | 0 | 3 | 10.5 | 115 | 666 | 2 | 7 | 50 | 460 | 8 | 265 | 1820 | 1 | 0 | 0 | 1 | 2 | 1039.2 | 139909.33 | 6.27 | 20.51694 | 1969.3 | 227773.33 | 7.97 | 21.74139 | 3106 | 3008 | 1111.9
2018-12-04 | 4140.44 | 0 | 0 | 0 | 29.6 | 27.07 | 31.53 | 0.142 | 1666 | 0 | 2831 | 0 | 0 | 0 | 17.64 | 0 | 11.8 | 1683.64 | 0 | 2842.8 | 1499.87 | 0 | 2563.78 | -7.312 | 281.95 | 13.56 | -2.58 | 2073.83 | 280.82 | 150.32 | 2 | 34.94 | 73.53 | 2.47 | 18.97 | 779851.53 | 23249.48 | 245174.8 | 91172.9 | 1437 | 1967.62 | 223.13 | 109.17 | 0 | 21 | 0 | 0 | 0 | 745557.17 | 20228.63 | 212433.51 | 2142-12-06 22:05 | 1437 | 3 | 10 | 75 | 669 | 0 | 0 | 0 | 0 | 3 | 10.5 | 80 | 646 | 3 | 11 | 80 | 736 | 9 | 235 | 2051 | 1 | 2 | 0 | 1 | 4 | 1172 | 164612 | 6.9 | 24 | 2497 | 263340 | 9.13 | 24 | 4140 | 3669 | 821.4
2018-12-05 | 3067.45 | 0 | 0 | 0 | 29.28 | 27.2 | 31.8 | 0.151 | 1515 | 0 | 2712 | 0 | 0 | 0 | -8.58 | 0 | 9.36 | 1506.42 | 0 | 2721.36 | 1343 | 0 | 2410.15 | -2.84 | 49.3 | -248.4 | 5.34 | 2212.91 | 240.51 | 223.8 | 1.83 | 33.25 | 73.15 | 2.63 | 16.17 | 830536.75 | 22898.17 | 244396.26 | 91109.39 | 1437 | 998.8 | 122.37 | 63.61 | 0 | 31.27 | 0 | 0 | 0 | 369127.62 | 10714.54 | 118139.94 | 2068-07-12 15:22 | 775 | 3 | 12.5 | 65 | 473 | 0 | 0 | 0 | 0 | 2 | 8 | 55 | 445 | 2 | 8.5 | 65 | 449 | 7 | 185 | 1367 | 1 | 0 | 0 | 1 | 2 | 726.2 | 141164 | 6.6 | 16.8575 | 2196.7 | 249141.5 | 8.75 | 24 | 3067 | 2923 | 1021.6
2018-12-06 | 3871.56 | 0 | 0 | 0 | 30.14 | 26.73 | 31.73 | 0.15 | 1490 | 0 | 2788 | 0 | 0 | 0 | 42.24 | 0 | -56.6 | 1532.24 | 0 | 2731.4 | 1316.44 | 0 | 2528.09 | 12.532 | 7.2 | -0.39 | -2.46 | 2301.95 | 278.55 | 177.9 | 2.23 | 35.1 | 72.2 | 3.03 | 21.67 | 764553.9 | 22639.71 | 252551.29 | 90121.34 | 1421 | 1581.54 | 122.29 | 116.71 | 2 | 31.85 | 72.9 | 3.23 | 22.2 | 618213.66 | 15790.91 | 169532.82 | 2120-10-06 21:50 | 1180 | 3 | 11.5 | 60 | 650 | 0 | 0 | 0 | 0 | 3 | 12 | 70 | 688 | 3 | 11 | 60 | 684 | 9 | 190 | 2022 | 1 | 1 | 0 | 1 | 3 | 1112 | 158802 | 6.75 | 23.70056 | 2298.7 | 256475.5 | 8.8 | 23.70306 | 3872 | 3411 | 912.5
2018-12-07 | 3269.46 | 0 | 0 | 0 | 29.1 | 28.2 | 32.5 | 0.146 | 730 | 0 | 2631 | 0 | 0 | 0 | -6.87 | 0 | 30.92 | 723.13 | 0 | 2661.92 | 712.22 | 0 | 2429.59 | -12.444 | -29.35 | -0.63 | 7.14 | 2509.98 | 248.76 | 177.97 | 1.86 | 32.36 | 0 | 2.9 | 21.7 | 792166.15 | 23271.06 | 272699.37 | 91468.41 | 1437 | 826.42 | 24.62 | 60.62 | 2.02 | 31.96 | 0 | 2.8 | 25.8 | 374378.52 | 9700.19 | 84333.67 | 2083-09-21 22:19 | 665 | 1 | 4 | 65 | 812 | 0 | 0 | 0 | 0 | 2 | 7 | 40 | 480 | 3 | 12.5 | 105 | 750 | 6 | 210 | 2042 | 1 | 1 | 0 | 1 | 3 | 849.9 | 131118 | 5.73 | 21.61194 | 1989.2 | 244222 | 8.03 | 24 | 3269 | 2839 | 1169.1
2018-12-08 | 4160.06 | 0 | 0 | 0 | 27.5 | 26.2 | 31.73 | 0.148 | 1608 | 0 | 2748 | 0 | 0 | 0 | -13.29 | 0 | 4.72 | 1594.71 | 0 | 2752.72 | 1471.13 | 0 | 2497.35 | 18.892 | 124.7 | 0 | -8.73 | 2115 | 317.09 | 161.85 | 1.91 | 37.41 | 74 | 4.2 | 22 | 773642.63 | 22604.48 | 229764.84 | 91058.77 | 1437 | 2093.31 | 154.34 | 137.75 | 0 | 21 | 0 | 0 | 0 | 720194 | 19929.59 | 226852.05 | 2167-01-22 12:58 | 1437 | 3 | 10.5 | 65 | 425 | 0 | 0 | 0 | 0 | 3 | 10.5 | 90 | 631 | 2 | 7.5 | 20 | 456 | 8 | 175 | 1512 | 1 | 1 | 0 | 0 | 2 | 1277.6 | 169034.33 | 7.3 | 24 | 2360.6 | 260553 | 8.77 | 24 | 4160 | 3639 | 969.5
2018-12-09 | 3223.79 | 0 | 0 | 0 | 29.22 | 27.07 | 32.23 | 0.145 | 1273 | 0 | 2588 | 0 | 0 | 0 | 64.32 | 0 | -68.84 | 1337.32 | 0 | 2519.16 | 1144.79 | 0 | 2351.59 | -14.048 | -228.8 | 240 | -228.93 | 1778.6 | 182.22 | 151.85 | 1.9 | 37.83 | 75.85 | 3.97 | 19.9 | 670544.48 | 18887.42 | 190853.22 | 76078.18 | 1199 | 1497.55 | 150.99 | 89.14 | 0 | 21 | 0 | 0 | 0 | 551457 | 15248.56 | 173071.75 | 2113-04-16 10:05 | 1113 | 2 | 7.5 | 70 | 660 | 0 | 0 | 0 | 0 | 3 | 10.5 | 95 | 638 | 3 | 10.5 | 70 | 704 | 8 | 235 | 2002 | 0 | 1 | 0 | 1 | 2 | 777.1 | 145597.5 | 6.65 | 18.47694 | 2113 | 242956.5 | 8.4 | 22.52861 | 3224 | 2890 | 1055
2018-12-10 | 3532.16 | 0 | 0 | 0 | 29.58 | 27.13 | 32.85 | 0.136 | 1076 | 0 | 2647 | 0 | 0 | 0 | 35.52 | 0 | 109.08 | 1111.52 | 0 | 2756.08 | 1015.98 | 0 | 2352.57 | -0.656 | 105.9 | 13.02 | 6.33 | 1642.27 | 213.45 | 139.32 | 1.86 | 38.01 | 71.25 | 2.9 | 17.93 | 679453.4 | 18707.71 | 187995.88 | 75691.75 | 1192 | 1952.46 | 260.08 | 131.22 | 0 | 21 | 0 | 0 | 0 | 775954.31 | 19892.51 | 226359.91 | 2163-02-04 11:02 | 1437 | 3 | 10.5 | 55 | 690 | 0 | 0 | 0 | 0 | 1 | 3.5 | 25 | 0 | 3 | 10.5 | 90 | 748 | 7 | 170 | 1438 | 1 | 0 | 0 | 1 | 2 | 1193.9 | 159633.67 | 7.1 | 24 | 2231.3 | 253668.67 | 8.4 | 24 | 3532 | 3425 | 826.9
2018-12-11 | 1275.78 | 0 | 0 | 0 | 29.83 | 27.57 | 33.1 | 0.146 | 0 | 0 | 1394 | 0 | 0 | 0 | 0.03 | 0 | -106.8 | 0 | 0 | 1287.2 | 0 | 0 | 1290.63 | 9.288 | 18.5 | 12.54 | -3.6 | 0 | 0 | 0 | 1.96 | 38.1 | 71.7 | 2.5 | 18.18 | 0 | 13.86 | 0 | 0 | 0 | 1282.44 | 128.7 | 88.75 | 0 | 21 | 0 | 0 | 0 | 499619.8 | 13559.72 | 136587.53 | 2143-09-29 02:10 | 951 | 1 | 3 | 10 | 195 | 0 | 0 | 0 | 0 | 0 | 0 | 0 | 0 | 2 | 7.5 | 70 | 245 | 3 | 80 | 440 | 0 | 0 | 0 | 0 | 0 | 636.9 | 98636.5 | 6.15 | 15.94556 | 489.6 | 225275 | 6.2 | 7.568611 | 1276 | 1127 | 855.4
2018-12-12 | 1868.99 | 0 | 0 | 0 | 28.9 | 27.63 | 33.1 | 0.142 | 0 | 0 | 2015 | 0 | 0 | 0 | 0.03 | 0 | 9.32 | 0 | 0 | 2024.32 | 0 | 0 | 1831.23 | -9.296 | -0.1 | -18.54 | 1.5 | 0 | 0 | 0 | 1.96 | 38.05 | 0 | 2.27 | 18.1 | 0 | 12.44 | 0 | 0 | 0 | 1796.34 | 225.29 | 119.69 | 0 | 21 | 0 | 0 | 0 | 802408.12 | 19759.35 | 203509.09 | 2173-11-25 22:05 | 1430 | 0 | 0 | 0 | 0 | 0 | 0 | 0 | 0 | 0 | 0 | 0 | 0 | 0 | 0 | 0 | 0 | 0 | 0 | 0 | 0 | 0 | 0 | 0 | 0 | 1321.3 | 156780 | 8.33 | 24 | 0 | 0 | 0 | 0 | 1869 | 1321 | 0
2018-12-13 | 1563.44 | 0 | 0 | 0 | 28.28 | 27.67 | 33.43 | 0.132 | 0 | 0 | 1947 | 0 | 0 | 0 | -0.03 | 0 | 36.44 | 0 | 0 | 1983.44 | 0 | 0 | 1695.63 | 2.552 | 26.5 | 30.93 | 225.42 | 0 | 0 | 0 | 1.99 | 37.61 | 72.45 | 3.07 | 18.8 | 0 | 9.48 | 0 | 0 | 0 | 1543.1 | 180.28 | 89.12 | 0 | 21 | 0 | 0 | 0 | 719385.64 | 17792.89 | 172565.84 | 2166-05-11 19:41 | 1271 | 0 | 0 | 0 | 0 | 0 | 0 | 0 | 0 | 0 | 0 | 0 | 0 | 0 | 0 | 0 | 0 | 0 | 0 | 0 | 0 | 0 | 0 | 0 | 0 | 1095.6 | 150715 | 7.2 | 21.54306 | 447.7 | 0 | 0 | 0 | 1563 | 1544 | 0
2018-12-14 | 1668.7 | 0 | 0 | 0 | 27.31 | 27.4 | 33.73 | 0.137 | 372 | 0 | 1109 | 0 | 0 | 0 | -140.61 | 0 | -35.84 | 231.39 | 0 | 1073.16 | 367.94 | 0 | 1101.25 | -1.028 | -34 | -14.43 | 0.69 | 289.96 | 23.6 | 21.54 | 2.1 | 36.98 | 72.7 | 3.17 | 21.17 | 156631.5 | 3911.01 | 29520.48 | 18453.54 | 246 | 1413.68 | 152.79 | 96.67 | 0 | 34.48 | 0 | 0 | 0 | 660661.86 | 16498.06 | 161434.71 | 2155-07-31 00:29 | 1157 | 0 | 0 | 0 | 0 | 0 | 0 | 0 | 0 | 0 | 0 | 0 | 0 | 0 | 0 | 0 | 0 | 0 | 0 | 0 | 0 | 0 | 0 | 0 | 0 | 693.5 | 107978 | 6.35 | 20.88056 | 507.7 | 121581.5 | 4.75 | 0 | 1669 | 1202 | 0
2018-12-15 | 1296.87 | 0 | 0 | 0 | 27.65 | 27.97 | 33.67 | 0.142 | 0 | 0 | 1677 | 0 | 0 | 0 | 96 | 0 | 136.12 | 0 | 0 | 1813.12 | 0 | 0 | 1419.83 | -0.86 | 66.45 | -19.53 | 17.76 | 1419.67 | 156.68 | 108.2 | 2.08 | 32.63 | 74.15 | 3.27 | 29.83 | 599843.39 | 17958.79 | 142277.39 | 83813.74 | 1120 | 0 | 0 | 0 | 2.03 | 34.47 | 74.75 | 2.3 | 18.4 | 0 | 0 | 0 | 2097-02-06 03:50 | 0 | 0 | 0 | 0 | 0 | 0 | 0 | 0 | 0 | 0 | 0 | 0 | 0 | 0 | 0 | 0 | 0 | 0 | 0 | 0 | 0 | 0 | 0 | 0 | 0 | 869.9 | 168088.5 | 7.2 | 17.065 | 221.9 | 0 | 0 | 0 | 1297 | 1092 | 0
2018-12-16 | 1609.72 | 0 | 0 | 0 | 28.28 | 27.9 | 33.23 | 0.132 | 0 | 0 | 1813 | 0 | 0 | 0 | -15.15 | 0 | -132.2 | 0 | 0 | 1680.8 | 0 | 0 | 1644.98 | 6.74 | -85.7 | 8.94 | 0.24 | 1644.53 | 163.76 | 134.27 | 1.96 | 32.44 | 74.3 | 2.43 | 14.67 | 732852.47 | 20165.45 | 158283.43 | 98327.48 | 1313 | 0 | 0 | 0 | 2 | 33.78 | 0 | 2.4 | 19.85 | 0 | 0 | 0 | 2096-10-25 04:19 | 0 | 0 | 0 | 0 | 0 | 0 | 0 | 0 | 0 | 0 | 0 | 0 | 0 | 0 | 0 | 0 | 0 | 0 | 0 | 0 | 0 | 0 | 0 | 0 | 0 | 0 | 0 | 0 | 24 | 1161.1 | 180671.33 | 6.17 | 0 | 1610 | 1161 | 0
2018-12-17 | 1571.55 | 0 | 0 | 0 | 28.58 | 27.6 | 33.03 | 0.132 | 0 | 0 | 1672 | 0 | 0 | 0 | -13.02 | 0 | 45.68 | 0 | 0 | 1717.68 | 0 | 0 | 1544.52 | -1.62 | 18.9 | 8.97 | 2.37 | 1595.26 | 184.22 | 124.23 | 1.99 | 35.22 | 74.7 | 3.54 | 20.59 | 719646.26 | 19889.2 | 157212.48 | 97424.25 | 1301 | 0 | 0 | 0 | 2.04 | 35.27 | 73.6 | 3.9 | 19.73 | 0 | 0 | 0 | 2096-12-19 05:31 | 0 | 0 | 0 | 0 | 0 | 0 | 0 | 0 | 0 | 0 | 0 | 0 | 0 | 0 | 0 | 0 | 0 | 0 | 0 | 0 | 0 | 0 | 0 | 0 | 0 | 0 | 0 | 0 | 21.23944 | 1153.9 | 133108.2 | 5.7 | 0 | 1572 | 1153.88 | 0
2018-12-18 | 1990.06 | 0 | 0 | 0 |  |  |  | 0.134 | 423 | 0 | 2126 | 0 | 0 | 0 | -17.55 | 0 | 6 | 405.45 | 0 | 2132 | 254.52 | 0 | 1890.31 | -0.18 | 41.25 | -19.02 | 1.5 | 1862.59 | 279.59 | 113.19 | [5 empty] | 760445.15 | 21613.18 | 203428.88 | 102089.3 | 1365 | 0 | 0 | 0 | [5 empty] | 0 | 0 | 0 | 2083-05-26 05:02 | 0 | 0 | 0 | 0 | 0 | 0 | 0 | 0 | 0 | 0 | 0 | 0 | 37.1 | 0 | 0 | 0 | 0 | 0 | 0 | 2226 | 1 | 0 | 0 | 0 | 1 | 0 | 0 | 0 | 17.14611 | 1441.5 | 205088.67 | 6.87 | 8.380278 | 1990 | 1442 | 0
2018-12-19 | 1902.4 | 0 | 0 | 0 |  |  |  | 0.14 | 256 | 0 | 1658 | 0 | 0 | 0 | -0.42 | 0 | 4.28 | 255.58 | 0 | 1662.28 | 319.12 | 0 | 1621.14 | 5.232 | -69.85 | 30.84 | -2.07 | 1578 | 167.62 | 117.73 | [5 empty] | 710011.88 | 19640.82 | 161484.84 | 91200.99 | 1246 | 303.03 | 21.64 | 21.03 | [5 empty] | 159622.67 | 4004.01 | 38115.45 | 2104-05-11 22:05 | 282 | 0 | 0 | 0 | 0 | 0 | 0 | 0 | 0 | 0 | 0 | 0 | 0 | 0 | 0 | 0 | 0 | 0 | 0 | 0 | 0 | 0 | 0 | 0 | 0 | 191.1 | 0 | 0 | 22.21972 | 1109.7 | 117532 | 4.65 | 1.985833 | 1902 | 1301 | 0
2018-12-20 | 2938.52 | 0 | 0 | 0 |  |  |  | 0.136 | 1126 | 0 | 2342 | 0 | 0 | 0 | 1.92 | 0 | -20.48 | 1127.92 | 0 | 2321.52 | 998.21 | 0 | 1985.76 | -11.116 | 37.6 | -28.98 | 0.06 | 1557.88 | 206.61 | 87.16 | [5 empty] | 640934.12 | 18168.94 | 173559.06 | 84107.18 | 1134 | 1352.43 | 69.17 | 83.11 | [5 empty] | 660837.1 | 16299.73 | 130295.62 | 2137-12-29 06:43 | 1152 | 1 | 3.5 | 30 | 461 | 0 | 0 | 0 | 0 | 2 | 6.5 | 45 | 936 | 0 | 0 | 0 | 0 | 3 | 75 | 1397 | 0 | 0 | 0 | 0 | 0 | 1235.8 | 158773.5 | 7.35 | 24 | 1243 | 80704.5 | 3.55 | 15.72806 | 2939 | 2479 | 0
2018-12-21 | 1807.54 | 0 | 0 | 0 |  |  |  | 0.147 | 0 | 0 | 1954 | 0 | 0 | 0 | 15.57 | 0 | 29.84 | 0 | 0 | 1983.84 | 0 | 0 | 1769.94 | -1.06 | -28.85 | 3.33 | -3.57 | 981 | 53.21 | 41.08 | [5 empty] | 284981.46 | 7103.41 | 58830.38 | 34989.08 | 452 | 895.07 |  | 25.04 | [5 empty] | 232143.23 | 5477.12 | 47456.05 | 2002-11-21 15:22 | 388 | 0 | 0 | 0 | 0 | 0 | 0 | 0 | 0 | 0 | 0 | 0 | 0 | 0 | 0 | 0 | 0 | 0 | 0 | 0 | 0 | 0 | 0 | 0 | 0 | 1265 | 159548 | 7.77 | 24 | 12.7 | 0 | 0 | 0 | 1808 | 1277.64 | 0
2018-12-22 | 2338.84 | 0 | 0 | 0 |  |  |  | 0.151 | 0 | 0 | 2504 | 0 | 0 | 0 | 1.53 | 0 | -2.6 | 0 | 0 | 2501.4 | 0 | 0 | 2303.96 | 12.752 | -19.15 | 11.04 | -15.21 | 2233.17 | 93.59 | 59.65 | [5 empty] | 269163.59 | 7637.36 | 88476.38 | 36485.6 | 479 | 0 | 0 | 0 | [5 empty] | 0 | 0 | 0 | 1923-03-19 | 0 | 0 | 0 | 0 | 0 | 0 | 0 | 0 | 0 | 0 | 0 | 0 | 0 | 0 | 0 | 0 | 0 | 0 | 0 | 0 | 0 | 0 | 0 | 0 | 0 | 1454.2 | 161077.67 | 9.1 | 24 | 80.1 | 0 | 1.2 | 1.66 | 2339 | 1534.26 | 0
2018-12-23 | 2468.99 | 0 | 0 | 0 |  |  |  | 0.144 | 0 | 0 | 2731 | 0 | 0 | 0 | -74.97 | 0 | -17.64 | 0 | 0 | 2713.36 | 0 | 0 | 2493.79 | -13.688 | 120.1 | -6.63 | 24.72 | 2457.34 | 345.41 | 204.71 | [5 empty] | 836933.94 | 23174 | 282535.08 | 107687.16 | 1437 | 0 | 0 | 0 | [5 empty] | 0 | 0 | 0 | 1962-02-28 20:53 | 0 | 1 | 3.5 | 40 | 425 | 0 | 0 | 0 | 0 | 0 | 0 | 20 | 200 | 0 | 0 | 0 | 0 | 1 | 60 | 625 | 0 | 0 | 0 | 0 | 0 | 1303.1 | 159464.33 | 7.77 | 24 | 669.8 | 119214 | 5.2 | 1.479167 | 2469 | 1972.88 | 370.7
2018-12-24 | 2338 | 0 | 0 | 0 |  |  |  | 0.149 | 0 | 0 | 2583 | 0 | 0 | 0 | -20.7 | 0 | -71.36 | 0 | 0 | 2511.64 | 0 | 0 | 2356.57 | 13.296 | -139.7 | 29.28 | -21.24 | 2341.69 | 484.82 | 177.97 | [5 empty] | 838348.28 | 23291.87 | 286621.95 | 107359.05 | 1437 | 0 | 0 | 0 | [5 empty] | 0 | 0 | 0 | 1962-03-10 00:58 | 0 | 2 | 6.5 | 35 | 433 | 0 | 0 | 0 | 0 | 1 | 4 | 45 | 458 | 0 | 0 | 0 | 0 | 3 | 80 | 891 | 1 | 2 | 0 | 0 | 3 | 1077.5 | 136622.33 | 7.63 | 24 | 986.5 | 147069.67 | 6.5 | 0 | 2338 | 2065 | 370.7
2018-12-25 | 2290.03 | 0 | 0 | 0 |  |  |  | 0.149 | 0 | 0 | 2490 | 0 | 0 | 0 | -29.1 | 0 | 66.84 | 0 | 0 | 2556.84 | 0 | 0 | 2249.48 | -0.204 | 74.9 | -35.91 | 11.67 | 2282.05 | 425.49 | 187.45 | [5 empty] | 796405.98 | 22883.73 | 274137.2 | 101103.28 | 1413 | 0 | 0 | 0 | [5 empty] | 0 | 0 | 0 | 1961-08-17 10:19 | 0 | 2 | 7 | 50 | 217 | 0 | 0 | 0 | 0 | 1 | 3 | 70 | 451 | 0 | 0 | 0 | 0 | 3 | 120 | 668 | 0 | 0 | 0 | 0 | 0 | 1031.9 | 139624.67 | 7.07 | 24 | 973.7 | 158584 | 6.13 | 0 | 2290 | 2006 | 370.7
2018-12-26 | 2353.27 | 0 | 0 | 0 |  |  |  | 0.152 | 0 | 0 | 2548 | 0 | 0 | 0 | 124.8 | 0 | -7.8 | 0 | 0 | 2540.2 | 0 | 0 | 2346.02 | -5.88 | 43.75 | 14.67 | -10.74 | 2383.05 | 456.98 | 206.68 | [5 empty] | 833744.81 | 23590.94 | 285927.49 | 106137.46 | 1437 | 0 | 0 | 0 | [5 empty] | 0 | 0 | 0 | 1963-04-30 02:24 | 0 | 1 | 3 | 20 | 469 | 0 | 0 | 0 | 0 | 1 | 3.5 | 30 | 465 | 0 | 0 | 0 | 0 | 2 | 50 | 934 | 1 | 0 | 0 | 0 | 1 | 1106.5 | 139585.67 | 7.8 | 24 | 880.9 | 137069.33 | 5.67 | 0 | 2353 | 1987.44 | 256.6
2018-12-27 | 1586.49 | 0 | 0 | 0 |  |  |  | 0.15 | 0 | 0 | 1713 | 0 | 0 | 0 | -10.38 | 0 | 11.4 | 0 | 0 | 1724.4 | 0 | 0 | 1553.23 | -4.844 | -1.85 | -18.72 | 2.55 | 1664.41 | 315.69 | 124.8 | [5 empty] | 612626.18 | 15534.76 | 201983.23 | 75636.94 | 985 | 0 | 0 | 0 | [5 empty] | 0 | 0 | 0 | 1960-11-13 07:55 | 33 | 1 | 4.5 | 25 | 0 | 0 | 0 | 0 | 0 | 1 | 3.5 | 20 | 0 | 1 | 3.5 | 30 | 250 | 3 | 75 | 250 | 1 | 1 | 0 | 0 | 2 | 753.5 | 100618 | 5.43 | 16.71222 | 697.1 | 99313 | 4.27 | 0 | 1586 | 1451 | 816
2018-12-28 | 2329.44 | 0 | 0 | 0 |  |  |  | 0.134 | 242 | 0 | 2318 | 0 | 0 | 0 | 31.86 | 0 | -49.52 | 273.86 | 0 | 2268.48 | 151.67 | 0 | 2094.29 | 2.664 | -98.55 | -4.83 | -9.27 | 2048.11 | 437.01 | 135.76 | [5 empty] | 768725.61 | 20471.49 | 241667.51 | 96100.21 | 1304 | 281.61 | 5.51 | 19.54 | [5 empty] | 126520.4 | 3065.27 | 36232.42 | 1994-03-20 14:24 | 217 | 2 | 6.5 | 50 | 668 | 0 | 0 | 0 | 0 | 0 | 0 | 0 | 0 | 1 | 3 | 35 | 428 | 3 | 85 | 1096 | 0 | 0 | 0 | 0 | 0 | 979.2 | 134773.33 | 6.63 | 21.80528 | 999.1 | 152312 | 5.43 | 3.261944 | 2329 | 1978 | 302.7
2018-12-29 | 1656.46 | 0 | 0 | 0 |  |  |  | 0.135 | 424 | 0 | 1607 | 0 | 0 | 0 | -4.95 | 0 | 43.28 | 419.05 | 0 | 1650.28 | 366.05 | 0 | 1392.69 | 5.508 | -11.05 | 16.65 | -0.48 | 1176.55 | 142.15 | 91.18 | [5 empty] | 561905.8 | 14327.32 | 119632.64 | 70432.69 | 921 | 491.78 | 67.4 | 26.03 | [5 empty] | 255864.62 | 6459.77 | 70994.9 | 2062-02-15 00:29 | 435 | 2 | 8.5 | 35 | 276 | 0 | 0 | 0 | 0 | 0 | 0 | 0 | 0 | 2 | 8.5 | 55 | 497 | 4 | 90 | 773 | 0 | 1 | 0 | 0 | 1 | 338.5 | 134185 | 5.6 | 6.340278 | 1359.6 | 163306.67 | 5.5 | 10.94528 | 1656 | 1699 | 313.7
2018-12-30 | 1758.7 | 0 | 0 | 0 |  |  |  | 0.141 | 0 | 0 | 1740 | 0 | 0 | 0 | -17.88 | 0 | 58.92 | 0 | 0 | 1798.92 | 0 | 0 | 1638.26 | -13.576 | -11.9 | -1.53 | -0.9 | 837.34 | 55.85 | 71.64 | [5 empty] | 434299.32 | 10197.13 | 89787.04 | 50427.38 | 656 | 892.61 | 66.22 | 52.07 | [5 empty] | 422371.52 | 10187.31 | 106155.73 | 2119-03-27 09:22 | 701 | 0 | 0 | 0 | 215 | 0 | 0 | 0 | 0 | 0 | 0 | 0 | 0 | 1 | 5.5 | 35 | 263 | 1 | 35 | 478 | 1 | 1 | 0 | 0 | 2 | 0 | 0 | 0 | 9.504722 | 1352.3 | 174895.67 | 6.23 | 8.971389 | 1759 | 1352 | 342.2
2018-12-31 | 3274.17 | 0 | 0 | 0 |  |  |  | 0.142 | 989 | 0 | 2677 | 0 | 0 | 0 | 55.98 | 0 | -145.16 | 1044.98 | 0 | 2531.84 | 1011.51 | 0 | 2421.82 | 16.988 | 103.4 | 4.71 | 13.68 | 1818.44 | 260.91 | 164.43 | [5 empty] | 731578.89 | 20040.37 | 198974.15 | 91497.91 | 1296 | 1592.3 | 263.08 | 101.19 | [5 empty] | 710179.11 | 17893.11 | 193891.66 | 2147-10-19 03:07 | 1213 | 3 | 12.5 | 85 | 653 | 0 | 0 | 0 | 0 | 0 | 0 | 0 | 0 | 2 | 8.5 | 65 | 384 | 5 | 150 | 1037 | 0 | 0 | 0 | 0 | 0 | 1050.1 | 149284.67 | 6.33 | 24 | 2023.9 | 250605 | 7.63 | 20.98139 | 3274 | 3074 | 388.3
3870 | filas | seleccionadas.
SQL> | spool | off;
Note on F2: adm-02204: ¿Concentrado inyectado?
Note on CI2: adm-02204: DATOS SIF (Planillas Datos Producción 2017 v7 y Datos producción 2018 v7)
Note on I3: adm-02204: DATOS PRODUCCIÓN SIF
Note on BM3: adm-02204: TONELADAS? TAZAS?

## ESQUEMA PRECA
ESQUEMA PREPARACIÓN Y CARGA