## TODO FUNDICIÓN UCC
| Correa | Correa | Correa | Correa | Correa | Correa | Correa | Correa | Correa | Correa | Correa | Correa | Correa | Correa | Correa | Cuarzo | Cuarzo | Cuarzo | Cuarzo | Cuarzo | Cuarzo | Esc.Apr. | Carga | Carga | Carga | Carga | Carga | Carga | Carga | Carga | Carga | Carga | Carga | MB.Conv. | MB.Conv. | MB.Conv. | MB.Conv. | MB.Conv. | MB.Conv. | MB.Conv. | MB.Conv. | Esc.Conv | Esc.Conv | Esc.Conv | Esc.Conv | Esc.Conv | Esc.Conv | Esc.Conv | Esc.Conv | Esc.Conv | Esc.Conv | Esc.Conv | Esc.Conv | MB.Conv. | MB.Conv. | MB.Conv. | MB.Conv. | MB.Conv. | MB.Conv. | MB.Conv. | MB.Conv. | Esc.Conv | Esc.Conv | Esc.Conv | Esc.Conv | Esc.Conv | Esc.Conv | Esc.Conv | Esc.Conv | Esc.Conv | Esc.Conv | Esc.Conv | Esc.Conv | Ac.Sulf. | Ac.Sulf. | Ac.Sulf. | Ac.Sulf. | Ac.Sulf. | Ac.Sulf. | Ac.Sulf. | Ac.Sulf. | Ac.Sulf. | Ac.Sulf. | Ac.Sulf. | Ac.Sulf. | Ac.Sulf. | Ac.Sulf. | Ac.Sulf. | Ac.Sulf. | Escoria | Escoria | Escoria | Escoria | Escoria | Escoria | Escoria | Escoria | Escoria | Escoria | Escoria | Escoria | Escoria | Escoria | Escoria | Escoria | Escoria | Escoria | Escoria | Escoria | Escoria | Escoria | Escoria | Escoria | Escoria | Escoria | Escoria | Escoria | Escoria | Escoria | Escoria | Escoria | Escoria | Escoria | Escoria | Escoria | Escoria | Escoria | Escoria | Escoria | Escoria | Escoria | PolvosFU | PolvosFU | PolvosFU | PolvosFU | PolvosFU | PolvosFU | PolvosFU | PolvosFU | Blister | Blister | Blister | Blister | Blister | Blister | Blister | Blister | Blister | Blister | Blister | Blister | Anodos | Anodos | Anodos | Anodos | Anodos | Anodos | Anodos | Anodos | Anodos | Anodos | Anodos | Anodos | Anodos | Conc.Fun | Escoria | Escoria | Escoria | Escoria | Escoria | Escoria | Escoria | Escoria | Escoria | Escoria | Escoria | Escoria | Escoria | Escoria | Ac.Sulf. | Ac.Sulf. | Ac.Sulf. | Ac.Sulf. | Ac.Sulf. | Ac.Sulf. | Ac.Sulf. | Ac.Sulf. | Ac.Sulf. | Ac.Sulf. | Ac.Sulf. | Ac.Sulf. | Ac.Sulf. | Ac.Sulf. | Ac.Sulf. | Ac.Sulf. | Escoria | Escoria | Escoria | Escoria | Escoria | Escoria | Escoria | Escoria | Escoria | Escoria | Escoria | Escoria | Escoria | Escoria | Conc. | Conc. | Conc. | Conc. | Conc. | Conc. | Conc. | Conc. | Conc. | Conc. | Conc. | Conc. | Conc. | Conc. | Conc. | Conc. | Conc. | Conc. | Conc. | Conc. | Conc. | Conc. | Conc. | Conc.
| 212 | 212 | 212 | 212 | 212 | 212 | 212 | 212 | 212 | 212 | 212 | 212 | 212 | 212 | 212 | Usado | Usado | Usado | Usado | Usado | Usado | Rev. Nº1 | F. Fina | F. Fina | F. Fina | F. Fina | F. Fina | F. Fina | F. Fina | F. Fina | F. Fina | F. Fina | F. Fina | Tte. Nº1 | Tte. Nº1 | Tte. Nº1 | Tte. Nº1 | Tte. Nº1 | Tte. Nº1 | Tte. Nº1 | Tte. Nº1 | Tte. Nº1 | Tte. Nº1 | Tte. Nº1 | Tte. Nº1 | Tte. Nº1 | Tte. Nº1 | Tte. Nº1 | Tte. Nº1 | Tte. Nº1 | Tte. Nº1 | Tte. Nº1 | Tte. Nº1 | Tte. Nº2 | Tte. Nº2 | Tte. Nº2 | Tte. Nº2 | Tte. Nº2 | Tte. Nº2 | Tte. Nº2 | Tte. Nº2 | Tte. Nº2 | Tte. Nº2 | Tte. Nº2 | Tte. Nº2 | Tte. Nº2 | Tte. Nº2 | Tte. Nº2 | Tte. Nº2 | Tte. Nº2 | Tte. Nº2 | Tte. Nº2 | Tte. Nº2 | Prod.PG1 | Prod.PG1 | Prod.PG1 | Prod.PG1 | Prod.PG1 | Prod.PG1 | Prod.PG1 | Prod.PG1 | Prod.PG1 | Prod.PG1 | Prod.PG1 | Prod.PG1 | Prod.PG1 | Prod.PG1 | Prod.PG1 | Prod.PG1 | HLE Nº1 | HLE Nº1 | HLE Nº1 | HLE Nº1 | HLE Nº1 | HLE Nº1 | HLE Nº1 | HLE Nº1 | HLE Nº1 | HLE Nº1 | HLE Nº1 | HLE Nº1 | HLE Nº1 | HLE Nº1 | HLE Nº2 | HLE Nº2 | HLE Nº2 | HLE Nº2 | HLE Nº2 | HLE Nº2 | HLE Nº2 | HLE Nº2 | HLE Nº2 | HLE Nº2 | HLE Nº2 | HLE Nº2 | HLE Nº2 | HLE Nº2 | HLE Nº3 | HLE Nº3 | HLE Nº3 | HLE Nº3 | HLE Nº3 | HLE Nº3 | HLE Nº3 | HLE Nº3 | HLE Nº3 | HLE Nº3 | HLE Nº3 | HLE Nº3 | HLE Nº3 | HLE Nº3 | NuevoSis | NuevoSis | NuevoSis | NuevoSis | NuevoSis | NuevoSis | NuevoSis | NuevoSis | [25 empty] | Andina | HLE Nº4 | HLE Nº4 | HLE Nº4 | HLE Nº4 | HLE Nº4 | HLE Nº4 | HLE Nº4 | HLE Nº4 | HLE Nº4 | HLE Nº4 | HLE Nº4 | HLE Nº4 | HLE Nº4 | HLE Nº4 | Prod.PG2 | Prod.PG2 | Prod.PG2 | Prod.PG2 | Prod.PG2 | Prod.PG2 | Prod.PG2 | Prod.PG2 | Prod.PG2 | Prod.PG2 | Prod.PG2 | Prod.PG2 | Prod.PG2 | Prod.PG2 | Prod.PG2 | Prod.PG2 | HLE Aux. | HLE Aux. | HLE Aux. | HLE Aux. | HLE Aux. | HLE Aux. | HLE Aux. | HLE Aux. | HLE Aux. | HLE Aux. | HLE Aux. | HLE Aux. | HLE Aux. | HLE Aux. | VCentral | VCentral | VCentral | VCentral | VCentral | VCentral | VCentral | VCentral | VCentral | VCentral | VCentral | VCentral | VCentral | VCentral | VCentral | VCentral | VCentral | VCentral | VCentral | VCentral | VCentral | VCentral | VCentral | VCentral
| Cu | Fe | S | SiO2 | Al2O3 | As | Sb | Au | Ag | Mo | Pb | Bi | Hg | Se | Te | SiO2 | Al2O3 | Pb | Ni | Bi | Hg | Cu | Cu | Fe3O4 | As | Sb | Fe | S | SiO2 | Al2O3 | Pb | Ni | Bi | Cu | As | Sb | Fe | S | Pb | Ni | Bi | Cu | Fe3O4 | As | Sb | Fe | S | SiO2 | Al2O3 | CaO | Pb | Ni | Bi | Cu | As | Sb | Fe | S | Pb | Ni | Bi | Cu | Fe3O4 | As | Sb | Fe | S | SiO2 | Al2O3 | CaO | Pb | Ni | Bi | H2SO4 | Fe | As | Hg | SO2 | Pb | Ni | Zn | Mat No Vol | Res Ignici | Turbiedad | Color | Mat Organi | N | Densidad | F | Cu | Fe3O4 | As | Sb | Fe | S | SiO2 | Al2O3 | CaO | MgO | Pb | Ni | Bi | Mo | Cu | Fe3O4 | As | Sb | Fe | S | SiO2 | Al2O3 | CaO | MgO | Pb | Ni | Bi | Mo | Cu | Fe3O4 | As | Sb | Fe | S | SiO2 | Al2O3 | CaO | MgO | Pb | Ni | Bi | Mo | Cu | As | Sb | Pb | Bi | Ni | Fe | S | Cu | Fe | As | Sb | Se | Te | Ni | Au | Ag | Pb | Bi | S | Cu | Fe | As | Sb | Se | Te | Ni | Au | Ag | O | S | Pb | Bi | S | Cu | Fe3O4 | As | Sb | Fe | S | SiO2 | Al2O3 | CaO | MgO | Pb | Ni | Bi | Mo | H2SO4 | Fe | As | Hg | SO2 | Pb | Ni | Zn | Mat No Vol | Res Ignici | Turbiedad | Color | Mat Organi | N | Densidad | F | Cu | Fe3O4 | As | Sb | Fe | S | SiO2 | Al2O3 | CaO | MgO | Pb | Ni | Bi | Mo | Cu | Fe3O4 | As | Sb | Fe | S | SiO2 | Al2O3 | Pb | Au | Ag | Ni | Bi | Se | Te | Zn | Hg | H2O | CuNS | Ins. | CaO | Co | Cd | Mo
fecha | % | % | % | % | % | % | % | g/t | g/t | % | ppm | ppm | ppm | ppm | ppm | % | % | ppm | ppm | ppm | ppm | % | % | % | % | % | % | % | % | % | % | % | ppm | % | % | % | % | % | % | % | ppm | % | % | % | % | % | % | % | % | % | % | % | ppm | % | % | % | % | % | % | % | ppm | % | % | % | % | % | % | % | % | % | % | % | ppm | % | % | mg/kg | mg/kg | mg/l | mg/kg | mg/kg | mg/kg | % | % | NTU | Pt | ml KMnO4 | mg/kg | g/ml | mg/l | % | % | % | % | % | % | % | % | % | % | ppm | ppm | ppm | % | % | % | % | % | % | % | % | % | % | % | ppm | ppm | ppm | % | % | % | % | % | % | % | % | % | % | % | ppm | ppm | ppm | % | % | % | % | % | % | ppm | % | % | % | ppm | ppm | ppm | ppm | ppm | ppm | g/t | g/t | ppm | ppm | ppm | % | ppm | ppm | ppm | ppm | ppm | ppm | g/t | g/t | ppm | ppm | ppm | ppm | % | % | % | % | % | % | % | % | % | % | % | ppm | ppm | ppm | % | % | % | mg/kg | mg/kg | mg/l | mg/kg | mg/kg | mg/kg | % | % | NTU | Pt | ml KMnO4 | mg/kg | g/ml | mg/l | % | % | % | % | % | % | % | % | % | % | ppm | ppm | ppm | % | % | % | % | % | % | % | % | % | % | g/t | g/t | ppm | ppm | ppm | ppm | % | ppm | % | % | % | % | ppm | ppm | %
Ene-2017 | 27.3 | 26.2 | 32.7 | 6.6 | 2.3 | 0.16 | 0.03 | 0.42 | 60 | 0.11 | 449 | 49 | 3.6 | 40 | 6 | 96.5 | 0.7 | 8 | 8 | 36 | 0.01 |  | 13.7 | 19.7 | 0.11 | 0.037 | 33 | 3.8 | 22.2 | 4.8 | 0.064 | 0.013 | 41 | 73.4 | 0.062 | 0.018 | 4.5 | 20.5 | 0.039 | 0.026 | 1 | 5.4 | 19.7 | 0.08 | 0.039 | 43.6 | 1.6 | 26.1 | 4 | 1.2 | 0.027 | 0.0054 | 16 | 72 | 0.063 | 0.019 | 4.8 | 20.5 | 0.042 | 0.023 | 1 | 4.5 | 18.8 | 0.079 | 0.041 | 44.5 | 1.4 | 25.5 | 4.3 | 1.1 | 0.03 | 0.0054 | 16 | 97.8 | 0.001 | 0.1 | 2 | 20 | 0.01 | 0.17 | 0.01 | 0.007 | 0.002 | 2 | 23 | 0.6 | 23 | 1.83 |  | 1.54 | 17.6 | 0.0331 | 0.021 | 47.8 | 0.6 | 26 | 4.6 | 1.3 | 1.1 | 190 | 29 | 19 | 0.23 | 1.67 | 17.8 | 0.0341 | 0.022 | 47.8 | 0.6 | 25.9 | 5 | 1.1 | 1.1 | 195 | 31 | 23 | 0.24 | 1.49 | 16.7 | 0.0345 | 0.024 | 47.9 | 0.5 | 25.8 | 4.9 | 1.2 | 1.1 | 195 | 28 | 28 | 0.23 | 26.8 | 3.5 | 0.69 |  | 0.95 | 71 | 3.1 | 13.4 | 99.72 | 37 | 787 | 223 | 215 | 12 | 84 | 1.84 | 228 | 23 | 8 | 11 | 99.712 | 35 | 818 | 222 | 211 | 12 | 84 | 1.84 | 228 | 1315 | 11 | 23 | 8 |  | 1.5 | 16.3 | 0.0336 | 0.025 | 48 | 0.5 | 25.7 | 5.1 | 1.2 | 1.1 | 180 | 43 | 21 | 0.24 | 98.2 | 0.001 | 0.1 | 1.5 | 20 | 0.01 | 1.72 | 0.01 | 0.008 | 0.002 | 3 | 28 | 0.6 | 21 | 1.8 |  | 1.64 | 15.6 | 0.0353 | 0.019 | 48 | 0.6 | 26 | 5 | 1.3 | 1.1 | 180 | 28 | 23 | 0.24
Feb-2017 | 28.2 | 25.4 | 31.6 | 7.3 | 2.7 | 0.16 | 0.03 | 0.44 | 65 | 0.1 | 582 | 40 | 2 | 39 | 5 | 97.6 | 0.6 | 4 | 4 | 31 | 0.01 |  | 12.3 | 17.7 | 0.11 | 0.029 | 30.1 | 3.7 | 23.9 | 5.1 | 0.059 | 0.01 | 15 | 72.8 | 0.063 | 0.015 | 4.7 | 19.8 | 0.047 | 0.022 | 1 | 5.3 | 19.2 | 0.08 | 0.028 | 42.1 | 1.4 | 28.2 | 5.4 | 1.1 | 0.028 | 0.0035 | 11 | 73.4 | 0.063 | 0.015 | 4.5 | 19.8 | 0.048 | 0.022 | 1 | 5.2 | 19.4 | 0.079 | 0.042 | 43.4 | 1.5 | 27.6 | 5.4 | 1.2 | 0.027 | 0.0031 | 19 | 97.8 | 0.001 | 0.1 | 2.3 | 20 | 0.04 | 0.08 | 0.03 | 0.007 | 0.006 | 2 | 17 | 0.9 | 20 | 1.83 |  | 1.96 | 17.4 | 0.0366 | 0.026 | 46.5 | 0.6 | 27.5 | 5.8 | 1.3 | 1.1 | 219 | 14 | 18 | 0.16 | 2.46 | 17.2 | 0.0378 | 0.028 | 45.9 | 0.8 | 27.2 | 5.6 | 1.2 | 1 | 227 | 15 | 17 | 0.17 | 1.78 | 16.5 | 0.0387 | 0.029 | 46.4 | 0.6 | 27.3 | 6 | 1.2 | 1.1 | 215 | 12 | 19 | 0.18 | 27.4 | 3.5 | 0.6 |  | 0.84 | 39 | 3.1 | 13.2 | 99.7 | 35 | 764 | 186 | 207 | 10 | 69 | 1.71 | 231 | 22 | 7 | 10 | 99.707 | 34 | 765 | 191 | 211 | 10 | 70 | 1.71 | 231 | 1405 | 10 | 23 | 7 |  | 1.54 | 14.5 | 0.0365 | 0.029 | 46.5 | 0.5 | 27.6 | 5.6 | 1.2 | 1.1 | 222 | 14 | 18 | 0.17 | 97.9 | 0.001 | 0.1 | 0.8 | 20 | 0.09 | 1.19 | 0.01 | 0.006 | 0.003 | 1 | 10 | 0.65 | 30 | 1.84 |  | 2.53 | 16.7 | 0.0398 | 0.029 | 46.3 | 0.8 | 27.6 | 5.4 | 1.1 | 1 | 288 | 20 | 32 | 0.17
Mar-2017 | 28.7 | 25.1 | 31.4 | 7.9 | 2.9 | 0.15 | 0.017 | 0.38 | 57 | 0.11 | 489 | 34 | 4.4 | 39 | 6 | 98.1 | 0.5 | 2 | 5 | 30 | 0.01 |  | 13.6 | 17.7 | 0.1 | 0.029 | 36.2 | 3.7 | 23.9 | 4.6 | 0.052 | 0.013 | 22 | 73.8 | 0.065 | 0.009 | 3.8 | 20 | 0.042 | 0.02 | 1 | 5.1 | 19.3 | 0.08 | 0.043 | 45 | 1.5 | 27.6 | 5.1 | 1.1 | 0.028 | 0.0035 | 16 | 72.8 | 0.06 | 0.008 | 4.2 | 20.2 | 0.039 | 0.017 | 1 | 4.4 | 21.6 | 0.071 | 0.036 | 47.2 | 1.3 | 26.3 | 5.5 | 1.3 | 0.023 | 0.0028 | 9 | 97.8 | 0.001 | 0.1 | 1.4 | 20 | 0.01 | 0.08 | 0.01 | 0.002 | 0.002 | 2 | 23 | 0.8 | 21 | 1.83 |  | 2.12 | 20.4 | 0.0461 | 0.031 | 46.1 | 0.6 | 28.3 | 5.5 | 1.3 | 1.1 | 252 | 24 | 16 | 0.19 | 2.61 | 17.8 | 0.0427 | 0.031 | 45 | 1.1 | 26.8 | 5.3 | 1.2 | 1.1 | 231 | 27 | 18 | 0.18 | 2.24 | 17.9 | 0.0425 | 0.031 | 45.9 | 0.7 | 27.3 | 5.9 | 1.2 | 1.1 | 214 | 20 | 19 | 0.2 | 27.4 | 3.5 | 0.67 |  | 0.8 | 103 | 3.1 | 13.3 | 99.73 | 31 | 650 | 152 | 196 | 10 | 56 | 1.72 | 215 | 18 | 7 | 8 | 99.721 | 30 | 655 | 159 | 199 | 10 | 60 | 1.72 | 215 | 1486 | 9 | 20 | 7 |  | 1.2 | 14.8 | 0.0382 | 0.032 | 46.2 | 0.5 | 28.2 | 5.4 | 1.3 | 1.1 | 202 | 19 | 19 | 0.21 | 98.1 | 0.001 | 0.1 | 3.1 | 20 | 0.01 | 0.97 | 0.03 | 0.009 | 0.001 | 15 | 152 | 0.75 | 18 | 1.84 |  | 3.4 | 17.4 | 0.0379 | 0.032 | 46.3 | 0.9 | 27.8 | 5.4 | 1.3 | 1.1 | 230 | 26 | 15 | 0.21
Abr-2017 | 29.4 | 25.3 | 31.6 | 6.1 | 2.9 | 0.16 | 0.02 | 0.38 | 65 | 0.08 | 525 | 60 | 2.48 | 28 | 5 | 97.4 | 0.5 | 4 | 4 | 52 | 0.01 |  | 17.1 | 18 | 0.12 |  | 38 | 4.3 | 22.9 | 4.6 | 0.047 | 0.01 |  | 73.8 | 0.063 | 0.009 | 4.2 | 20.4 | 0.041 | 0.016 | 1 | 4.2 | 20.7 | 0.081 | 0.042 | 44 | 1.4 | 25.6 | 4.2 | 1.1 | 0.029 | 0.0064 | 17 | 73.2 | 0.062 | 0.0085 | 4.8 | 20.3 | 0.041 | 0.017 | 1 | 4.3 | 20.9 | 0.076 | 0.04 | 42.7 | 1.7 | 25 | 4.3 | 1.1 | 0.028 | 0.0056 | 26 | 97.5 | 0.001 | 0.1 | 0.1 | 20 | 0.01 | 0.01 | 0.01 | 0.006 | 0.005 | 4 | 43 | 0.95 | 14 | 1.81 |  | 1.97 | 20.1 | 0.0365 | 0.025 | 46 | 0.8 | 26.4 | 4.6 | 1.4 | 1 | 210 | 23 | 25 | 0.17 | 1.32 | 17 | 0.0397 | 0.025 | 47 | 0.8 | 25.1 | 4.6 | 1.3 | 1 | 210 | 18 | 21 | 0.17 | 1.73 | 18.9 | 0.0415 | 0.024 | 46.3 | 0.7 | 25.8 | 5.1 | 1.4 | 1.1 | 175 | 17 | 27 | 0.18 | 27.5 | 4 | 0.64 |  | 0.7 | 64 | 2.2 | 13.7 | 99.73 | 33 | 694 | 154 | 204 | 10 | 57 | 1.85 | 223 | 20 | 7 | 9 | 99.726 | 33 | 688 | 151 | 202 | 10 | 54 | 1.85 | 223 | 1389 | 8 | 20 | 7 |  | 1.67 | 16.7 | 0.0345 | 0.025 | 46.7 | 0.7 | 26 | 5 | 1.4 | 1 | 185 | 21 | 21 | 0.19 | 98.5 | 0.001 | 0.2 | 0.1 | 20 | 0.01 | 0.01 | 0.01 | 0.005 | 0.003 | 7 | 74 | 0.7 | 21 | 1.84 |  | 2.58 | 17.3 | 0.0461 | 0.025 | 45.5 | 1.1 | 26.6 | 4.3 | 1.5 | 1 | 245 | 28 | 23 | 0.16
May-2017 | 27.4 | 25.8 | 32.1 | 7.1 | 2.6 | 0.15 | 0.022 | 0.38 | 61 | 0.13 | 785 | 67 | 2.1 | 40 | 6 | 97.2 | 0.6 | 2 | 3 | 42 | 0.01 |  | 17.8 | 17.7 | 0.13 | 0.025 | 37.8 | 4.8 | 24.4 | 4.5 | 0.034 | 0.006 | 29 | 72.3 | 0.06 | 0.008 | 3.9 | 20.5 | 0.043 | 0.022 | 1 | 5.3 | 17.6 | 0.085 | 0.026 | 42.7 | 1.4 | 29.8 | 4.5 | 1.1 | 0.026 | 0.0034 | 22 | 72.9 | 0.064 | 0.008 | 3.9 | 20.3 | 0.044 | 0.018 | 1 | 4.8 | 17.4 | 0.081 | 0.026 | 44.1 | 1.1 | 28.9 | 4.6 | 1.3 | 0.027 | 0.0033 | 28 | 97.4 | 0.001 | 0.1 | 1.3 | 20 | 0.01 | 0.06 | 0.01 | 0.012 | 0.008 | 3 | 29 | 0.65 | 12 | 1.83 |  | 1.18 | 16.8 | 0.0404 | 0.02 | 46.6 | 0.4 | 28.7 | 4.5 | 1.2 | 1 | 244 | 22 | 27 | 0.2 | 1.09 | 15.2 | 0.0437 | 0.022 | 46.8 | 0.4 | 28.9 | 4.6 | 1.4 | 1 | 209 | 19 | 31 | 0.18 | 1.09 | 15 | 0.0443 | 0.025 | 47.1 | 0.4 | 28.9 | 5 | 1.4 | 1 | 203 | 17 | 29 | 0.21 | 30.9 | 3.8 | 0.4 |  | 0.7 | 81 | 2.7 | 13.7 | 99.72 | 32 | 694 | 121 | 205 | 11 | 76 | 1.79 | 225 | 19 | 8 | 9 | 99.72 | 31 | 688 | 127 | 210 | 11 | 71 | 1.79 | 225 | 1455 | 10 | 19 | 8 |  | 1.17 | 13.8 | 0.0462 | 0.018 | 46.6 | 0.4 | 29.3 | 5.1 | 1.2 | 1 | 255 | 23 | 30 | 0.23 | 98.4 | 0.001 | 0.1 | 0.6 | 20 | 0.01 | 0.15 | 0.01 | 0.004 | 0.005 | 5 | 51 | 0.5 | 19 | 1.83 |  | 1.59 | 13 | 0.046 | 0.014 | 46.7 | 0.5 | 30.9 | 5.6 | 1.5 | 1.1 | 249 | 27 | 31 | 0.24 | 25.5 |  | 0.13 |  |  | 28.8 |  |  |  | 0.36 | 43
Jun-2017 | 29.2 | 25.8 | 32 | 6.8 | 2.6 | 0.16 | 0.023 | 0.52 | 57 | 0.12 | 545 | 47 | 1.7 | 40 | 6 | 96.9 | 0.5 | 1 | 5 | 26 | 0.01 |  | 13.4 | 19.9 | 0.094 | 0.03 | 37 | 3.5 | 24.3 | 4.2 | 0.052 | 0.012 | 22 | 73.6 | 0.059 | 0.013 | 3.8 | 20 | 0.048 | 0.021 | 1 | 4.3 | 18.7 | 0.088 | 0.034 | 43.9 | 1.4 | 25.8 | 4.1 | 1 | 0.039 | 0.0046 | 20 | 73.4 | 0.059 | 0.018 | 4.4 | 20 | 0.054 | 0.022 | 1 | 6.2 | 17.8 | 0.087 | 0.03 | 43.3 | 2 | 25.6 | 4.2 | 1.4 | 0.037 | 0.0047 | 16 | 97.4 | 0.001 | 0.2 | 0.8 | 20 | 0.01 | 0.06 | 0.01 | 0.003 | 0.001 | 3 | 26 | 0.7 | 22 | 1.83 |  | 1.38 | 18.3 | 0.0375 | 0.025 | 46.3 | 0.5 | 28.2 | 4.7 | 1.1 | 1 | 315 | 27 | 24 | 0.24 | 1.14 | 15.9 | 0.0394 | 0.025 | 45.6 | 0.4 | 28.5 | 4.7 | 1.2 | 1.1 | 305 | 24 | 25 | 0.24 | 1.17 | 15.7 | 0.0412 | 0.025 | 46.5 | 0.5 | 28.5 | 4.4 | 1.2 | 1 | 320 | 23 | 24 | 0.25 | 29.6 | 4.5 | 0.5 |  | 0.8 | 69 | 2.7 | 13.2 | 99.72 | 32 | 717 | 132 | 208 | 9 | 60 | 1.81 | 230 | 22 | 9 | 11 | 99.717 | 33 | 722 | 134 | 208 | 9 | 64 | 1.81 | 230 | 1515 | 10 | 24 | 9 |  | 1.06 | 16.5 | 0.0398 | 0.023 | 46.4 | 0.5 | 28.4 | 4.7 | 1.2 | 1.1 | 360 | 27 | 23 | 0.3 | 98.5 | 0.001 | 0.6 | 0.5 | 20 | 0.01 | 0.06 | 0.01 | 0.001 | 0.001 | 3 | 36 | 0.5 | 28 | 1.83 |  | 2.51 | 15.8 | 0.041 | 0.022 | 40.5 | 1.1 | 28.1 | 4.5 | 1.2 | 1 | 305 | 25 | 25 | 0.24
Jul-2017 | 29 | 26.3 | 32.1 | 7.2 | 2.6 | 0.15 | 0.024 | 0.5 | 61 | 0.18 | 590 | 45 | 3.4 | 43 | 8 | 96.2 | 0.5 | 4 | 6 | 35 | 0.01 |  | 14.2 | 19.1 | 0.11 | 0.011 | 40.1 | 3.6 | 27.9 | 4.7 | 0.067 | 0.012 | 14 | 73.8 | 0.059 | 0.011 | 4.2 | 20.6 | 0.052 | 0.026 | 1 | 5.9 | 17.7 | 0.089 | 0.038 | 43.6 | 1.7 | 29.1 | 4.4 | 1.4 | 0.039 | 0.0057 | 11 | 73.4 | 0.061 | 0.012 | 4.3 | 21.1 | 0.051 | 0.026 | 1 | 6.2 | 17.6 | 0.087 | 0.036 | 43.8 | 1.8 | 29.1 | 4.3 | 1.3 | 0.036 | 0.0055 | 5 | 97.5 | 0.001 | 0.1 | 0.6 | 20 | 0.01 | 0.05 | 0.01 | 0.012 | 0.001 | 3 | 29 | 0.7 | 90 | 1.81 |  | 1.2 | 17.3 | 0.0335 | 0.028 | 46.4 | 0.5 | 28.3 | 4.6 | 1.3 | 0.9 | 555 | 23 | 23 | 0.32 | 1.04 | 15.5 | 0.0365 | 0.029 | 47 | 0.4 | 28.7 | 4.7 | 1.3 | 0.9 | 325 | 26 | 23 | 0.34 | 1.01 | 14.9 | 0.0375 | 0.028 | 47.1 | 0.4 | 28.6 | 4.8 | 1.3 | 0.9 | 310 | 24 | 24 | 0.34 | 27.8 | 3.9 | 0.65 |  | 0.9 | 95 | 2 | 13.6 | 99.73 | 35 | 740 | 153 | 209 | 10 | 74 | 1.74 | 219 | 24 | 11 | 10 | 99.723 | 36 | 716 | 146 | 210 | 9 | 74 | 1.67 | 224 | 1430 | 9 | 27 | 9 |  | 0.98 | 13.4 | 0.0329 | 0.028 | 47.4 | 0.5 | 28.5 | 4.5 | 1.2 | 0.9 | 325 | 23 | 12 | 0.32 | 98.3 | 0.001 | 0.1 | 0.5 | 20 | 0.01 | 0.09 | 0.87 | 0.005 | 0.002 | 2 | 17 | 0.6 | 70 | 1.85 |  |  |  |  | 0.028 |  |  |  | 4.7 | 1.3 | 0.9 | 325 | 25 | 14 | 0.32 | 27.7 |  | 0.18 |  |  | 29.1 |  |  |  | 0.52 | 43
Ago-2017 | 28.9 | 26 | 32.3 | 6.2 | 2.1 | 0.16 | 0.023 | 0.5 | 62 | 0.17 | 680 | 54 | 2.6 | 36 | 6 | 97.1 | 0.7 | 1 | 2 | 36 | 0.01 |  | 13.5 | 18.2 | 0.108 | 0.03 | 37.7 | 3.6 | 26.2 | 3.9 | 0.05 | 0.01 | 24 | 73.4 | 0.057 | 0.012 | 4.4 | 20.2 | 0.053 | 0.03 | 1 | 5.1 | 17.5 | 0.087 | 0.032 | 44.1 | 1.8 | 27.3 | 3.8 | 1.3 | 0.036 | 0.0053 | 15 | 73.4 | 0.059 | 0.012 | 4.3 | 20.3 | 0.057 | 0.032 | 1 | 5.2 | 18.3 | 0.088 | 0.033 | 43.3 | 2 | 27.1 | 3.8 | 1.3 | 0.036 | 0.0054 | 16 | 97.6 | 0.001 | 0.1 | 0.5 | 20 | 0.29 | 0.07 | 0.01 | 0.006 | 0.003 | 1 | 1 | 0.85 | 18 | 1.83 |  | 1.1 | 15.8 | 0.034 | 0.024 | 46.3 | 0.5 |  | 4.1 | 1.3 | 0.9 | 305 | 17 | 24 | 0.36 | 0.96 | 13.5 | 0.0364 | 0.027 | 47 | 0.4 |  | 4.4 | 1.3 | 0.9 | 290 | 21 | 26 | 0.36 | 1.01 | 13.8 | 0.0373 | 0.026 | 46.8 | 0.5 |  | 4.3 | 1.4 | 1 | 295 | 20 | 24 | 0.34 | 27.1 | 3.9 | 0.63 |  | 1.1 | 81 | 2.7 | 13.4 | 99.73 | 35 | 740 | 153 | 214 | 10 | 74 | 1.74 | 219 | 24 | 11 | 10 | 99.725 | 38 | 747 | 154 | 216 | 10 | 74 | 1.74 | 219 | 1371 | 10 | 25 | 11 |  | 0.92 | 11.7 | 0.0344 | 0.025 | 47 | 0.4 |  | 4.5 | 1.3 | 0.9 | 300 | 21 | 25 | 0.33 | 97.9 | 0.001 | 1.3 | 0.6 | 20 | 0.13 | 0.08 | 0.01 | 0.004 | 0.004 | 1 | 6 | 0.5 | 73 | 1.85 |  |  |  |  | 0.025 |  |  |  | 4.4 | 1.4 | 1 | 275 | 23 | 28 | 0.33 | 27.9 |  | 0.18 |  |  | 30.2 |  |  |  | 0.47 | 53 | [8 empty] | 14.1
Sep-2017 | 29.3 | 26 | 32.7 | 5.6 | 2.1 | 0.15 | 0.028 | 0.48 | 63 | 0.24 | 865 | 74 | 3.2 | 49 | 3 | 97 | 0.6 | 6 | 3 | 47 | 0.01 |  | 12.5 | 17.2 | 0.104 | 0.038 | 33.4 | 3.3 | 18.8 | 3.3 | 0.062 | 0.018 | 25 | 72.4 | 0.054 | 0.008 | 4.1 | 20.4 | 0.056 | 0.019 | 1 | 5.5 | 16.7 | 0.088 | 0.045 | 42.8 | 1.7 | 25.8 | 3.6 | 1 | 0.043 | 0.0064 | 28 | 72.4 | 0.054 | 0.009 | 4.9 | 20.6 | 0.062 | 0.015 | 3 | 4.9 | 17.2 | 0.086 | 0.053 | 43.2 | 1.7 | 25.4 | 3.7 | 1.1 | 0.038 | 0.0052 | 26 | 97.2 | 0.001 | 0.1 | 0.5 | 20 | 0.01 | 0.07 | 0.01 | 0.008 | 0.002 | 4 | 39 | 1 | 17 | 1.8 |  | 1.13 | 16.5 | 0.034 | 0.043 | 46.8 | 0.5 | 28.6 | 4 | 1.2 | 0.9 | 450 | 29 | 40 | 0.37 | 1.13 | 14.1 | 0.0353 | 0.04 | 46.1 | 0.4 | 28.6 | 4 | 1.2 | 0.9 | 350 | 24 | 39 | 0.35 | 0.99 | 14.2 | 0.0358 | 0.041 | 46.9 | 0.5 | 28.4 | 3.9 | 1.2 | 0.9 | 360 | 25 | 36 | 0.28 | 26.6 | 4.2 | 0.68 |  | 1.31 | 86 | 3 | 13.5 | 99.7 | 29 | 682 | 141 | 193 | 9 | 72 | 1.86 | 215 | 25 | 12 | 9 | 99.736 | 35 | 685 | 135 | 208 | 9 | 80 | 1.86 | 215 | 1326 | 9 | 26 | 10 |  | 0.99 | 12.8 | 0.0345 | 0.042 | 46 | 0.4 | 28.7 | 3.6 | 1.1 | 0.8 | 560 | 39 | 61 | 0.3 | 98.5 | 0.001 | 0.1 | 0.7 | 20 | 0.01 | 0.09 | 0.01 | 0.002 | 0.002 | 2 | 20 | 0.5 | 24 | 1.8 |  |  |  |  | 0.039 |  |  |  | 3.9 | 1.2 | 0.9 | 350 | 28 | 36 | 0.29 | 28 |  | 0.19 |  |  | 29.2 |  |  |  | 0.38 | 44 | [8 empty] | 14.5
Oct-2017 | 29.3 | 26.3 | 32.5 | 5.8 | 2 | 0.15 | 0.027 | 0.68 | 64 | 0.13 | 451 | 42 | 1.2 | 40 | 4 | 97.7 | 0.5 | 1 | 6 | 40 | 0.01 |  | 17.1 | 21.4 | 0.14 | 0.046 | 32.4 | 4 | 20.5 | 3.2 | 0.146 | 0.018 | 68 | 73.9 | 0.055 | 0.015 | 3.6 | 20.2 | 0.053 | 0.024 | 1 | 5.7 | 16.6 | 0.085 | 0.045 | 43.3 | 1.7 | 26.8 | 3.4 | 1.2 | 0.048 | 0.0059 | 10 | 71.7 | 0.056 | 0.019 | 4.4 | 20.6 | 0.058 | 0.025 | 1 | 5.4 | 17.8 | 0.084 | 0.043 | 44.5 | 1.8 | 25.9 | 3.7 | 1.3 | 0.042 | 0.0052 | 15 | 97 | 0.001 | 0.1 | 0.3 | 20 | 0.04 | 0.07 | 0.01 | 0.007 | 0.006 | 5 | 46 | 0.95 | 20 | 1.83 |  | 1.19 | 16.2 | 0.034 | 0.027 | 46.7 | 0.5 | 29.9 | 3.7 | 1.4 | 0.9 | 303 | 24 | 27 | 0.56 | 1.05 | 14.1 | 0.036 | 0.025 | 47.6 | 0.4 | 30.4 | 3.8 | 1.4 | 0.9 | 297 | 21 | 26 | 0.45 | 0.99 | 13.9 | 0.0344 | 0.029 | 47.7 | 0.4 | 29.1 | 4.1 | 1.4 | 1 | 263 | 20 | 25 | 0.22 | 26.1 | 3.9 | 0.58 |  | 1.13 | 83 | 3.5 | 13.4 | 99.73 | 38 | 659 | 147 | 205 | 10 | 101 | 1.77 | 213 | 31 | 11 | 10 | 99.736 | 37 | 664 | 147 | 206 | 10 | 89 | 1.77 | 213 | 1259 | 10 | 30 | 11 |  | 1.16 | 14.1 | 0.0405 | 0.025 | 47.2 | 0.4 | 29 | 3.7 | 1.3 | 0.9 | 346 | 27 | 29 | 0.2 | 98.2 | 0.001 | 0.1 | 1.5 | 20 | 0.01 | 0.06 | 0.01 | 0.003 | 0.001 | 3 | 27 | 0.6 | 21 | 1.84 |  | 1.25 | 13.7 | 0.0362 | 0.025 | 48 | 0.5 | 28.7 | 3.8 | 1.3 | 0.8 | 355 | 21 | 27 | 0.19 | 27.5 |  | 0.11 |  |  | 29.5 |  |  |  | 0.46 | 44 | [8 empty] | 12.7
Nov-2017 | 29.1 | 26.1 | 32.6 | 5.5 | 2.1 | 0.14 | 0.027 | 0.44 | 61 | 0.12 | 796 | 53 | 3.5 | 45 | 4 | 97 | 0.9 | 4 | 2 | 40 | 0.01 |  | 19.3 | 23.9 | 0.12 | 0.042 | 45.4 | 4 | 21.6 | 3.6 | 0.087 | 0.02 | 18 | 73.3 | 0.053 | 0.015 | 4.1 | 20.4 | 0.065 | 0.033 | 1 | 4.3 | 16.3 | 0.083 | 0.047 | 44.1 | 1.4 | 25.6 | 3.5 | 1.3 | 0.046 | 0.0056 | 18 | 73.3 | 0.049 | 0.013 | 4.2 | 20.4 | 0.072 | 0.03 | 1 | 5.7 | 18.4 | 0.079 | 0.042 | 46.3 | 1.9 | 25.2 | 3.7 | 1.3 | 0.046 | 0.0056 | 14 | 97.2 | 0.001 | 0.1 | 0.5 | 20 | 0.01 | 0.07 | 0.04 | 0.005 | 0.003 | 3 | 28 | 0.75 | 4 | 1.8 |  | 1.49 | 15.4 | 0.033 | 0.029 | 46.8 | 0.5 | 27.4 | 3.9 | 1.4 | 0.9 | 405 | 26 | 18 | 0.2 | 1.18 | 14.4 | 0.0331 | 0.031 | 47 | 0.5 | 27.2 | 3.9 | 1.4 | 0.9 | 385 | 28 | 23 | 0.21 | 1.47 | 14.6 | 0.0338 | 0.032 | 47.6 | 0.6 | 25.6 | 4 | 1.4 | 0.9 | 367 | 21 | 33 | 0.25 | 26 | 4.7 | 0.68 |  | 1 | 55 | 2.6 | 13.2 | 99.73 | 45 | 676 | 180 | 200 | 10 | 108 | 1.78 | 222 | 37 | 11 | 11 | 99.726 | 45 | 651 | 168 | 203 | 10 | 113 | 1.78 | 222 | 1180 | 10 | 37 | 10 |  | 1.23 | 13.4 | 0.0375 | 0.033 | 47.1 | 0.5 | 27 | 3.9 | 1.4 | 0.9 | 370 | 29 | 24 | 0.21 | 98.4 | 0.001 | 0.2 | 1.9 | 20 | 0.01 | 0.07 | 0.02 | 0.005 | 0.003 | 1 | 12 | 0.55 | 10 | 1.83 |  | 1.4 | 14.6 | 0.0384 | 0.036 | 46.8 | 0.5 | 26.9 | 4.2 | 1.4 | 0.9 | 349 | 26 | 31 | 0.19 | 30.1 |  | 0.11 |  |  | 27.5 |  |  |  | 0.36 | 55 | [8 empty] | 15.2
Dic-2017 | 29.2 | 26.3 | 32.5 | 5.4 | 2.2 | 0.15 | 0.023 | 0.46 | 63 | 0.14 | 875 | 50 | 2.43 | 59 | 8 | 97.7 | 0.7 | 8 | 8 | 27 | 0.01 |  | 16.3 | 17.6 | 0.127 | 0.04 | 35.6 | 4.1 | 21 | 3.8 | 0.075 | 0.024 | 100 | 72.9 | 0.061 | 0.009 | 4.2 | 20.9 | 0.076 | 0.031 | 5 | 5.2 | 17.1 | 0.087 | 0.051 | 42.7 | 1.7 | 25.5 | 4.2 | 0.9 | 0.05 | 0.0059 | 23 | 72.9 | 0.058 | 0.008 | 4.5 | 20.7 | 0.083 | 0.038 | 5 | 5.4 | 17.5 | 0.088 | 0.048 | 41.6 | 1.7 | 26.1 | 4.1 | 1.1 | 0.053 | 0.006 | 22 | 97.1 | 0.001 | 0.2 | 0.1 | 20 | 0.04 | 0.23 | 0.03 | 0.005 | 0.003 | 4 | 60 | 0.75 | 11 | 1.83 |  | 1.21 | 13.8 | 0.027 | 0.031 | 45.7 | 0.6 | 30.2 | 4.3 | 1.3 | 1.1 | 340 | 37 | 31 | 0.2 | 1.16 | 12.9 | 0.0272 | 0.029 | 46.1 | 0.5 | 30.7 | 4.3 | 1.2 | 1.1 | 340 | 35 | 31 | 0.21 | 1.29 | 12.7 | 0.0316 | 0.0355 | 45.6 | 0.5 | 30.6 | 4.2 | 1.2 | 1.1 | 350 | 37 | 31 | 0.21 | 26.9 | 5.2 | 0.79 |  | 0.8 | 51 | 2.6 | 13.1 | 99.72 | 39 | 709 | 169 | 192 | 9 | 112 | 1.8 | 230 | 37 | 11 | 9 | 99.722 | 39 | 702 | 171 | 196 | 9 | 110 | 1.8 | 230 | 1307 | 9 | 37 | 11 |  | 1.07 | 12.8 | 0.0318 | 0.0355 | 45.8 | 0.5 | 30.8 | 4.3 | 1.4 | 1.1 | 340 | 38 | 27 | 0.21 | 98.7 | 0.001 | 0.2 | 1.7 | 20 | 0.06 | 0.14 | 0.04 | 0.004 | 0.002 | 1 | 16 | 0.15 | 9 | 1.84 |  | 1.01 | 13 | 0.032 | 0.0375 | 45.5 | 0.5 | 30.6 | 4.2 | 1.2 | 1.1 | 330 | 37 | 30 | 0.2 | 29.8 |  | 0.16 |  |  | 29.1 |  |  |  | 0.57 | 57 | [8 empty] | 16.2
Ene-2018 | 28 | 26.6 | 32.8 | 6 | 2.4 | 0.13 | 0.022 | 0.44 | 62 | 0.15 | 688 | 45 | 3.2 | 35 | 8 | 97.1 | 0.9 | 7 | 9 | 43 | 0.01 |  | 15.3 | 16.7 | 0.1 | 0.034 | 37 | 3.9 | 24.2 | 4.2 | 0.03 | 0.013 | 19 | 73.4 | 0.051 | 0.007 | 4.1 | 20.6 | 0.061 | 0.023 | 5 | 5 | 16.5 | 0.074 | 0.041 | 43.7 | 1.5 | 28.2 | 4.8 | 1.1 | 0.039 | 0.0043 | 24 | 72 | 0.05 | 0.007 | 4.9 | 20.7 | 0.053 | 0.022 | 5 | 5.1 | 16.6 | 0.078 | 0.039 | 43.4 | 1.6 | 28.4 | 4.5 | 1.2 | 0.036 | 0.0041 | 26 | 97.1 | 0.001 | 0.1 | 0.7 | 20 | 0.02 | 0.15 | 0.03 | 0.006 | 0.002 | 3 | 34 | 0.5 | 24 | 1.83 |  | 1.08 | 14.1 | 0.0254 | 0.031 | 46.7 | 0.6 | 29.4 | 4.6 | 1.3 | 1.1 | 421 | 27 | 39 | 0.25 | 0.92 | 12.2 | 0.0246 | 0.03 | 47 | 0.5 | 30.2 | 4.3 | 1.3 | 1.1 | 419 | 26 | 34 | 0.25 | 0.82 | 11.8 | 0.0216 | 0.031 | 47 | 0.5 | 30.2 | 3.8 | 1.4 | 1.2 | 365 | 25 | 33 | 0.22 | 28.2 | 3 | 0.42 |  | 0.6 | 117 | 2.2 | 13.2 | 99.74 | 35 | 622 | 153 | 198 | 9 | 77 | 1.7 | 218 | 31 | 7 | 11 | 99.741 | 34 | 629 | 165 | 199 | 9 | 75 | 1.7 | 218 | 1293 | 9 | 32 | 8 |  | 0.82 | 12.4 | 0.0296 | 0.029 | 46.7 | 0.5 | 30 | 4.3 | 1.3 | 1.1 | 337 | 21 | 34 | 0.25 | 98.5 | 0.001 | 0.1 | 1.1 | 20 | 0.02 | 0.42 | 0.03 | 0.001 | 0.001 | 2 | 19 | 0.4 | 27 | 1.81 |  | 1.3 | 11.1 | 0.0287 | 0.03 | 45.6 | 0.4 | 32.8 | 4.3 | 1.3 | 1.1 | 376 | 27 | 33 | 0.23
Feb-2018 | 28.4 | 26.5 | 32.6 | 6.4 | 2.4 | 0.13 | 0.021 | 0.46 | 61 | 0.08 | 560 | 35 | 1.4 | 41 | 6 | 97.3 | 0.6 | 5 | 5 | 38 | 0.01 |  | 17.2 | 16.8 | 0.114 | 0.032 | 33.1 | 4.6 | 21.5 | 3.4 | 0.072 | 0.017 | 23 | 72.8 | 0.053 | 0.011 | 4 | 20.6 | 0.056 | 0.026 | 1 | 4.1 | 16.3 | 0.078 | 0.035 | 44.2 | 1.2 | 28.4 | 4 | 0.9 | 0.04 | 0.0046 | 23 | 71.8 | 0.051 | 0.011 | 4.7 | 20.4 | 0.06 | 0.026 | 1 | 3.4 | 16 | 0.075 | 0.034 | 44.2 | 1.2 | 28.4 | 4.1 | 1 | 0.037 | 0.0042 | 21 | 97.5 | 0.001 | 0.1 | 0.1 | 20 | 0.03 | 0.16 | 0.01 | 0.005 | 0.003 | 8 | 79 | 1.5 | 26 | 1.82 |  | 1.05 | 13.2 | 0.0257 | 0.022 | 46.9 | 0.5 | 28.9 | 4.3 | 1.1 | 1 | 375 | 21 | 27 | 0.21 | 0.94 | 11.7 | 0.0273 | 0.026 | 47 | 0.5 | 29 | 4.3 | 1 | 1 | 350 | 20 | 24 | 0.21 | 0.93 | 12.4 | 0.0313 | 0.027 | 46.7 | 0.5 | 29.2 | 4.2 | 1 | 1 | 300 | 18 | 25 | 0.22 | 27.8 | 3.9 | 0.46 |  | 0.8 | 93 | 2.6 | 12.9 | 99.74 | 31 | 640 | 122 | 194 | 8 | 86 | 1.8 | 221 | 30 | 8 | 8 | 99.736 | 33 | 612 | 125 | 199 | 8 | 85 | 1.8 | 221 | 1326 | 9 | 29 | 7 |  | 0.89 | 12.1 | 0.0312 | 0.027 | 46.6 | 0.4 | 29.2 | 4.2 | 1.1 | 1 | 330 | 23 | 26 | 0.21 | 98.3 | 0.001 | 0.1 | 0.1 | 20 | 0.04 | 0.38 | 0.01 | 0.004 | 0.002 | 11 | 111 | 0.5 | 28 | 1.83 |  | 0.92 | 12 | 0.0215 | 0.026 | 46 | 0.7 | 30 | 4.4 | 1 | 1 | 330 | 23 | 24 | 0.22
Mar-2018 | 29.5 | 25.8 | 31.6 | 5.9 | 2.2 | 0.13 | 0.02 | 0.5 | 65 | 0.13 | 470 | 41 | 2.7 | 25 | 6 | 97.3 | 0.7 | 15 | 4 | 45 | 0.01 |  | 17.4 | 16.3 | 0.13 | 0.034 | 35.2 | 4.8 | 22.6 | 3.4 | 0.035 | 0.016 | 32 | 74.6 | 0.057 | 0.011 | 3.2 | 19 | 0.039 | 0.023 | 5 | 4.7 | 16.5 | 0.08 | 0.035 | 43.8 | 1.3 | 26.8 | 4.1 | 0.8 | 0.034 | 0.0048 | 24 | 72.8 | 0.054 | 0.011 | 4 | 16.1 | 0.042 | 0.021 | 5 | 5.8 | 15.7 | 0.076 | 0.034 | 42.2 | 1 | 28.2 | 4 | 0.6 | 0.037 | 0.0048 | 30 | 97.1 | 0.001 | 0.1 | 0.2 | 20 | 0.01 | 0.45 | 0.03 | 0.006 | 0.003 | 6 | 49 | 1.2 | 26 | 1.83 |  | 1.04 | 16.6 | 0.0304 | 0.022 | 46.2 | 0.4 | 28.8 | 4.5 | 0.9 | 1 | 320 | 22 | 40 | 0.2 | 0.98 | 16.1 | 0.031 | 0.024 | 46.7 | 0.4 | 28.7 | 4.2 | 0.9 | 1 | 320 | 25 | 41 | 0.19 | 0.98 | 16.7 | 0.037 | 0.027 | 45.9 | 0.4 | 28.8 | 4.4 | 0.7 | 1 | 390 | 27 | 41 | 0.19 | 32.1 | 3.5 | 0.42 |  | 0.6 | 100 | 2.4 | 13 | 99.71 | 34 | 664 | 107 | 203 | 9 | 75 | 1.9 | 214 | 21 | 6 | 8 | 99.731 | 35 | 636 | 100 | 205 | 9 | 86 | 1.9 | 214 | 1426 | 9 | 22 | 7 |  | 1.01 | 16.4 | 0.0363 | 0.026 | 46.5 | 0.4 | 28.9 | 4.3 | 0.9 | 1 | 360 | 25 | 35 | 0.2 | 98.3 | 0.001 | 0.1 | 0.5 | 20 | 0.01 | 0.24 | 0.03 | 0.007 | 0.001 | 3 | 21 | 0.8 | 30 | 1.84 | [15 empty] | 28.1 |  | 0.1 |  |  | 27.6 |  |  |  | 0.46 | 45 | [8 empty] | 18.2
Abr-2018 | 28.4 | 26 | 31.8 | 6 | 2.7 | 0.14 | 0.023 | 0.38 | 66 | 0.18 | 695 | 50 | 6.3 | 46 | 6 | 97.6 | 0.6 | 2 | 3 | 45 | 0.01 |  | 14.7 | 16.9 | 0.095 | 0.037 | 33.8 | 3.5 | 23.6 | 4.2 | 0.075 | 0.016 | 37 | 73.9 | 0.056 | 0.013 | 3.8 | 19.6 | 0.052 | 0.025 | 1 | 5.4 | 16.4 | 0.082 | 0.039 | 42.1 | 1.5 | 30.2 | 4.9 | 1 | 0.039 | 0.0045 | 25 | 73.1 | 0.055 | 0.012 | 4 | 19.9 | 0.053 | 0.025 | 1 | 4.7 | 16.1 | 0.077 | 0.04 | 42.7 | 1.3 | 31 | 4.7 | 1 | 0.04 | 0.0048 | 27 | 97.3 | 0.001 | 0.2 | 1.1 | 20 | 0.07 | 0.17 | 0.11 | 0.007 | 0.004 | 2 | 22 | 0.2 | 26 | 1.84 |  | 0.97 | 12.5 | 0.0262 | 0.026 | 45.2 | 0.4 | 30.1 | 5.1 | 1 | 1 | 350 | 26 | 35 | 0.17 | 0.91 | 11.9 | 0.0291 | 0.025 | 45.6 | 0.4 | 30.5 | 5 | 1 | 1 | 340 | 26 | 38 | 0.15 | 0.91 | 12.3 | 0.0338 | 0.029 | 45.2 | 0.4 | 30.6 | 5 | 1 | 1 | 350 | 27 | 37 | 0.17 | 38.1 | 2.5 | 0.32 |  | 0.5 | 126 | 3 | 13.5 | 99.74 | 35 | 679 | 108 | 210 | 8 | 75 | 1.8 | 231 | 26 | 8 | 10 | 99.725 | 34 | 661 | 129 | 207 | 8 | 77 | 1.8 | 231 | 1394 | 11 | 26 | 7 |  | 0.9 | 12.1 | 0.034 | 0.028 | 45.4 | 0.4 | 30.7 | 4.9 | 1 | 1 | 360 | 26 | 36 | 0.18 | 98.8 | 0.001 | 0.2 | 2 | 20 | 0.02 | 0.08 | 0.02 | 0.016 | 0.001 | 2 | 22 | 0.4 | 28 | 1.83 |  | 1.03 |  |  | 0.026 |  |  |  | 4.9 | 1 | 1 | 345 | 28 | 36 | 0.16 | 28.1 |  | 0.13 |  |  | 32 |  |  |  | 0.44 | 51 | [8 empty] | 15.5
May-2018 | 28.6 | 26.3 | 32.2 | 6.2 | 2.5 | 0.13 | 0.021 | 0.46 | 67 | 0.1 | 560 | 54 | 4.3 | 33 | 5 | 97.4 | 0.7 | 10 | 6 | 54 | 0.01 |  | 17.1 | 16.5 | 0.107 | 0.027 | 36.2 | 4.3 | 22.7 | 3.7 | 0.047 | 0.015 | 22 | 73.6 | 0.056 | 0.009 | 4.1 | 20.2 | 0.041 | 0.019 | 1 | 4.9 | 16.9 | 0.081 | 0.035 | 44.3 | 1.4 | 28.5 | 2.2 | 0.9 | 0.034 | 0.0044 | 26 | 73 | 0.054 | 0.009 | 4.1 | 20.4 | 0.043 | 0.019 | 1 | 5.9 | 17 | 0.077 | 0.034 | 43.8 | 1.6 | 26.9 | 2.2 | 1 | 0.032 | 0.0042 | 33 | 97.7 | 0.001 | 0.1 | 1.1 | 20 | 0.01 | 0.09 | 0.03 | 0.004 | 0.003 | 4 | 47 | 0.45 | 20 | 1.83 |  | 1.17 | 14 | 0.031 | 0.024 | 45.9 | 0.5 | 30.4 | 2.5 | 1 | 1 | 314 | 20 | 40 | 0.2 | 1.1 | 14 | 0.0341 | 0.026 | 45.9 | 0.5 | 30.7 | 2.6 | 1.1 | 1 | 300 | 26 | 36 | 0.18 | 1 | 13.6 | 0.0376 | 0.029 | 45.5 | 0.4 | 30.4 | 2.4 | 1 | 1 | 297 | 27 | 37 | 0.17 | 38.3 | 2.5 | 0.31 |  | 0.6 | 92 | 2.2 | 13.3 | 99.72 | 38 | 619 | 102 | 202 | 8 | 67 | 1.82 | 228 | 21 | 7 | 13 | 99.732 | 39 | 641 | 109 | 207 | 8 | 72 | 1.82 | 228 | 1391 | 14 | 23 | 7 |  | 1 | 13.3 | 0.036 | 0.029 | 45.8 | 0.5 | 30.2 | 2.5 | 1 | 1 | 310 | 26 | 41 | 0.18 | 98.3 | 0.001 | 0.2 | 2.2 | 20 | 0.01 | 0.1 | 0.05 | 0.001 | 0.001 | 2 | 22 | 0.6 | 25 | 1.83 |  | 1.33 | 13.1 | 0.0406 | 0.026 | 45 | 0.5 | 29.6 | 2.4 | 1 | 1 | 305 | 26 | 31 | 0.18 | 28.5 |  | 0.15 |  |  | 30.1 |  |  |  | 0.5 | 46 | [8 empty] | 10.6
Jun-2018 | 29.4 | 26 | 32.3 | 6.1 | 2.1 | 0.14 | 0.0225 | 0.46 | 66 | 0.13 | 622 | 47 | 3 | 32 | 5 | 97.7 | 0.7 | [5 empty] | 18.6 | 17.8 | 0.118 |  |  | 4.6 | [5 empty] | 70.3 | 0.058 | 0.013 | 5.9 | 20.6 | 0.046 | 0.022 | 1 | 4.5 | 17 | 0.077 | 0.0295 | 45.7 | 1.5 | 26.4 | 3.8 | 1.1 | 0.028 | 0.0032 | 25 | 72.5 | 0.052 | 0.012 | 4.8 | 20.7 | 0.055 | 0.023 | 1 | 5 | 16.7 | 0.08 | 0.029 | 44.1 | 1.5 | 26.9 | 3.8 | 1.5 | 0.038 | 0.0042 | 24 | 98.1 | 0.001 | 0.2 | 1.9 | 20 | 0.04 | 0.06 | 0.06 | 0.006 | 0.002 | 1 | 1 | 1.45 | 18 | 1.84 |  | 1.47 | 14.9 | 0.0344 | 0.0225 | 46.6 | 0.6 | 28.4 | 4.3 | 1.1 | 1 | 322 | 22 | 36 | 0.22 | 1.22 | 14.2 | 0.0375 | 0.021 | 46.8 | 0.5 | 28.5 | 4 | 1 | 1 | 282 | 17 | 35 | 0.24 | 1.15 | 15.1 | 0.0428 | 0.024 | 46.2 | 0.5 | 28.9 | 4.1 | 0.9 | 0.9 | 304 | 20 | 34 | 0.23 | 40.6 | 2.4 | 0.29 |  | 0.4 | 118 | 4.5 | 13.6 | 99.73 | 38 | 623 | 116 | 207 | 9 | 96 | 1.81 | 231 | 25 | 9 | 11 | 99.733 | 35 | 605 | 116 | 211 | 9 | 90 | 1.81 | 231 | 1468 | 10 | 26 | 9 |  | 0.99 | 14 | 0.0419 | 0.03 | 46.7 | 0.6 | 28.4 | 4.4 | 1 | 1 | 274 | 20 | 34 | 0.23 | 98.4 | 0.001 | 0.2 | 1.9 | 20 | 0.02 | 0.07 | 0.03 | 0.004 | 0.001 | 1 | 1 | 0.65 | 18 | 1.83 |  | 1.27 | 15 | 0.0419 | 0.0235 | 47 | 0.5 | 28.1 | 4.1 | 1 | 0.9 | 327 | 28 | 31 | 0.21
Jul-2018 | 29.2 | 26.1 | 32.9 | 5.6 | 2.4 | 0.13 | 0.0175 | 0.42 | 66 | 0.13 | 640 | 43 | 3.1 | 53 | 7 | 97.2 | 0.8 | [5 empty] | 15.9 | 16.7 | 0.092 |  |  | 4.1 | [5 empty] | 72.1 | 0.052 | 0.0065 | 4.4 | 20.6 | 0.045 | 0.026 | 1 | 4.6 | 16.3 | 0.078 | 0.031 | 45.1 | 1.4 | 25.9 | 4.2 | 1.2 | 0.032 | 0.0043 | 23 | 71.7 | 0.05 | 0.0064 | 4.6 | 20.6 | 0.048 | 0.024 | 1 | 4.7 | 17.3 | 0.077 | 0.03 | 45.6 | 1.3 | 26.2 | 4.2 | 1.4 | 0.03 | 0.0039 | 23 | 98.6 | 0.001 | 0.1 | 0.6 | 20 | 0.01 | 0.05 | 0.01 | 0.002 | 0.001 | 9 | 98 | 0.3 | 21 | 1.83 |  | 1.35 | 15.7 | 0.0339 | 0.0185 | 46.5 | 0.6 | 29.1 | 4.1 | 1.2 | 0.8 | 270 | 22 | 30 | 0.25 | 1.14 | 15.1 | 0.0399 | 0.0225 | 46.4 | 0.5 | 29.2 | 4.3 | 1.1 | 0.8 | 270 | 22 | 28 | 0.25 | 1.17 | 15.1 | 0.0429 | 0.025 | 46.3 | 0.5 | 29.4 | 4.4 | 1.6 | 0.9 | 270 | 22 | 29 | 0.25 | 34.8 | 2.9 | 0.29 |  | 0.6 | 106 | 2.3 | 13.7 | 99.72 | 32 | 634 | 117 | 216 | 9 | 70 | 2 | 231 | 26 | 8 | 13 | 99.729 | 35 | 631 | 116 | 211 | 9 | 65 | 2 | 231 | 1429 | 12 | 24 | 9 |  | 1.15 | 13.5 | 0.0353 | 0.025 | 46.6 | 0.5 | 29.2 | 4.3 | 1.3 | 0.9 | 280 | 26 | 30 | 0.25 | 98.5 | 0.001 | 0.1 | 0.4 | 20 | 0.01 | 0.43 | 0.01 | 0.002 | 0.001 | 1 | 1 | 0.2 | 17 | 1.82 |  | 1.31 | 13.5 | 0.0305 | 0.026 | 46.3 | 0.4 | 30.1 | 4.6 | 1.3 | 0.9 | 270 | 19 | 27 | 0.2
Ago-2018 | 28.2 | 26.1 | 32.4 | 6.4 | 2.5 | 0.14 | 0.019 | 0.38 | 63 | 0.17 | 670 | 37 | 3.4 | 46 | 4 | 97.6 | 0.9 | [5 empty] | 14.1 | 17 | 0.095 |  |  | 3.8 | [5 empty] | 74.1 | 0.054 | 0.013 | 4.2 | 20.1 | 0.054 | 0.034 | 1 | 2 | 17.3 | 0.081 | 0.034 | 45.2 | 1.3 | 25.7 | 3.7 | 0.8 | 0.037 | 0.006 | 22 | 74.8 | 0.053 | 0.013 | 4.8 | 20.4 | 0.059 | 0.032 | 1 | 3.8 | 18.7 | 0.08 | 0.03 | 44.5 | 1.3 | 25.8 | 3.8 | 0.8 | 0.036 | 0.0059 | 21 | 98.3 | 0.001 | 0.1 | 0.8 | 20 | 0.04 | 0.04 | 0.03 | 0.01 | 0.006 | 4 | 43 | 0.6 | 24 | 1.84 |  | 1.18 | 15.1 | 0.0333 | 0.025 | 46.6 | 0.5 | 28.3 | 3.7 | 0.9 | 0.9 | 315 | 30 | 32 | 0.25 | 1.16 | 14.7 | 0.0366 | 0.022 | 47 | 0.5 | 27.9 | 3.7 | 0.7 | 0.9 | 330 | 30 | 31 | 0.23 | 1.12 | 14.6 | 0.0377 | 0.022 | 47 | 0.5 | 28.1 | 3.7 | 0.7 | 0.9 | 320 | 33 | 34 | 0.24 | 33.4 | 2.8 | 0.47 |  | 0.6 | 121 | 3.3 | 13.4 | 99.75 | 36 | 598 | 113 | 210 | 8 | 77 | 1.76 | 216 | 25 | 11 | 13 | 99.735 | 34 | 631 | 119 | 210 | 8 | 79 | 1.76 | 216 | 1382 | 12 | 26 | 10 |  | 1.08 | 13.9 | 0.0358 | 0.023 | 47.1 | 0.5 | 28 | 3.6 | 0.7 | 0.8 | 320 | 33 | 32 | 0.25 | 98.4 | 0.001 | 0.1 | 0.7 | 20 | 0.01 | 0.09 | 0.02 | 0.004 | 0.003 | 4 | 5 | 0.55 | 30 | 1.83 |  | 1.08 | 12.6 | 0.036 | 0.023 | 47 | 0.5 | 28.9 | 3.6 | 0.6 | 0.8 | 325 | 33 | 30 | 0.26
Sep-2018 | 31.3 | 25.1 | 31 | 6.2 | 2 | 0.14 | 0.021 | 0.62 | 66 | 0.12 | 542 | 48 | 2.6 | 55 | 7 | 97.6 | 0.6 | [5 empty] | 14.7 | 19.8 | 0.098 |  |  | 3.4 | [5 empty] | 73.3 | 0.063 | 0.014 | 4.2 | 20.3 | 0.046 | 0.023 | 1 | 4 | 20.6 | 0.084 | 0.039 | 46.8 | 1.1 | 25.7 | 3.5 | 0.7 | 0.039 | 0.0059 | 40 | 73 | 0.064 | 0.012 | 4.4 | 20.3 | 0.049 | 0.023 | 1 | 3.6 | 22.2 | 0.083 | 0.036 | 47.8 | 1 | 25 | 3.6 | 0.7 | 0.039 | 0.0056 | 37 | 98.2 | 0.001 | 0.1 | 0.2 | 20 | 0.04 | 0.04 | 0.04 | 0.007 | 0.001 | 4 | 36 | 0.31 | 16 | 1.84 |  | 1.78 | 16.8 | 0.0305 | 0.02 | 47.3 | 0.7 | 27.3 | 3.8 | 0.8 | 0.6 | 275 | 24 | 39 | 0.24 | 1.58 | 16.1 | 0.0324 | 0.025 | 47.2 | 0.6 | 27.7 | 3.8 | 0.8 | 0.6 | 305 | 28 | 47 | 0.25 | 1.38 | 16.1 | 0.0325 | 0.026 | 46.6 | 0.5 | 27.3 | 3.8 | 0.9 | 0.6 | 295 | 28 | 47 | 0.25 | 30.7 | 3.5 | 0.52 |  | 0.8 | 77 | 2.2 | 13.8 | 99.72 | 34 | 704 | 125 | 209 | 8 | 76 | 2.1 | 209 | 26 | 10 | 11 | 99.722 | 36 | 731 | 138 | 215 | 8 | 72 | 2.1 | 209 | 1345 | 12 | 26 | 10 |  | 1.36 | 14.3 | 0.0293 | 0.023 | 47.2 | 0.6 | 27.2 | 3.8 | 0.8 | 0.6 | 295 | 28 | 34 | 0.25 | 98.7 | 0.001 | 0.1 | 0.4 | 20 | 0.01 | 0.14 | 0.03 | 0.003 | 0.001 | 1 | 2 | 0.41 | 15 | 1.84 |  | 1.39 | 14.5 | 0.0265 | 0.023 | 47.1 | 0.5 | 29.4 | 3.8 | 0.8 | 0.6 | 279 | 28 | 42 | 0.26
Oct-2018 | 28.7 | 25.6 | 31.8 | 6 | 2.2 | 0.14 | 0.021 | 0.48 | 66 | 0.06 | 600 | 47 | 2.6 | 30 | 3 | 97.9 | 0.6 | [5 empty] | 17 | 18.2 | 0.108 |  |  | 4 | [5 empty] | 72.4 | 0.054 | 0.013 | 5.1 | 20.5 | 0.046 | 0.02 | 1 | 4.6 | 20 | 0.075 | 0.034 | 44.1 | 1.4 | 24.7 | 3.9 | 1 | 0.031 | 0.0055 | 20 | 72.8 | 0.055 | 0.011 | 4.6 | 20.3 | 0.045 | 0.02 | 1 | 4.7 | 22 | 0.07 | 0.031 | 45.1 | 1.4 | 24.2 | 3.9 | 1 | 0.031 | 0.0055 | 25 | 98.2 | 0.001 | 0.1 | 0.1 | 20 | 0.04 | 0.1 | 0.02 | 0.005 | 0.007 | 7 | 75 | 0.9 |  | 1.84 |  | 2.13 | 16.1 | 0.0322 | 0.018 | 46.7 | 0.8 | 26.6 | 4 | 1 | 0.5 | 290 | 35 | 25 | 0.19 | 1.83 | 16.5 | 0.0331 | 0.02 | 47 | 0.7 | 26.8 | 3.9 | 1 | 0.5 | 290 | 35 | 26 | 0.2 | 1.59 | 15.4 | 0.0324 | 0.02 | 47.3 | 0.7 | 26.5 | 4 | 1 | 0.5 | 280 | 36 | 30 | 0.19 | 29.6 | 3.4 | 0.44 |  | 0.7 | 102 | 2.8 | 13.8 | 99.75 | 43 | 614 | 145 | 204 | 9 | 65 | 1.81 | 231 | 26 | 8 | 11 | 99.736 | 41 | 634 | 146 | 209 | 9 | 66 | 1.81 | 231 | 1308 | 11 | 25 | 7 |  | 1.56 | 14.9 | 0.0301 | 0.02 | 47.3 | 0.6 | 26.7 | 4.1 | 1 | 0.5 | 275 | 35 | 27 | 0.21 | 98.3 | 0.001 | 0.1 | 0.7 | 20 | 0.21 | 0.08 | 0.1 | 0.007 | 0.007 | 3 | 33 | 0.6 |  | 1.83 |  | 2.29 | 15.3 | 0.033 | 0.02 | 46.5 | 0.8 | 26.5 | 4.1 | 1 | 0.5 | 270 | 38 | 25 | 0.19
Nov-2018 | 28.7 | 26.3 | 31.7 | 6.2 | 2.7 | 0.15 | 0.025 | 0.53 | 65 | 0.09 | 585 | 46 | 4.3 | 47 | 5 | 97.6 | 0.8 | [5 empty] | 13 | 19.7 | 0.082 |  |  | 2.9 | [5 empty] | 73.2 | 0.058 | 0.013 | 4.3 | 20.4 | 0.045 | 0.025 | 1 | 4.7 | 20.5 | 0.078 | 0.039 | 46.5 | 1.7 | 25.4 | 4.9 | 1.1 | 0.031 | 0.0046 | 22 | 73.4 | 0.059 | 0.013 | 4 | 20.2 | 0.043 | 0.025 | 1 | 4.5 | 21.8 | 0.076 | 0.041 | 48 | 1.6 | 24.5 | 4.9 | 1.1 | 0.031 | 0.0048 | 21 | 98.2 | 0.001 | 0.1 | 0.6 | 20 | 0.01 | 0.12 | 0.04 | 0.003 | 0.001 | 3 | 26 | 0.95 |  | 1.83 |  | 1.68 | 15.7 | 0.0269 | 0.023 | 46.8 | 0.7 | 27.4 | 5 | 1.2 | 1 | 245 | 25 | 28 | 0.15 | 1.49 | 14.8 | 0.0257 | 0.025 | 46.9 | 0.7 | 27.5 | 4.9 | 1.1 | 0.8 | 235 | 25 | 28 | 0.19 | 1.34 | 14.8 | 0.0264 | 0.023 | 46.9 | 0.7 | 27.4 | 5.1 | 1.1 | 0.9 | 250 | 24 | 30 | 0.17 | 28.6 | 4.2 | 0.57 |  | 0.9 | 90 | 2.1 | 13.6 | 99.74 | 37 | 667 | 147 | 210 | 10 | 68 | 1.9 | 234 | 24 | 7 | 12 | 99.742 | 38 | 689 | 162 | 212 | 10 | 70 | 1.9 | 234 | 1194 | 13 | 24 | 7 |  | 1.34 | 14 | 0.0273 | 0.025 | 46.8 | 0.7 | 27.6 | 5 | 1.2 | 0.9 | 260 | 25 | 29 | 0.19 | 98.8 | 0.001 | 0.1 | 0.4 | 20 | 0.01 | 0.13 | 0.01 | 0.003 | 0.001 | 4 | 40 | 0.65 |  | 1.83 |  | 2.29 | 13.2 | 0.0321 | 0.022 | 45.9 | 0.9 | 28.8 | 5.1 | 1.3 | 1 | 245 | 27 | 25 | 0.17
Dic-2018 | 28.7 | 26 | 32.1 | 6.1 | 2.4 | 0.14 | 0.021 | 0.54 | 62 | 0.07 | 620 | 53 | 3.9 | 43 | 5 | 97.8 | 0.6 | [5 empty] | 17.7 | 19 | 0.115 |  |  | 4 | [5 empty] | 73.3 | 0.055 | 0.0065 | 4.5 | 20.3 | 0.039 | 0.017 | 1 | 2.8 | 19.4 | 0.071 | 0.0435 | 46.5 | 0.8 | 28 | 4.4 | 1 | 0.033 | 0.0036 | 30 | 73.4 | 0.055 | 0.0075 | 4.5 | 20.1 | 0.045 | 0.019 | 1 | 3.7 | 21.1 | 0.071 | 0.044 | 46.1 | 1.2 | 27.6 | 4.6 | 0.8 | 0.03 | 0.0036 | 26 | 97.8 | 0.001 | 0.1 | 0.8 | 20 | 0.03 | 0.43 | 0.1 | 0.003 | 0.002 | 7 | 70 | 0.57 |  | 1.8 |  | 1.41 | 15.4 | 0.029 | 0.029 | 46.2 | 0.6 | 27.9 | 4.8 | 1.1 | 0.6 | 300 | 31 | 30 | 0.2 | 1.4 | 15.2 | 0.0294 | 0.0275 | 46.1 | 0.7 | 27.4 | 5.1 | 1.1 | 0.6 | 290 | 31 | 33 | 0.21 | 1.22 | 14.5 | 0.0272 | 0.031 | 46.2 | 0.6 | 27.8 | 4.8 | 1.1 | 0.6 | 320 | 29 | 32 | 0.21 | 33.1 | 3.6 | 0.4 |  | 0.6 | 76 | 2.2 | 13.5 | 99.76 | 30 | 513 | 105 | 170 | 10 | 47 | 2 | 227 | 15 | 6 | 12 | 99.745 | 28 | 621 | 131 | 198 | 10 | 61 | 2 | 227 | 1325 | 11 | 21 | 6 |  | 1.15 | 13.9 | 0.0257 | 0.03 | 46.5 | 0.5 | 27.7 | 5 | 1.1 | 0.6 | 270 | 28 | 31 | 0.2 | 98.4 | 0.001 | 0.3 | 0.4 | 20 | 0.04 | 0.34 | 0.05 | 0.004 | 0.001 | 7 | 68 | 0.52 |  | 1.84 |  | 1.14 | 13.8 | 0.023 | 0.028 | 46 | 0.4 | 28.6 | 5.1 | 1.1 | 0.6 | 280 | 33 | 27 | 0.2
Ene-2019 | 28.7 | 26.8 | 32.6 | 5.5 | 1.9 | 0.15 | 0.024 | 0.42 | 66 | 0.07 | 650 | 43 | 3.4 | 31 | 4 | 97.5 | 0.8 | [5 empty] | 19.4 | 21.1 | 0.114 |  |  | 4.9 | [5 empty] | 72.7 | 0.055 | 0.01 | 4.1 | 19.9 | 0.039 | 0.015 | 1 | 3.8 | 20 | 0.069 | 0.028 | 47.2 | 1 | 28.9 | 3.9 | 1.3 | 0.031 | 0.0023 | 21 | 73.7 | 0.053 | 0.013 | 4.8 | 20.3 | 0.044 | 0.018 | 1 | 4 | 21.6 | 0.069 | 0.027 | 47.1 | 1.1 | 28.8 | 4 | 1.3 | 0.031 | 0.0032 | 22 | 97.7 | 0.001 | 0.1 | 1 | 20 | 0.01 | 0.26 | 0.06 | 0.003 | 0.006 | 5 | 64 | 0.68 |  | 1.85 | [43 empty] | 36.3 | 2.9 | 0.31 |  | 0.5 | 42 | 2.6 | 13.5 | 99.77 | 32 | 551 | 128 | 183 | 10 | 49 | 1.81 | 224 | 23 | 6 | 8 | 99.753 | 33 | 542 | 116 | 196 | 10 | 49 | 1.81 | 224 | 1285 | 8 | 22 | 7 | [15 empty] | 98.4 | 0.002 | 0.1 | 0.9 | 20 | 0.04 | 1.8 | 0.12 | 0.004 | 0.002 | 7 | 80 | 0.59 |  | 1.84 |  | 1.55 |  |  | 0.022 | 47.3 |  | 29.7 | 4.4 | 1.2 | 1 | 325 | 23 | 24 | 0.22
Feb-2019 | 29.1 | 26.4 | 32.6 | 5.5 | 2 | 0.14 | 0.026 | 0.48 | 65 | 0.08 | 535 | 37 | 2.8 | 47 | 5 | 97.4 | 1 | [5 empty] | 16.8 | 22.1 | 0.111 |  |  | 4.4 | [5 empty] | 71.2 | 0.048 | 0.015 | 6.1 | 20.5 | 0.047 | 0.023 | 1 | 3.6 | 20.1 | 0.066 | 0.025 | 45.8 | 1.2 | 26.5 | 3.9 | 1.2 | 0.027 | 0.0031 | 14 | 71.6 | 0.052 | 0.015 | 5.3 | 20.3 | 0.047 | 0.024 | 1 | 3 | 20 | 0.066 | 0.027 | 45.7 | 1 | 28 | 4 | 1.1 | 0.029 | 0.0033 | 19 | 97.6 | 0.001 | 0.1 | 1.8 | 20 | 0.01 | 0.21 | 0.01 | 0.002 | 0.003 | 4 | 55 | 0.85 |  | 1.85 | [43 empty] | 32.8 | 3.1 | 0.35 |  | 0.5 | 86 | 2.8 | 13.2 | 99.74 | 34 | 539 | 125 | 195 | 9 | 53 | 1.95 | 221 | 23 | 6 | 11 | 99.745 | 34 | 538 | 127 | 199 | 9 | 55 | 1.95 | 221 | 1365 | 10 | 24 | 7 | [15 empty] | 98.4 | 0.001 | 0.1 | 0.2 | 20 | 0.01 | 5.3 | 0.01 | 0.002 | 0.003 | 9 | 37 | 0.7 |  | 1.83
Mar-2019 | 28 | 26.5 | 32.7 | 6.6 | 2.6 | 0.14 | 0.0215 | 0.51 | 60 | 0.06 | 460 | 38 | 3.2 | 33 | 5 | 97.4 | 0.7 | [5 empty] | 16.7 | 22.6 | 0.139 |  |  | 4.5 | [5 empty] | 71.1 | 0.05 | 0.007 | 5.6 | 20.7 | 0.043 | 0.019 | 1 | 4.6 | 19.6 | 0.066 | 0.0405 | 45.3 | 2 | 27.5 | 4.5 | 1.2 | 0.026 | 0.0032 | 12 | 71.3 | 0.052 | 0.008 | 5.7 | 20.5 | 0.041 | 0.021 | 1 | 2.9 | 20.7 | 0.063 | 0.042 | 47.8 | 1.5 | 27.1 | 4.5 | 1.1 | 0.025 | 0.0025 | 15 | [58 empty] | 33.3 | 3.2 | 0.29 |  | 0.5 | 84 | 3.5 | 13.4 | 99.76 | 41 | 553 | 144 | 189 | 9 | 54 | 1.87 | 222 | 35 | 6 | 13 | 99.759 | 34 | 547 | 133 | 193 | 9 | 49 | 1.87 | 222 | 1252 | 11 | 25 | 6 | [15 empty] | 98.2 | 0.001 | 0.4 | 0.1 | 20 | 0.03 | 0.1 | 0.02 | 0.003 | 0.003 | 4 | 63 | 0.55 |  | 1.83
Abr-2019 | 28.1 | 26 | 32.1 | 6.4 | 2.6 | 0.14 | 0.019 | 0.37 | 63 | 0.07 | 570 | 47 | 2.6 | 46 | 5 | 97.4 | 0.7 | [5 empty] | 15 | 21.2 | 0.119 |  |  | 4.1 | [5 empty] | 70.8 | 0.049 | 0.005 | 5.8 | 20.5 | 0.049 | 0.019 | 1 | 4.1 | 18.6 | 0.066 | 0.0375 | 46.9 | 1.3 | 28.6 | 4.6 | 1.3 | 0.03 | 0.0032 | 22 | [20 empty] | 97.7 | 0.002 | 0.6 | 0.8 | 20 | 0.14 | 0.43 | 0.22 | 0.003 | 0.008 | 10 | 99 | 1.75 |  | 1.83 | [43 empty] | 32 | 3.1 | 0.28 |  | 0.5 | 92 | 3.4 | 14 | 99.78 | 35 | 479 | 105 | 188 | 10 | 53 | 2.01 | 233 | 27 | 8 | 7 | 99.76 | 34 | 495 | 107 | 192 | 10 | 49 | 2.01 | 233 | 1262 | 8 | 25 | 7 | [15 empty] | 97.7 | 0.001 | 0.8 | 2 | 20 | 0.04 | 1.37 | 0.04 | 0.003 | 0.005 | 1 | 1 | 0.95 |  | 1.83
May-2019 | 27.5 | 25.2 | 31.9 | 5.2 | 1.9 | 0.15 | 0.02 | 0.57 | 66 | 0.13 | 600 | 55 | 3.2 | 62 | 6 | 97.5 | 0.5 | [5 empty] | 16.7 | 20.3 | 0.15 |  |  | 5.2 | [5 empty] | 71.5 | 0.05 | 0.012 | 5.6 | 21.1 | 0.055 | 0.026 | 1 | 3.7 | 17.1 | 0.067 | 0.026 | 45.7 | 1.2 | 24.1 | 3.8 | 1.2 | 0.033 | 0.0044 | 23 | 69.4 | 0.048 | 0.012 | 6.7 | 20.7 | 0.055 | 0.026 | 1 | 5.2 | 19.7 | 0.063 | 0.025 | 43.8 | 1.8 | 24.2 | 3.8 | 1.3 | 0.029 | 0.0043 | 17 | 98.1 | 0.001 | 0.4 | 0.2 | 20 | 0.01 | 0.42 | 0.05 | 0.026 | 0.001 | 5 | 62 | 0.8 |  | 1.83 | [43 empty] | 34 | 2.5 | 0.37 |  | 0.5 | 106 | 3.4 | 15 | 99.77 | 33 | 539 | 122 | 210 | 9 | 56 | 2.08 | 231 | 23 | 8 | 7 | 99.757 | 34 | 532 | 116 | 205 | 9 | 58 | 2.08 | 231 | 1280 | 6 | 24 | 8 | [15 empty] | 98.4 | 0.002 | 2.6 | 2 | 20 | 0.3 | 7.3 | 0.59 | 0.007 | 0.001 | 8 | 43 | 2.1 |  | 1.84
Jun-2019 | 27.5 | 26.1 | 32.2 |  |  | 0.14 |  | 0.36 | 66 |  | 658 | 49 |  | 35 | 5 | 97.3 | 0.7 | [6 empty] | 20.8 | 0.154 |  |  | 5.3 | [5 empty] | 72 | 0.051 |  |  |  | 0.058 | 0.012 | 1 | [12 empty] | 73.8 | 0.052 |  |  |  | 0.047 | 0.012 | 1 | 4.3 | 18.3 | 0.069 | [6 empty] | 0.034 | 0.0037 | 3 | 97.4 | 0.001 | 0.3 | 0.6 |  | 0.03 | 0.02 | 0.01 | [50 empty] | 34.7 | 3.2 |  |  | 0.6 | 91 | 4.3 | 13.5 | 99.76 | 32 | 473 | 82 | 201 | 9 | 44 | 2 | 232 | 24 | 9 | 6 | 99.751 | 34 | 499 | 90 | 208 | 9 | 58 | 2 | 232 | 1444 | 8 | 21 | 9 | [15 empty] | 97.7 | 0.001 | 0.3 | 0.7 |  | 0.08 | 0.09 | 0.01
Jul-2019 | [7 empty] | 0.5 | 66 |  | 565 | 46 |  | 51 | 5 | [27 empty] | 19 | 0.068 | [6 empty] | 0.036 | 0.0036 | 21 |  | 0.053 |  |  |  | 0.054 | 0.023 | 1 |  | 18.5 | 0.071 | [6 empty] | 0.036 | 0.0037 |  | 97.8 |  |  |  | 20 | [5 empty] | 1 | 13 | 1 |  | 1.83 | [48 empty] | 98 | [9 empty] | 2 | 230 | [10 empty] | 2 | 230 | [19 empty] | 98.1 |  |  |  | 20 | [5 empty] | 2 | 16 | 1.5 |  | 1.83
Ago-2019